## Лист1
массовая доля фракции размером более 7 мм (с добавочными ситами)
Дата и время | Место отбора | Номер партии | Антиоксиданты СAS № 961152-48-6, СAS № 2082-79-3 | Массовая доля фракции размером 7,1 мм и более, % | Массовая доля фракции размером / 5,6 мм - менее 7,1 мм/, % | Массовая доля фракции размером / 3,15 мм - менее 5,6 мм/, % | Массовая доля фракции размером /1,0 мм - менее 3,15 мм/, % | Массовая доля фракции размером /0,63 мм - менее 1,0 мм/, % | Массовая доля фракции размером /0,4 мм - менее 0,63 мм/, % | Массовая доля фракции размером менее 0,4 мм, % | Примечание
отбора |  |  | - | - | - | - | - | - | - | -
06.06.2017 09:15 | Производство термоэластопластов | GD 421/2 | неокрашивающий/nonstaining | - | - | - | - | - | - | - | -
06.06.2017 09:15 | Производство термоэластопластов | GD 421/2 | - | 0,49 | 8,65 | 68,13 | 22,68 | 0,02 | 0,01 | 0,02 | -