## Лист1
определение молекулярных характеристик полимеров
Дата и время | Место отбора | Номер партии | Показатель текучести расплава при температуре 190 °С, нагрузке Р=49,1 Н (5 кгс), г/10мин | Массовая доля связанного стирола, % | Показатель рН водной вытяжки, ед. рН | Кинематическая вязкость 5,23% раствора в толуоле при температуре (25+/-0,1)*С, мм2/с | Показатель рН водной вытяжки, ед. рН | Массовая доля полимера, г | Среднечисленная молекулярная масса, Mn | Средневесовая молекулярная масса, Mw | Полидисперсность | Массовая доля двублочного сополимера, % | Массовая доля гомополистирола, % | Средневесовая молекулярная масса SBS | Полидисперсность SBS | Средневесовая молекулярная масса BS | Полидисперсность BS | Средневесовая молекулярная масса S | Полидисперсность S | Кинематическая вязкость 5,23% раствора в толуоле при температуре (25+/-0,1)*С, мм2/с2 | Примечание
отбора |  |  | - | 28,5 - 31,5 | 6,0 - 9,0 | 9 - 19 | - | 13,0 - 17,0 | 60 - 100 | 70 - 100 | 1,10 - 1,25 | 14,0 - 18,0 | 0,7 - 2,7 | - | - | - | - | - | - | 9 - 19
24.01.2017 02:18 | MR201A | L1A | - | - | 6,0 | - | - | 17,29 | 66 | 81 | 1,22 | 23,6 | 1,9 | 94 | 1,05 | 47 | 1,03 | 23 | 1,06 | 9,3 | -
24.01.2017 02:18 | MR201C | L2C | - | - | 6,7 | - | - | 17,82 | 64 | 79 | 1,23 | 19,6 | 2,2 | 89 | 1,03 | 46 | 1,04 | 20 | 1,06 | 11,2 | -
24.01.2017 06:16 | MR201A | L3A | - | - | 6,6 | - | - | - | 64 | 86 | 1,33 | 14,3 | 3,7 | 95 | 1,04 | 50 | 1,02 | 19 | 1,07 | - | -
24.01.2017 08:38 | MR201C | L4C | - | 29,6 | 6,1 | - | - | - | 70 | 87 | 1,24 | 15,1 | 2,7 | 96 | 1,03 | 50 | 1,03 | 23 | 1,08 | - | -
24.01.2017 13:10 | MR201A | L5A | - | - | 6,7 | - | - | 17,56 | 70 | 86 | 1,23 | 16,1 | 2,0 | 95 | 1,04 | 48 | 1,05 | 21 | 1,04 | 12,7 | -
24.01.2017 13:17 | MS214B | U1B | - | - | 6,8 | - | - | 14,46 | 73 | 89 | 1,22 | 16,4 | 1,6 | 99 | 1,06 | 49 | 1,02 | 21 | 1,05 | - | -
24.01.2017 13:17 | MR201C | L6C | - | - | 6,8 | - | - | - | 65 | 86 | 1,31 | 20,3 | 3,1 | 99 | 1,04 | 49 | 1,07 | 21 | 1,05 | - | -
24.01.2017 17:50 | MR201C | L8C | - | - | 6,4 | - | - | - | 65 | 86 | 1,31 | 16,8 | 3,7 | 97 | 1,04 | 50 | 1,04 | 22 | 1,06 | - | -
24.01.2017 17:53 | MS214B | UB1\1 | - | - | 6,7 | - | - | 15,34 | 72 | 88 | 1,21 | 15,9 | 1,8 | 97 | 1,05 | 49 | 1,02 | 22 | 1,07 | - | -
24.01.2017 19:03 | MR201A | L11A | - | - | - | - | - | - | 62 | 85 | 1,37 | 15,1 | 4,5 | 95 | 1,04 | 48 | 1,06 | 21 | 1,06 | - | -
24.01.2017 19:14 | MS214C | U2C | - | - | - | - | - | 18,05 | 73 | 88 | 1,20 | 14,3 | 1,9 | 96 | 1,03 | 49 | 1,05 | 20 | 1,06 | - | -
24.01.2017 22:14 | MR201A | L15A | - | - | - | - | - | - | 62 | 84 | 1,36 | 14,5 | 4,9 | 94 | 1,04 | 49 | 1,02 | 22 | 1,10 | - | ГПХ, рН
24.01.2017 23:35 | MS214D | U3D | - | - | - | - | - | 18,57 | 69 | 88 | 1,26 | 15,0 | 2,7 | 96 | 1,04 | 49 | 1,05 | 21 | 1,07 | - | ГПХ, с/о
24.01.2017 23:36 | MR201C | L16C | - | - | - | - | - | - | 67 | 95 | 1,31 | 14,8 | 3,6 | 99 | 1,03 | 49 | 1,07 | 21 | 1,06 | - | ГПХ
25.01.2017 04:55 | MS214C | U2C/1 | - | - | - | - | - | 18,16 | 73 | 88 | 1,21 | 15,0 | 1,9 | 96 | 1,04 | 49 | 1,04 | 21 | 1,06 | - | ГПХ, с/о
25.01.2017 08:50 | MS214D | U3D/1 | - | - | - | - | - | 18,22 | 69 | 89 | 1,28 | 13,2 | 2,7 | 98 | 1,04 | 50 | 1,02 | 20 | 1,09 | - | -
25.01.2017 14:15 | MS214D | U3D/2 | - | - | - | - | - | 18,18 | 73 | 88 | 1,21 | 14,8 | 2,1 | 97 | 1,04 | 50 | 1,02 | 21 | 1,05 | - | -
25.01.2017 15:16 | MR201A | L21A | - | 32,0 | - | - | - | - | 61 | 89 | 1,46 | 9,0 | 5,7 | 100 | 1,04 | 51 | 1,02 | 21 | 1,06 | - | -
25.01.2017 15:45 | MS214B | U4B | - | - | - | - | - | 17,93 | 71 | 87 | 1,22 | 14,9 | 2,0 | 96 | 1,04 | 49 | 1,02 | 21 | 1,09 | - | -
25.01.2017 17:00 | MR201C | L30C | - | 30,3 | - | - | - | - | 55 | 74 | 1,35 | 22,7 | 4,8 | 87 | 1,04 | 45 | 1,03 | 21 | 1,12 | - | -
25.01.2017 18:40 | MS214C | U5C | - | - | - | - | - | 18,40 | 57 | 75 | 1,32 | 23,6 | 2,9 | 89 | 1,03 | 43 | 1,16 | 20 | 1,03 | - | -
25.01.2017 22:56 | MR201C | L34C | - | - | - | - | - | - | 59 | 76 | 1,29 | 20,8 | 3,9 | 87 | 1,03 | 46 | 1,03 | 22 | 1,09 | - | -
26.01.2017 01:21 | MS214D | U6D | - | - | - | - | - | 18,43 | 60 | 79 | 1,31 | 16,9 | 3,9 | 89 | 1,04 | 46 | 1,02 | 20 | 1,12 | - | -
26.01.2017 04:55 | MS214C | U5/1C | - | - | - | - | - | 18,39 | 65 | 80 | 1,23 | 18,9 | 2,1 | 90 | 1,04 | 46 | 1,03 | 21 | 1,07 | - | -
26.01.2017 04:56 | MS214D | U6/1D | - | - | - | - | - | 18,16 | 63 | 77 | 1,22 | 19,1 | 2,4 | 87 | 1,04 | 45 | 1,02 | 22 | 1,12 | - | -
26.01.2017 05:42 | MR201A | L45A | - | - | 6,4 | - | - | - | 63 | 79 | 1,26 | 24,4 | 2,3 | 93 | 1,06 | 46 | 1,02 | 22 | 1,09 | - | -
26.01.2017 05:43 | MS214D | U6D/2 | - | - | 7,8 | - | - | 18,10 | 65 | 79 | 1,22 | 19,9 | 2,0 | 90 | 1,04 | 46 | 1,03 | 20 | 1,06 | - | -
26.01.2017 10:16 | MS214C | U5C/2 | - | - | - | - | - | 18,42 | 67 | 80 | 1,20 | 18,0 | 1,7 | 89 | 1,04 | 47 | 1,02 | 19 | 1,05 | - | -
26.01.2017 10:54 | MR201A | L51A | - | 30,6 | - | - | - | - | 62 | 78 | 1,26 | 21,9 | 2,4 | 90 | 1,05 | 45 | 1,03 | 20 | 1,08 | - | -
26.01.2017 11:16 | MR201C | L52C | - | - | - | - | - | - | 57 | 73 | 1,28 | 29,1 | 2,4 | 88 | 1,04 | 44 | 1,06 | 19 | 1,05 | - | -
26.01.2017 13:36 | MS214C | U 7 C | - | - | - | - | - | 18,44 | 65 | 80 | 1,23 | 19,0 | 2,1 | 91 | 1,04 | 46 | 1,03 | 20 | 1,06 | - | -
26.01.2017 16:15 | MS214C | U7C/1 | - | - | - | - | - | 18,34 | 68 | 80 | 1,18 | 19,5 | 1,3 | 90 | 1,04 | 46 | 1,03 | 19 | 1,04 | - | -
26.01.2017 16:54 | MR201C | L56C | - | - | - | - | - | - | 57 | 83 | 1,28 | 29,1 | 2,4 | 88 | 1,04 | 44 | 1,06 | 19 | 1,05 | - | -
26.01.2017 16:55 | MR201A | L57A | - | - | - | - | - | - | 68 | 85 | 1,25 | 20,3 | 2,5 | 97 | 1,05 | 49 | 1,02 | 21 | 1,05 | - | -
26.01.2017 18:48 | MS214D | U8D | - | - | - | - | - | 18,24 | 65 | 79 | 1,22 | 20,6 | 2,0 | 90 | 1,04 | 47 | 1,03 | 20 | 1,06 | - | -
26.01.2017 19:38 | MR201A | L61A | - | - | 7,6 | - | - | - | 65 | 82 | 1,26 | 20,1 | 2,9 | 93 | 1,04 | 48 | 1,02 | 21 | 1,07 | - | -
26.01.2017 19:39 | MR201C | L60C | - | - | - | - | - | - | 66 | 80 | 1,23 | 24,4 | 2,2 | 93 | 1,03 | 49 | 1,02 | 21 | 1,08 | - | -
26.01.2017 21:55 | MS214D | U8D/1 | - | - | - | - | - | 18,36 | 65 | 80 | 1,25 | 20,8 | 2,6 | 92 | 1,04 | 48 | 1,02 | 22 | 1,09 | - | -
26.01.2017 23:10 | MR201A | L67A | - | - | 8,2 | - | - | 18,19 | 70 | 86 | 1,23 | 20,5 | 1,9 | 98 | 1,04 | 50 | 1,03 | 20 | 1,04 | 13,2 | -
27.01.2017 00:50 | MS214B | U9B | - | - | - | - | - | 18,18 | 68 | 81 | 1,21 | 21,1 | 1,8 | 92 | 1,04 | 48 | 1,02 | 20 | 1,06 | - | -
27.01.2017 02:15 | MR201A | L71A | - | - | - | - | - | - | 67 | 82 | 1,22 | 22,1 | 2,1 | 93 | 1,03 | 49 | 1,03 | 20 | 1,06 | - | -
27.01.2017 03:40 | MS214C | U10C | - | - | - | - | - | 18,51 | 65 | 82 | 1,26 | 21,0 | 2,7 | 93 | 1,03 | 49 | 1,02 | 21 | 1,07 | - | -
27.01.2017 05:10 | MR201A | L75A | - | - | - | - | - | - | 64 | 82 | 1,28 | 23,5 | 3,0 | 96 | 1,03 | 50 | 1,03 | 20 | 1,06 | - | -
27.01.2017 05:40 | MR201C | L76C | - | - | - | - | - | - | 53 | 77 | 1,45 | 31,1 | 4,3 | 97 | 1,06 | 45 | 1,10 | 20 | 1,05 | - | -
27.01.2017 06:30 | MR201A | L77A | - | - | 8,4 | - | - | - | 68 | 83 | 1,23 | 16,8 | 2,3 | 93 | 1,04 | 48 | 1,02 | 20 | 1,05 | - | -
27.01.2017 14:10 | MR201C | L82C | - | 31,1 | 6,1 | - | - | - | 65 | 84 | 1,30 | 12,3 | 3,6 | 93 | 1,03 | 47 | 1,06 | 20 | 1,04 | - | ГПХ, связаный стирол, рН
27.01.2017 14:11 | MS214C | U10C/1 | - | - | - | - | - | 18,95 | 67 | 83 | 1,23 | 15,8 | 2,5 | 92 | 1,03 | 48 | 1,03 | 20 | 1,05 | - | ГПХ, с/о
27.01.2017 14:12 | MR201A | L87A | - | - | - | - | - | - | 67 | 84 | 1,26 | 13,3 | 2,7 | 92 | 1,03 | 47 | 1,04 | 20 | 1,07 | - | ГПХ, рН
27.01.2017 16:08 | MS214D | U 11 D | - | - | - | - | - | 19,12 | 69 | 83 | 1,21 | 16,7 | 2,1 | 92 | 1,03 | 48 | 1,02 | 20 | 1,05 | - | ГПХ , с.о.
27.01.2017 18:54 | MS214B | U12B | - | - | - | - | - | 18,60 | 70 | 84 | 1,20 | 14,1 | 2,0 | 92 | 1,03 | 48 | 1,02 | 20 | 1,07 | - | ГПХ, с/о
27.01.2017 20:34 | MR201C | L92C | - | - | 6,3 | - | - | - | 63 | 84 | 1,34 | 12,1 | 4,6 | 93 | 1,03 | 49 | 1,02 | 21 | 1,09 | - | -
27.01.2017 23:22 | MS214C | U13C | - | - | - | - | - | 18,93 | 70 | 85 | 1,21 | 13,7 | 2,1 | 93 | 1,03 | 48 | 1,03 | 20 | 1,06 | - | -
27.01.2017 23:22 | MR201A | L99A | - | - | - | - | - | - | 68 | 82 | 1,20 | 16,6 | 1,8 | 91 | 1,03 | 46 | 1,04 | 20 | 1,05 | - | -
28.01.2017 00:36 | MR201C | L100C | - | - | - | - | - | - | 67 | 84 | 1,26 | 14,3 | 3,1 | 94 | 1,03 | 49 | 1,02 | 22 | 1,11 | - | -
28.01.2017 01:43 | MS214C | U13C/1 | - | - | - | - | - | 19,13 | 69 | 85 | 1,22 | 14,0 | 2,1 | 92 | 1,03 | 48 | 1,04 | 20 | 1,06 | - | -
28.01.2017 03:23 | MS214D | U14D | - | - | - | - | - | 18,92 | 68 | 83 | 1,22 | 16,6 | 1,9 | 93 | 1,04 | 47 | 1,05 | 20 | 1,05 | - | -
28.01.2017 06:52 | MS214B | U15B | - | - | - | - | - | 18,26 | 69 | 83 | 1,20 | 15,5 | 1,8 | 92 | 1,03 | 48 | 1,03 | 19 | 1,05 | - | -
28.01.2017 10:11 | MS214C | U16C | - | - | - | - | - | 18,62 | 69 | 83 | 1,21 | 15,3 | 1,9 | 92 | 1,03 | 47 | 1,04 | 19 | 1,05 | - | -
28.01.2017 10:19 | MR201C | L112C | - | 30,0 | - | - | - | - | 65 | 83 | 1,28 | 16,4 | 3,1 | 93 | 1,03 | 48 | 1,04 | 20 | 1,04 | - | -
28.01.2017 15:22 | MR201A | L119A | - | - | - | - | - | - | 68 | 80 | 1,18 | 15,1 | 1,6 | 88 | 1,03 | 46 | 1,03 | 20 | 1,06 | - | -
28.01.2017 15:27 | MS214D | U17D | - | - | - | - | - | 18,63 | 71 | 85 | 1,19 | 14,5 | 1,6 | 92 | 1,03 | 48 | 1,03 | 19 | 1,05 | - | -
28.01.2017 17:35 | MS214B | U18B | - | - | - | - | - | 18,90 | 68 | 83 | 1,23 | 15,6 | 2,2 | 92 | 1,03 | 46 | 1,05 | 20 | 1,05 | - | -
28.01.2017 17:35 | MR201C | L126C | - | - | - | - | - | - | 64 | 86 | 1,34 | 15,1 | 3,8 | 95 | 1,03 | 48 | 1,05 | 20 | 1,05 | - | -
28.01.2017 21:43 | MS214C | U19C | - | - | - | - | - | 19,13 | 69 | 84 | 1,23 | 14,9 | 2,3 | 93 | 1,03 | 8 | 1,03 | 19 | 1,04 | - | -
29.01.2017 03:02 | MR201A | L135A | - | - | - | - | - | - | 67 | 83 | 1,23 | 15,8 | 2,1 | 92 | 1,04 | 46 | 1,05 | 19 | 1,05 | - | ГПХ
29.01.2017 03:02 | MS214D | U20D | - | - | - | - | - | 19,30 | 71 | 86 | 1,22 | 15,4 | 2,0 | 95 | 1,04 | 48 | 1,04 | 20 | 1,04 | - | ГПХ, с/о
29.01.2017 03:02 | MS214B | U21B | - | - | - | - | - | 19,10 | 72 | 86 | 1,19 | 14,0 | 1,8 | 93 | 1,03 | 49 | 1,03 | 21 | 1,09 | - | ГПХ, с/о
29.01.2017 05:25 | MR201C | L142C | - | - | - | - | - | - | 59 | 83 | 1,41 | 15,0 | 5,2 | 94 | 1,03 | 48 | 1,08 | 20 | 1,05 | - | ГПХ
29.01.2017 06:18 | MS214C | U22C | - | - | - | - | - | 19,31 | 68 | 85 | 1,26 | 12,5 | 3,0 | 94 | 1,03 | 49 | 1,03 | 20 | 1,06 | - | ГПХ, с/о
29.01.2017 11:12 | MS214D | U23D | - | - | - | - | - | 19,26 | 71 | 86 | 1,21 | 15,0 | 2,0 | 95 | 1,03 | 49 | 1,03 | 20 | 1,04 | - | -
29.01.2017 11:12 | MS214C | U22C/1 | - | - | - | - | - | 19,00 | 73 | 87 | 1,19 | 13,8 | 1,8 | 95 | 1,03 | 50 | 1,03 | 20 | 1,04 | - | -
29.01.2017 11:24 | MR201A | L151A | - | 30,6 | - | - | - | - | 72 | 86 | 1,19 | 13,8 | 1,7 | 94 | 1,04 | 48 | 1,03 | 20 | 1,04 | - | -
29.01.2017 13:58 | MR201C | L152C | - | - | - | - | - | - | 68 | 91 | 1,33 | 12,1 | 4,3 | 100 | 1,03 | 52 | 1,03 | 21 | 1,05 | - | -
29.01.2017 15:01 | MS214C | U22C/2 | - | - | - | - | - | 18,81 | 73 | 87 | 1,20 | 14,4 | 1,9 | 95 | 1,03 | 50 | 1,02 | 20 | 1,05 | - | -
29.01.2017 17:48 | MR201C | L158C | - | - | - | - | - | - | 62 | 84 | 1,36 | 17,7 | 4,4 | 96 | 1,03 | 50 | 1,04 | 20 | 1,04 | - | -
29.01.2017 17:48 | MS214B | U24B | - | - | - | - | - | 18,30 | 70 | 86 | 1,23 | 17,2 | 2,2 | 96 | 1,03 | 49 | 1,03 | 20 | 1,05 | - | -
30.01.2017 00:08 | MS214C | U26C | - | - | - | - | - | 19,11 | 72 | 87 | 1,20 | 16,7 | 1,7 | 96 | 1,03 | 49 | 1,03 | 20 | 1,05 | - | -
30.01.2017 00:08 | MS214D | U25D | - | - | - | - | - | 18,73 | 71 | 86 | 1,21 | 17,0 | 1,9 | 95 | 1,03 | 49 | 1,03 | 20 | 1,04 | - | -
30.01.2017 00:09 | MR201C | L168C | - | - | - | - | - | - | 64 | 85 | 1,32 | 17,7 | 3,6 | 96 | 1,03 | 49 | 1,05 | 20 | 1,04 | - | -
30.01.2017 00:09 | MR201A | L163A | - | - | - | - | - | - | 63 | 83 | 1,31 | 14,9 | 3,7 | 92 | 1,03 | 48 | 1,02 | 20 | 1,06 | - | -
30.01.2017 05:30 | MS214B | U27B | - | - | - | - | - | 18,51 | 61 | 81 | 1,33 | 18,2 | 4,0 | 92 | 1,03 | 48 | 1,03 | 21 | 1,07 | - | -
30.01.2017 10:10 | MS214B | U27B/1 | - | - | - | - | - | 18,46 | 69 | 84 | 1,21 | 16,0 | 2,0 | 93 | 1,03 | 48 | 1,04 | 20 | 1,05 | - | -
30.01.2017 10:10 | MS214D | U28D | - | - | - | - | - | 18,38 | 66 | 82 | 1,25 | 16,0 | 2,7 | 92 | 1,03 | 48 | 1,03 | 20 | 1,06 | - | -
30.01.2017 12:02 | MR201A | L183A | - | 29,7 | - | - | - | - | 69 | 83 | 1,19 | 13,9 | 1,8 | 90 | 1,04 | 47 | 1,03 | 20 | 1,05 | - | -
30.01.2017 15:46 | MS214C | U29C | - | - | - | - | - | 17,84 | 68 | 82 | 1,21 | 15,6 | 1,9 | 90 | 1,03 | 47 | 1,04 | 19 | 1,05 | - | -
30.01.2017 18:03 | MR201C | L186C | - | - | - | - | - | - | 59 | 80 | 1,34 | 24,3 | 3,1 | 94 | 1,05 | 45 | 1,08 | 20 | 1,05 | - | -
30.01.2017 20:30 | MR201A | L193A | - | - | - | - | - | - | 68 | 83 | 1,22 | 13,7 | 2,5 | 91 | 1,03 | 48 | 1,03 | 21 | 1,06 | - | -
30.01.2017 21:20 | MS214B | U30B | - | - | - | - | - | 18,14 | 69 | 83 | 1,20 | 15,7 | 1,9 | 91 | 1,03 | 48 | 1,02 | 20 | 1,07 | - | -
30.01.2017 22:05 | MR201C | L196C | - | - | - | - | - | - | 61 | 83 | 1,37 | 15,3 | 5,1 | 94 | 1,03 | 50 | 1,02 | 21 | 1,08 | - | -
31.01.2017 01:00 | MS214D | U31D | - | - | - | - | - | 18,58 | 69 | 85 | 1,22 | 14,1 | 2,3 | 93 | 1,03 | 49 | 1,03 | 19 | 1,04 | - | -
31.01.2017 03:00 | MR201C | L202C | - | - | - | - | - | - | 64 | 84 | 1,32 | 16,6 | 3,8 | 95 | 1,03 | 49 | 1,05 | 20 | 1,05 | - | -
31.01.2017 06:15 | MS214C | U32C | - | - | - | - | - | 18,77 | 71 | 85 | 1,20 | 14,4 | 2,0 | 93 | 1,03 | 49 | 1,02 | 20 | 1,05 | - | -
31.01.2017 14:40 | MS214B | U 33B, | - | - | - | - | - | 19,22 | 68 | 88 | 1,22 | 15,7 | 2,0 | 91 | 1,03 | 48 | 1,04 | 21 | 1,07 | - | ГПХ, с.о.
31.01.2017 15:18 | MR201C | L 218 C | - | 29,4 | - | - | - | - | 62 | 81 | 1,32 | 17,0 | 3,6 | 92 | 1,03 | 48 | 1,05 | 19 | 1,06 | - | ГПХ
31.01.2017 15:19 | MR201A | L 219 A | - | - | - | - | - | - | 69 | 84 | 1,21 | 14,2 | 2,0 | 92 | 1,04 | 47 | 1,04 | 20 | 1,09 | - | ГПХ
31.01.2017 15:24 | MS214D | U 31 D | - | - | 6,5 | - | - | - | - | - | - | - | - | - | - | - | - | - | - | - | Ph
31.01.2017 18:13 | MS214D | U34D | - | - | - | - | - | 18,84 | 68 | 83 | 1,22 | 15,1 | 2,2 | 91 | 1,03 | 48 | 1,03 | 19 | 1,06 | - | ГПХ, с/о
31.01.2017 22:04 | MS214C | U35C | - | - | - | - | - | 18,70 | 68 | 84 | 1,24 | 19,5 | 2,2 | 95 | 1,04 | 49 | 1,02 | 20 | 1,05 | - | -
31.01.2017 22:10 | MR201C | L226C | - | - | - | - | - | - | 65 | 82 | 1,26 | 17,4 | 2,8 | 91 | 1,03 | 48 | 1,04 | 19 | 1,05 | - | -
01.02.2017 01:37 | MS214C | U35C/1 | - | - | - | - | - | 19,35 | 73 | 89 | 1,21 | 18,0 | 1,7 | 99 | 1,04 | 51 | 1,02 | 20 | 1,05 | - | -
01.02.2017 02:25 | MR201A | L2A | - | - | - | - | - | - | 62 | 84 | 1,36 | 18,8 | 3,9 | 97 | 1,04 | 50 | 1,02 | 20 | 1,11 | - | -
01.02.2017 05:12 | MS214C | U35C/1 | - | - | - | - | - | 18,75 | 71 | 86 | 1,21 | 19,5 | 1,4 | 97 | 1,04 | 48 | 1,05 | 19 | 1,04 | - | -
01.02.2017 05:13 | MR201B | U1B | - | - | - | - | - | 19,08 | 70 | 85 | 1,22 | 20,5 | 1,7 | 96 | 1,04 | 49 | 1,03 | 20 | 1,05 | - | -
01.02.2017 10:24 | MS214B | U1B/1 | - | - | 6,3 | - | - | 18,76 | 69 | 84 | 1,23 | 20,4 | 1,8 | 95 | 1,04 | 49 | 1,03 | 19 | 1,05 | - | -
01.02.2017 10:25 | MS214C | U35C/2 | - | - | 7,9 | - | - | 18,82 | 67 | 85 | 1,26 | 18,4 | 2,6 | 95 | 1,04 | 49 | 1,02 | 20 | 1,05 | - | -
01.02.2017 10:25 | MS214D | U2D | - | - | 7,3 | - | - | 18,79 | 68 | 84 | 1,24 | 20,8 | 2,0 | 95 | 1,04 | 49 | 1,02 | 19 | 1,05 | - | -
01.02.2017 10:25 | MR201C | L9C | - | 30,8 | 6,7 | - | - | - | 60 | 78 | 1,30 | 19,8 | 3,4 | 89 | 1,03 | 48 | 1,02 | 18 | 1,04 | - | -
18.03.2017 00:43 | MR201A | L1A | - | - | - | - | - | - | 61 | 77 | 1,27 | 13,1 | 3,1 | 84 | 1,04 | 43 | 1,03 | 20 | 1,10 | - | -
18.03.2017 01:10 | MR201B | L2B | - | - | - | - | - | - | 64 | 78 | 1,22 | 16,6 | 1,9 | 86 | 1,05 | 44 | 1,02 | 19 | 1,08 | - | -
18.03.2017 02:40 | MR201C | L3C | - | - | - | - | - | - | 62 | 78 | 1,27 | 27,3 | 3,0 | 93 | 1,04 | 49 | 1,03 | 21 | 1,07 | - | -
18.03.2017 05:10 | MR201A | L4A | - | - | 8,5 | - | - | - | 69 | 88 | 1,26 | 17,1 | 2,5 | 98 | 1,04 | 48 | 1,06 | 22 | 1,05 | - | -
18.03.2017 06:00 | MR201B | L5B | - | - | 7,8 | - | - | - | 76 | 94 | 1,24 | 16,5 | 2,3 | 104 | 1,04 | 53 | 1,03 | 22 | 1,05 | - | -
18.03.2017 08:00 | MR201C | L6C | - | - | 8,5 | - | - | - | 70 | 87 | 1,24 | 13,0 | 2,5 | 95 | 1,03 | 49 | 1,03 | 20 | 1,07 | - | -
18.03.2017 08:40 | MR201A | L7A | - | 30,0 | 7,4 | - | - | - | 70 | 87 | 1,24 | 16,7 | 2,1 | 96 | 1,04 | 48 | 1,05 | 21 | 1,05 | - | -
18.03.2017 10:10 | MS214B | U1B | - | - | - | - | - | 15,95 | 68 | 82 | 1,21 | 17,3 | 1,7 | 91 | 1,05 | 47 | 1,03 | 20 | 1,06 | - | -
18.03.2017 10:10 | MR201B | L8B | - | - | - | - | - | - | 68 | 85 | 1,25 | 20,5 | 2,3 | 97 | 1,04 | 50 | 1,03 | 20 | 1,05 | - | -
18.03.2017 11:50 | MR201C | L9C | - | - | - | - | - | - | 72 | 88 | 1,23 | 13,8 | 2,3 | 96 | 1,03 | 50 | 1,03 | 21 | 1,05 | - | -
18.03.2017 17:00 | MS214C | U2C | - | - | - | - | - | 17,30 | 72 | 87 | 1,22 | 15,8 | 2,2 | 97 | 1,04 | 50 | 1,03 | 22 | 1,07 | - | -
18.03.2017 21:50 | MS214C | U2C\1 | - | - | - | - | - | 17,43 | 74 | 89 | 1,20 | 16,1 | 1,9 | 98 | 1,03 | 51 | 1,03 | 21 | 1,05 | - | -
18.03.2017 22:15 | MR201B | L14B | - | - | - | - | - | - | 71 | 89 | 1,25 | 17,9 | 1,3 | 103 | 1,04 | 53 | 1,03 | 21 | 1,05 | - | -
18.03.2017 22:24 | MS214B | U1B | - | - | 7,0 | - | - | - | - | - | - | - | - | - | - | - | - | - | - | - | -
19.03.2017 00:30 | MS214D | U3D | - | - | - | - | - | 17,93 | 74 | 91 | 1,22 | 19,7 | 2,8 | 102 | 1,03 | 53 | 1,04 | 23 | 1,06 | - | -
19.03.2017 03:40 | MR201A | L17A | - | - | - | - | - | - | 69 | 93 | 1,34 | 17,5 | 4,0 | 106 | 1,03 | 55 | 1,02 | 22 | 1,08 | - | -
19.03.2017 09:40 | MR201C | L15C | - | 30,0 | - | - | - | - | 73 | 94 | 1,29 | 20,9 | 3,6 | 108 | 1,03 | 56 | 1,02 | 25 | 1,09 | - | -
19.03.2017 13:54 | MS214B | U1B/1 | - | - | - | - | - | 16,22 | 70 | 85 | 1,21 | 16,9 | 1,9 | 95 | 1,04 | 49 | 1,03 | 21 | 1,06 | - | -
19.03.2017 14:30 | MS214D | U3D/1 | - | - | - | - | - | 17,94 | 72 | 88 | 1,23 | 19,1 | 2,3 | 100 | 1,03 | 52 | 1,03 | 22 | 1,06 | - | -
20.03.2017 13:19 | MR201B | L18B | - | - | - | - | - | - | 92 | 122 | 1,33 | 53,9 | 4,4 | 178 | 1,04 | 88 | 1,02 | 39 | 1,06 | - | -
21.03.2017 04:04 | MR201A | L19A | - | - | - | - | - | - | 80 | 109 | 1,36 | 49,7 | 4,1 | 152 | 1,04 | 77 | 1,02 | 30 | 1,11 | - | -
21.03.2017 06:35 | MR201A | L20A | - | - | - | - | - | - | 72 | 90 | 1,25 | 17,2 | 1,9 | 101 | 1,04 | 49 | 1,08 | 21 | 1,06 | - | -
21.03.2017 09:10 | MR201A | L21A | - | 30,3 | - | - | - | - | 59 | 70 | 1,18 | 24,6 | 1,5 | 80 | 1,03 | 43 | 1,02 | 19 | 1,08 | - | -
21.03.2017 11:00 | MS214D | U3D/2 | - | - | - | - | - | 17,64 | 71 | 90 | 1,27 | 18,5 | 2,3 | 102 | 1,06 | 49 | 1,05 | 22 | 1,05 | - | -
21.03.2017 12:15 | MR201B | L24B | - | - | - | - | - | - | 69 | 82 | 1,18 | 18,0 | 1,6 | 91 | 1,03 | 47 | 1,03 | 21 | 1,08 | - | -
21.03.2017 14:35 | MS214C | U4C | - | - | - | - | - | 18,33 | 70 | 85 | 1,22 | 19,4 | 1,9 | 96 | 1,05 | 49 | 1,03 | 22 | 1,08 | - | -
21.03.2017 15:25 | MS214B | U5B | - | - | - | - | - | 17,19 | 74 | 94 | 1,27 | 11,5 | 2,0 | 103 | 1,09 | 48 | 1,03 | 23 | 1,03 | - | -
21.03.2017 16:30 | MR201C | L30C | - | - | - | - | - | - | 72 | 89 | 1,24 | 14,6 | 2,4 | 98 | 1,04 | 50 | 1,05 | 22 | 1,06 | - | -
21.03.2017 17:35 | MR201A | L31A | - | - | - | - | - | - | 72 | 88 | 1,23 | 13,0 | 2,5 | 96 | 1,03 | 50 | 1,03 | 21 | 1,06 | - | -
21.03.2017 20:49 | MS214C | U4C/1 | - | - | - | - | - | 18,06 | 65 | 85 | 1,32 | 15,8 | 3,0 | 95 | 1,06 | 48 | 1,02 | 21 | 1,19 | - | -
21.03.2017 22:10 | MS214B | U5B/1 | - | - | - | - | - | 17,73 | 70 | 87 | 1,25 | 15,2 | 2,0 | 95 | 1,05 | 47 | 1,05 | 21 | 1,05 | - | -
21.03.2017 22:44 | MR201B | L34B | - | - | - | - | - | - | 63 | 78 | 1,23 | 21,2 | 2,1 | 88 | 1,03 | 45 | 1,04 | 20 | 1,06 | - | -
22.03.2017 01:15 | MR201C | L41C | - | - | - | - | - | - | 67 | 83 | 1,23 | 16,1 | 2,4 | 92 | 1,03 | 48 | 1,03 | 21 | 1,07 | - | -
22.03.2017 01:20 | MS214D | U6D | - | - | - | - | - | 18,66 | 68 | 81 | 1,19 | 17,1 | 1,7 | 90 | 1,04 | 46 | 1,03 | 20 | 1,06 | - | -
22.03.2017 06:07 | MS214C | U7С | - | - | - | - | - | 18,71 | 63 | 76 | 1,21 | 19,6 | 1,8 | 85 | 1,04 | 44 | 1,03 | 19 | 1,07 | - | -
22.03.2017 06:07 | MR201A | L45A | - | - | - | - | - | - | 61 | 74 | 1,22 | 20,7 | 2,2 | 84 | 1,03 | 44 | 1,03 | 19 | 1,08 | - | -
22.03.2017 06:40 | MR201B | L49B | - | - | - | - | - | - | 57 | 69 | 1,22 | 23,7 | 1,8 | 80 | 1,03 | 42 | 1,03 | 17 | 1,08 | - | -
22.03.2017 08:00 | MS214B | U8B | - | - | - | - | - | 18,76 | 62 | 76 | 1,21 | 19,4 | 1,7 | 85 | 1,04 | 43 | 1,03 | 19 | 1,09 | - | -
22.03.2017 09:00 | MR201C | L53C | - | 31,4 | - | - | - | - | 66 | 88 | 1,34 | 27,4 | 3,7 | 106 | 1,03 | 55 | 1,04 | 22 | 1,06 | - | связаный стирол, ГПХ
22.03.2017 10:40 | MS214C | U7C/1 | - | - | - | - | - | 18,70 | 61 | 76 | 1,25 | 19,2 | 2,6 | 86 | 1,04 | 44 | 1,03 | 21 | 1,09 | - | -
22.03.2017 12:30 | MR201C | L57C | - | - | 7,6 | - | - | - | 69 | 85 | 1,23 | 12,7 | 2,5 | 93 | 1,03 | 48 | 1,02 | 21 | 1,07 | - | -
22.03.2017 15:04 | MS214B | U8B/1 | - | - | - | - | - | 18,86 | 64 | 77 | 1,20 | 20,2 | 1,5 | 86 | 1,04 | 44 | 1,04 | 20 | 1,06 | - | -
22.03.2017 15:10 | MR201A | L60A | - | - | 5,9 | - | - | - | - | - | - | - | - | - | - | - | - | - | - | - | -
22.03.2017 15:40 | MS214C | U7C/2 | - | - | - | - | - | 18,74 | 64 | 80 | 1,24 | 17,9 | 2,1 | 89 | 1,04 | 46 | 1,04 | 19 | 1,10 | - | -
22.03.2017 17:45 | MS214B | U8B/2 | - | - | - | - | - | 18,88 | 67 | 80 | 1,20 | 17,2 | 1,6 | 89 | 1,04 | 46 | 1,02 | 20 | 1,07 | - | -
22.03.2017 19:00 | MS214D | U9D | - | - | - | - | - | 18,70 | 67 | 81 | 1,21 | 18,8 | 1,8 | 91 | 1,04 | 46 | 1,03 | 21 | 1,07 | - | -
22.03.2017 19:20 | MR201B | L65B | - | - | - | - | - | - | 65 | 79 | 1,22 | 17,2 | 2,1 | 88 | 1,04 | 46 | 1,03 | 18 | 1,05 | - | -
23.03.2017 00:15 | MS214D | U9D/1 | - | - | - | - | - | 18,43 | 68 | 83 | 1,22 | 17,7 | 2,0 | 93 | 1,04 | 47 | 1,03 | 22 | 1,08 | - | -
23.03.2017 01:25 | MS214C | U10C | - | - | - | - | - | 18,40 | 69 | 85 | 1,23 | 19,9 | 1,9 | 96 | 1,04 | 49 | 1,05 | 21 | 1,05 | - | -
23.03.2017 02:15 | MR201C | L74C | - | - | - | - | - | - | 62 | 87 | 1,40 | 12,7 | 6,1 | 99 | 1,03 | 49 | 1,06 | 24 | 1,06 | - | -
23.03.2017 06:20 | MS214C | U10C/1 | - | - | - | - | - | 18,32 | 71 | 88 | 1,23 | 17,1 | 2,2 | 98 | 1,04 | 51 | 1,03 | 21 | 1,09 | - | -
23.03.2017 06:30 | MR201A | L80A | - | - | - | - | - | - | 67 | 83 | 1,23 | 15,2 | 2,7 | 92 | 1,03 | 48 | 1,02 | 21 | 1,08 | - | -
23.03.2017 09:26 | MS214B | U11B | - | - | - | - | - | 18,28 | 69 | 87 | 1,27 | 18,8 | 2,6 | 99 | 1,05 | 49 | 1,05 | 22 | 1,06 | - | -
23.03.2017 10:10 | MR201B | L83B | - | 29,7 | - | - | - | - | 68 | 82 | 1,20 | 15,2 | 1,9 | 90 | 1,03 | 47 | 1,03 | 20 | 1,06 | - | -
23.03.2017 12:24 | MS214D | U12D | - | - | - | - | - | 18,37 | 58 | 88 | 1,51 | 16,7 | 5,3 | 101 | 1,06 | 51 | 1,03 | 18 | 1,07 | - | -
23.03.2017 12:24 | MS214C | U10C/2 | - | - | - | - | - | 18,42 | 71 | 86 | 1,21 | 16,4 | 2,0 | 95 | 1,04 | 49 | 1,03 | 21 | 1,07 | - | -
23.03.2017 14:35 | MS214D | U12D/1 | - | - | - | - | - | 18,33 | 71 | 87 | 1,23 | 17,5 | 2,3 | 97 | 1,04 | 51 | 1,04 | 22 | 1,07 | - | -
23.03.2017 15:37 | MS214B | U11B/1 | - | - | - | - | - | 18,44 | 70 | 87 | 1,24 | 17,1 | 2,4 | 97 | 1,04 | 49 | 1,04 | 21 | 1,06 | - | -
23.03.2017 17:40 | MS214C | U13C | - | - | - | - | - | 18,11 | 70 | 84 | 1,20 | 16,0 | 1,9 | 93 | 1,04 | 48 | 1,03 | 21 | 1,07 | - | -
23.03.2017 18:50 | MS214D | U12D/2 | - | - | - | - | - | 18,26 | 69 | 85 | 1,23 | 16,8 | 2,2 | 94 | 1,04 | 49 | 1,03 | 22 | 1,07 | - | -
23.03.2017 20:00 | MR201C | L96C | - | - | - | - | - | - | 65 | 86 | 1,32 | 21,0 | 3,5 | 99 | 1,04 | 50 | 1,03 | 21 | 1,08 | - | -
23.03.2017 23:45 | MR201B | L101B | - | - | - | - | - | - | 68 | 84 | 1,23 | 22,1 | 2,0 | 96 | 1,04 | 49 | 1,03 | 20 | 1,06 | - | -
23.03.2017 23:50 | MS214B | U14B | - | - | - | - | - | 18,39 | 70 | 87 | 1,25 | 22,0 | 2,2 | 100 | 1,04 | 51 | 1,03 | 22 | 1,08 | - | -
24.03.2017 01:30 | MR201C | L103C | - | - | - | - | - | - | 71 | 91 | 1,28 | 24,5 | 2,4 | 106 | 1,05 | 52 | 1,04 | 22 | 1,06 | - | -
24.03.2017 04:05 | MS214D | U15D | - | - | - | - | - | 17,96 | 71 | 86 | 1,21 | 20,7 | 1,7 | 97 | 1,04 | 50 | 1,02 | 22 | 1,06 | - | -
24.03.2017 04:34 | MS214B | U14B/1 | - | - | - | - | - | 18,03 | 70 | 86 | 1,22 | 21,0 | 1,8 | 97 | 1,04 | 50 | 1,03 | 21 | 1,06 | - | -
24.03.2017 05:25 | MR201A | L107A | - | - | - | - | - | - | 60 | 83 | 1,40 | 25,0 | 3,6 | 99 | 1,07 | 46 | 1,07 | 21 | 1,06 | - | -
24.03.2017 12:19 | MR201B | L111B | - | 29,1 | 6,8 | - | - | - | 68 | 81 | 1,19 | 13,8 | 1,9 | 89 | 1,03 | 46 | 1,03 | 20 | 1,07 | - | -
24.03.2017 12:19 | MS214B | U14B/2 | - | - | - | - | - | 18,63 | 68 | 85 | 1,25 | 18,8 | 2,2 | 95 | 1,04 | 49 | 1,03 | 21 | 1,07 | - | -
24.03.2017 12:19 | MR201A | L116A | - | - | 6,4 | - | - | - | 63 | 80 | 1,27 | 20,4 | 2,9 | 91 | 1,03 | 48 | 1,03 | 20 | 1,07 | - | -
24.03.2017 12:20 | MS214D | U15D/1 | - | - | - | - | - | 18,77 | 64 | 84 | 1,32 | 19,1 | 3,3 | 96 | 1,04 | 50 | 1,03 | 20 | 1,12 | - | -
24.03.2017 16:05 | MS214D | U15D/2 | - | - | - | - | - | 18,08 | 69 | 84 | 1,23 | 20,1 | 2,1 | 95 | 1,04 | 49 | 1,03 | 21 | 1,07 | - | -
24.03.2017 16:11 | MS214C | U16C | - | - | - | - | - | 18,19 | 65 | 83 | 1,28 | 20,1 | 3,0 | 95 | 1,04 | 49 | 1,03 | 21 | 1,05 | - | -
24.03.2017 16:11 | MR201B | L120B | - | - | - | - | - | - | 46 | 65 | 1,40 | 29,9 | 3,8 | 106 | 1,12 | 46 | 1,04 | 19 | 1,07 | - | -
24.03.2017 17:45 | MR201C | L124C | - | - | 7,3 | - | - | - | 72 | 92 | 1,29 | 16,0 | 3,3 | 104 | 1,03 | 53 | 1,04 | 23 | 1,06 | - | -
24.03.2017 17:46 | MS214C | U16C/1 | - | - | - | - | - | 18,27 | 69 | 83 | 1,21 | 18,3 | 1,8 | 93 | 1,04 | 49 | 1,02 | 20 | 1,06 | - | -
24.03.2017 21:51 | MR201B | L129B | - | - | - | - | - | - | 64 | 80 | 1,24 | 19,0 | 2,7 | 90 | 1,03 | 48 | 1,02 | 20 | 1,08 | - | -
24.03.2017 23:24 | MS214D | U15D/3 | - | - | - | - | - | 18,20 | 67 | 83 | 1,23 | 19,5 | 2,1 | 93 | 1,04 | 49 | 1,03 | 20 | 1,07 | - | -
25.03.2017 00:46 | MR201A | L128A | - | - | - | - | - | - | 58 | 81 | 1,39 | 20,4 | 4,2 | 93 | 1,04 | 48 | 1,02 | 19 | 1,11 | - | -
25.03.2017 01:31 | MS214B | U17B | - | - | - | - | - | 18,24 | 67 | 82 | 1,23 | 19,2 | 2,3 | 93 | 1,04 | 49 | 1,02 | 20 | 1,09 | - | -
25.03.2017 03:01 | MR201C | L134C | - | - | - | - | - | - | 66 | 80 | 1,21 | 21,7 | 2,0 | 91 | 1,03 | 48 | 1,02 | 20 | 1,05 | - | -
25.03.2017 03:57 | MS214D | U15D/4 | - | - | - | - | - | 17,89 | 67 | 82 | 1,22 | 20,3 | 2,1 | 93 | 1,04 | 48 | 1,03 | 21 | 1,08 | - | -
25.03.2017 04:59 | MR201B | L137B | - | - | 6,7 | - | - | - | 68 | 81 | 1,19 | 14,8 | 1,6 | 89 | 1,03 | 47 | 1,02 | 19 | 1,05 | - | -
25.03.2017 06:10 | MR201C | L139C | - | - | 7,8 | - | - | - | 72 | 89 | 1,24 | 17,2 | 2,1 | 100 | 1,01 | 51 | 1,03 | 21 | 1,05 | - | -
25.03.2017 07:10 | MS214C | U18C | - | - | - | - | - | 18,15 | 70 | 84 | 1,19 | 18,7 | 1,6 | 94 | 1,04 | 49 | 1,02 | 20 | 1,05 | - | -
25.03.2017 08:40 | MR201B | L143B | - | 30,0 | - | - | - | - | 70 | 85 | 1,21 | 17,6 | 2,0 | 95 | 1,03 | 50 | 1,03 | 20 | 1,05 | - | -
25.03.2017 10:10 | MR201C | L145C | - | - | 6,2 | - | - | - | 73 | 90 | 1,23 | 18,4 | 2,2 | 102 | 1,04 | 52 | 1,03 | 22 | 1,07 | - | -
25.03.2017 11:15 | MS214C | U18C/1 | - | - | - | - | - | 18,37 | 70 | 84 | 1,21 | 18,3 | 1,8 | 94 | 1,04 | 49 | 1,02 | 21 | 1,08 | - | -
25.03.2017 11:40 | MS214D | U19D | - | - | - | - | - | 18,46 | 65 | 84 | 1,30 | 18,2 | 2,6 | 95 | 1,04 | 49 | 1,02 | 19 | 1,09 | - | -
25.03.2017 15:45 | MS214B | U20B | - | - | - | - | - | 18,60 | 70 | 83 | 1,19 | 21,0 | 1,4 | 94 | 1,04 | 49 | 1,02 | 20 | 1,04 | - | -
25.03.2017 21:36 | MR201B | L159B/2 | - | - | - | - | - | - | 64 | 77 | 1,20 | 18,6 | 1,7 | 86 | 1,04 | 45 | 1,03 | 18 | 1,05 | - | -
25.03.2017 21:37 | MR201B | L159B/1 | - | - | - | - | - | - | 60 | 74 | 1,24 | 28,4 | 1,7 | 87 | 1,04 | 45 | 1,03 | 18 | 1,07 | - | -
25.03.2017 21:37 | MS214B | U20B/1 | - | - | - | - | - | 18,58 | 69 | 83 | 1,21 | 20,3 | 1,6 | 94 | 1,05 | 47 | 1,03 | 20 | 1,06 | - | -
26.03.2017 00:43 | MS214C | U21C | - | - | - | - | - | 18,67 | 64 | 82 | 1,28 | 19,2 | 2,4 | 92 | 1,05 | 46 | 1,04 | 21 | 1,07 | - | -
26.03.2017 01:39 | MR201A | L164A | - | - | - | - | - | - | 62 | 77 | 1,25 | 21,7 | 2,3 | 88 | 1,04 | 45 | 1,04 | 19 | 1,09 | - | -
26.03.2017 05:07 | MS214B | U20B/2 | - | - | - | - | - | 18,60 | 69 | 83 | 1,20 | 17,2 | 1,7 | 92 | 1,04 | 47 | 1,03 | 20 | 1,06 | - | -
26.03.2017 05:30 | MS214C | U21C/1 | - | - | - | - | - | 18,43 | 69 | 84 | 1,23 | 17,4 | 1,9 | 94 | 1,04 | 47 | 1,03 | 21 | 1,06 | - | -
26.03.2017 06:49 | MR201B | L169B | - | - | - | - | - | - | 66 | 82 | 1,24 | 14,5 | 2,6 | 90 | 1,03 | 46 | 1,05 | 19 | 1,05 | - | -
26.03.2017 09:53 | MR201C | L174C | - | 31,7 | - | - | - | - | 69 | 89 | 1,29 | 18,7 | 3,3 | 101 | 1,04 | 53 | 1,02 | 22 | 1,06 | - | -
26.03.2017 09:56 | MS214D | U22D | - | - | - | - | - | 18,31 | 72 | 85 | 1,18 | 16,7 | 1,4 | 94 | 1,04 | 48 | 1,03 | 20 | 1,05 | - | -
26.03.2017 12:46 | MS214B | U23B | - | - | - | - | - | 18,55 | 67 | 82 | 1,22 | 18,7 | 2,1 | 92 | 1,04 | 48 | 1,03 | 21 | 1,09 | - | -
26.03.2017 17:20 | MS214B | U23B/1 | - | - | - | - | - | 18,57 | 66 | 82 | 1,24 | 16,9 | 2,4 | 91 | 1,03 | 48 | 1,02 | 19 | 1,07 | - | -
26.03.2017 17:20 | MR201A | L179A | - | - | - | - | - | - | 62 | 75 | 1,22 | 26,4 | 1,8 | 88 | 1,04 | 46 | 1,02 | 19 | 1,07 | - | -
26.03.2017 17:55 | MS214C | U24C | - | - | - | - | - | 18,43 | 69 | 83 | 1,19 | 17,1 | 1,5 | 92 | 1,04 | 47 | 1,03 | 19 | 1,05 | - | -
26.03.2017 18:00 | MR201B | L187B | - | - | - | - | - | - | 65 | 81 | 1,23 | 15,9 | 2,4 | 89 | 1,03 | 47 | 1,04 | 19 | 1,05 | - | -
26.03.2017 18:40 | MR201C | L188C | - | - | - | - | - | - | 68 | 85 | 1,25 | 16,4 | 2,6 | 95 | 1,03 | 48 | 1,05 | 22 | 1,06 | - | -
26.03.2017 20:25 | MR201C | L190C | - | - | - | - | - | - | 73 | 87 | 1,19 | 14,6 | 1,7 | 95 | 1,04 | 49 | 1,04 | 21 | 1,06 | - | -
26.03.2017 21:30 | MS214D | U25D | - | - | - | - | - | 18,21 | 69 | 84 | 1,21 | 16,5 | 2,0 | 93 | 1,03 | 48 | 1,03 | 20 | 1,05 | - | -
27.03.2017 02:00 | MS214B | U26B | - | - | - | - | - | 18,34 | 71 | 84 | 1,19 | 15,2 | 1,6 | 92 | 1,03 | 48 | 1,02 | 20 | 1,08 | - | -
27.03.2017 02:34 | MR201B | L196B | - | - | - | - | - | - | 64 | 81 | 1,27 | 12,8 | 3,0 | 89 | 1,03 | 46 | 1,03 | 19 | 1,06 | - | -
27.03.2017 03:35 | MR201A | L200A | - | - | - | - | - | - | 66 | 80 | 1,21 | 17,1 | 2,0 | 89 | 1,03 | 47 | 1,02 | 20 | 1,06 | - | -
27.03.2017 06:25 | MS214C | U27C | - | - | - | - | - | 18,16 | 69 | 83 | 1,21 | 15,6 | 1,9 | 92 | 1,04 | 47 | 1,03 | 20 | 1,08 | - | -
27.03.2017 10:41 | MR201C | L207C | - | 31,0 | - | - | - | - | 69 | 89 | 1,28 | 19,0 | 2,9 | 101 | 1,04 | 52 | 1,02 | 20 | 1,07 | - | -
27.03.2017 11:06 | MS214D | U28D | - | - | - | - | - | 18,26 | 69 | 82 | 1,20 | 16,2 | 1,8 | 91 | 1,04 | 47 | 1,03 | 21 | 1,09 | - | -
27.03.2017 13:02 | MR201B | L211B | - | - | - | - | - | - | 60 | 76 | 1,27 | 23,3 | 2,2 | 88 | 1,05 | 43 | 1,05 | 19 | 1,06 | - | -
27.03.2017 15:27 | MS214B | U29B | - | - | - | - | - | 19,10 | 69 | 83 | 1,20 | 18,3 | 1,5 | 93 | 1,04 | 47 | 1,03 | 19 | 1,05 | - | -
27.03.2017 17:07 | MR201A | L218A | - | - | - | - | - | - | 65 | 82 | 1,26 | 14,7 | 2,9 | 91 | 1,03 | 47 | 1,02 | 20 | 1,06 | - | -
27.03.2017 18:20 | MS214C | U30C | - | - | - | - | - | 18,03 | 68 | 83 | 1,22 | 18,3 | 1,9 | 93 | 1,04 | 48 | 1,03 | 20 | 1,08 | - | -
27.03.2017 19:40 | MS214B | U29B/1 | - | - | - | - | - | 18,14 | 66 | 82 | 1,25 | 19,3 | 2,3 | 92 | 1,04 | 47 | 1,03 | 21 | 1,11 | - | -
27.03.2017 22:15 | MS214C | U30C/1 | - | - | - | - | - | 18,02 | 68 | 82 | 1,21 | 17,8 | 1,7 | 92 | 1,04 | 48 | 1,02 | 19 | 1,07 | - | -
28.03.2017 01:40 | MR201C | L232C | - | - | - | - | - | - | 68 | 87 | 1,29 | 16,6 | 3,4 | 98 | 1,04 | 51 | 1,03 | 22 | 1,07 | - | -
28.03.2017 01:45 | MS214D | U31D | - | - | - | - | - | 18,51 | 71 | 85 | 1,20 | 18,3 | 1,6 | 94 | 1,04 | 49 | 1,03 | 20 | 1,06 | - | -
28.03.2017 04:43 | MR201B | L234B | - | - | - | - | - | - | 65 | 83 | 1,28 | 23,1 | 2,8 | 96 | 1,04 | 50 | 1,03 | 20 | 1,05 | - | -
28.03.2017 05:20 | MS214D | U31D/1 | - | - | - | - | - | 18,24 | 68 | 82 | 1,21 | 18,7 | 1,7 | 92 | 1,04 | 47 | 1,02 | 19 | 1,05 | - | -
28.03.2017 06:50 | MS214B | U32B | - | - | - | - | - | 18,47 | 69 | 82 | 1,19 | 19,3 | 1,5 | 92 | 1,04 | 47 | 1,02 | 19 | 1,07 | - | -
28.03.2017 06:55 | MR201A | L239A | - | - | - | - | - | - | 58 | 79 | 1,37 | 16,4 | 4,3 | 89 | 1,03 | 46 | 1,03 | 18 | 1,12 | - | -
28.03.2017 11:30 | MR201C | L244C | - | 30,6 | - | - | - | - | 67 | 88 | 1,31 | 19,4 | 3,3 | 100 | 1,03 | 49 | 1,05 | 22 | 1,05 | - | -
28.03.2017 12:42 | MS214C | U33C | - | - | - | - | - | 18,21 | 70 | 83 | 1,18 | 17,1 | 1,4 | 91 | 1,04 | 47 | 1,02 | 19 | 1,09 | - | -
28.03.2017 14:05 | MR201B | L247B | - | - | - | - | - | - | 68 | 82 | 1,20 | 16,2 | 1,7 | 90 | 1,03 | 47 | 1,02 | 19 | 1,07 | - | -
28.03.2017 17:00 | MS214B | U32B/1 | - | - | - | - | - | 18,04 | 68 | 83 | 1,22 | 18,4 | 1,8 | 93 | 1,04 | 47 | 1,04 | 20 | 1,06 | - | -
28.03.2017 18:00 | MR201A | L250A | - | - | - | - | - | - | 65 | 80 | 1,22 | 15,5 | 2,3 | 88 | 1,03 | 46 | 1,03 | 19 | 1,07 | - | -
28.03.2017 20:42 | MS214B | U32B/2 | - | - | - | - | - | 17,76 | 69 | 83 | 1,20 | 17,2 | 1,9 | 92 | 1,04 | 47 | 1,03 | 20 | 1,06 | - | -
28.03.2017 20:43 | MR201C | L252C | - | - | - | - | - | - | 71 | 91 | 1,29 | 21,7 | 2,9 | 105 | 1,04 | 54 | 1,03 | 22 | 1,06 | - | -
28.03.2017 21:55 | MS214D | U34D | - | - | - | - | - | 17,55 | 68 | 84 | 1,22 | 16,9 | 2,1 | 93 | 1,04 | 48 | 1,03 | 20 | 1,07 | - | -
28.03.2017 23:35 | MS214B | U29B/2 | - | - | - | - | - | 18,42 | 67 | 82 | 1,21 | 18,6 | 1,8 | 91 | 1,04 | 47 | 1,03 | 20 | 1,07 | - | -
29.03.2017 02:32 | MS214C | U35C | - | - | - | - | - | 18,35 | 73 | 86 | 1,19 | 18,7 | 1,4 | 96 | 1,04 | 50 | 1,02 | 20 | 1,05 | - | -
29.03.2017 02:33 | MR201A | L259A | - | - | - | - | - | - | 70 | 85 | 1,22 | 19,1 | 1,7 | 96 | 1,04 | 49 | 1,03 | 20 | 1,06 | - | -
29.03.2017 02:33 | MR201A | L259A/1 | - | - | - | - | - | - | 70 | 85 | 1,22 | 18,5 | 1,8 | 95 | 1,04 | 49 | 1,02 | 19 | 1,04 | - | -
29.03.2017 05:57 | MS214B | U36B | - | - | - | - | - | 18,13 | 70 | 85 | 1,22 | 16,3 | 1,8 | 94 | 1,04 | 49 | 1,02 | 19 | 1,07 | - | -
29.03.2017 07:21 | MS214C | U35C/1 | - | - | - | - | - | 18,38 | 71 | 86 | 1,22 | 16,9 | 1,9 | 95 | 1,04 | 49 | 1,03 | 20 | 1,08 | - | -
29.03.2017 08:15 | MR201B | L268B | - | 30,8 | - | - | - | - | 62 | 79 | 1,28 | 17,0 | 3,3 | 89 | 1,03 | 46 | 1,04 | 21 | 1,07 | - | -
29.03.2017 11:15 | MS214D | U37D | - | - | - | - | - | 17,73 | 72 | 84 | 1,18 | 15,7 | 1,4 | 92 | 1,04 | 48 | 1,02 | 20 | 1,05 | - | -
29.03.2017 12:00 | MR201A | L273A | - | - | - | - | - | - | 65 | 81 | 1,23 | 17,6 | 2,1 | 90 | 1,04 | 46 | 1,03 | 19 | 1,08 | - | -
29.03.2017 16:30 | MS214B | U38B | - | - | - | - | - | 18,25 | 68 | 83 | 1,22 | 16,3 | 1,8 | 92 | 1,04 | 47 | 1,04 | 19 | 1,07 | - | -
29.03.2017 16:35 | MR201C | L278C | - | - | - | - | - | - | 46 | 86 | 1,86 | 38,6 | 7,7 | 113 | 1,11 | 45 | 1,13 | 22 | 1,06 | - | -
29.03.2017 21:00 | MS214C | U39C | - | - | - | - | - | 18,53 | 65 | 80 | 1,24 | 19,1 | 2,0 | 90 | 1,04 | 47 | 1,03 | 20 | 1,06 | - | -
29.03.2017 23:45 | MR201C | L288C | - | - | - | - | - | - | 67 | 88 | 1,32 | 21,3 | 3,3 | 102 | 1,04 | 52 | 1,03 | 22 | 1,09 | - | -
30.03.2017 01:10 | MS214D | U40D | - | - | - | - | - | 18,44 | 69 | 84 | 1,21 | 17,4 | 1,8 | 93 | 1,04 | 48 | 1,03 | 20 | 1,07 | - | -
30.03.2017 05:00 | MR201B | L296B | - | - | - | - | - | - | 62 | 76 | 1,24 | 20,0 | 2,2 | 86 | 1,03 | 45 | 1,03 | 18 | 1,08 | - | -
30.03.2017 05:10 | MS214C | U39C/1 | - | - | - | - | - | 18,43 | 69 | 84 | 1,22 | 17,4 | 1,9 | 93 | 1,04 | 48 | 1,03 | 20 | 1,08 | - | -
30.03.2017 05:16 | MR201A | L292A | - | - | - | - | - | - | 59 | 78 | 1,32 | 15,9 | 3,7 | 87 | 1,03 | 46 | 1,02 | 20 | 1,08 | - | -
30.03.2017 08:25 | MS214C | U39C/1 | - | - | 8,2 | - | - | - | - | - | - | - | - | - | - | - | - | - | - | - | -
30.03.2017 08:30 | MR201B | L300B | - | - | 8,0 | - | - | - | - | - | - | - | - | - | - | - | - | - | - | - | -
30.03.2017 09:10 | MS214B | U41B | - | - | - | - | - | 18,59 | 71 | 85 | 1,20 | 17,7 | 1,6 | 94 | 1,04 | 49 | 1,03 | 20 | 1,06 | - | -
30.03.2017 11:10 | MR201C | L304C | - | 31,4 | - | - | - | - | 64 | 88 | 1,39 | 28,1 | 4,1 | 108 | 1,05 | 53 | 1,05 | 22 | 1,08 | - | -
30.03.2017 13:20 | MS214D | U 42 D | - | - | - | - | - | 18,29 | 70 | 87 | 1,24 | 19,6 | 2,2 | 99 | 1,04 | 51 | 1,03 | 21 | 1,07 | - | с.о. ГПХ
30.03.2017 15:50 | MR201A | L308A | - | - | - | - | - | - | 66 | 85 | 1,28 | 19,8 | 3,1 | 97 | 1,03 | 51 | 1,02 | 20 | 1,08 | - | -
30.03.2017 20:00 | MS214D | U42D/1 | - | - | - | - | - | 18,17 | 67 | 82 | 1,23 | 25,1 | 1,8 | 96 | 1,04 | 49 | 1,03 | 20 | 1,07 | - | -
30.03.2017 21:45 | MR201C | L316C | - | - | 6,0 | - | - | - | 65 | 82 | 1,26 | 35,9 | 2,4 | 102 | 1,04 | 53 | 1,03 | 23 | 1,07 | - | -
30.03.2017 22:40 | MS214C | U43C | - | - | 6,0 | - | - | 18,28 | 65 | 83 | 1,28 | 24,5 | 2,4 | 92 | 1,06 | 48 | 1,05 | 21 | 1,09 | - | -
31.03.2017 02:55 | MR201B | L323B | - | - | 6,1 | - | - | - | 57 | 73 | 1,27 | 23,1 | 2,8 | 84 | 1,03 | 45 | 1,02 | 18 | 1,07 | - | -
31.03.2017 03:00 | MS214C | U43C/1 | - | - | 6,3 | - | - | 18,48 | 66 | 80 | 1,22 | 21,3 | 1,9 | 91 | 1,04 | 48 | 1,03 | 19 | 1,06 | - | -
31.03.2017 05:36 | MS214B | U44B | - | - | 6,2 | - | - | 18,18 | - | - | - | - | - | - | - | - | - | - | - | - | -
31.03.2017 06:46 | MR201B | L325B | - | - | 7,2 | - | - | - | 59 | 75 | 1,26 | 25,5 | 2,3 | 87 | 1,04 | 45 | 1,02 | 19 | 1,07 | - | -
31.03.2017 09:40 | MS214D | U45D | - | - | - | - | - | 18,44 | 67 | 81 | 1,21 | 22,8 | 1,7 | 93 | 1,04 | 48 | 1,03 | 19 | 1,06 | - | -
31.03.2017 09:41 | MR201A | L328A | - | 30,3 | 7,3 | - | - | - | 65 | 84 | 1,29 | 22,8 | 3,0 | 97 | 1,03 | 50 | 1,04 | 21 | 1,06 | - | -
31.03.2017 11:44 | MR201B | L331B | - | - | 7,7 | - | - | - | 67 | 80 | 1,18 | 13,8 | 1,6 | 87 | 1,03 | 45 | 1,02 | 19 | 1,05 | - | -
31.03.2017 14:30 | MR201B | L334B | - | - | - | - | - | - | 68 | 83 | 1,22 | 21,9 | 1,7 | 95 | 1,04 | 48 | 1,03 | 19 | 1,06 | - | -
31.03.2017 17:36 | MS214B | U44B | - | - | - | - | - | 18,43 | 64 | 79 | 1,23 | 26,0 | 2,0 | 92 | 1,04 | 48 | 1,03 | 20 | 1,08 | - | -
31.03.2017 19:08 | MS214B | U46B | - | - | - | - | - | 17,62 | 72 | 87 | 1,21 | 18,2 | 1,6 | 97 | 1,04 | 50 | 1,03 | 20 | 1,06 | - | -
31.03.2017 20:45 | MR201C | L337C | - | - | - | - | - | - | 66 | 87 | 1,32 | 28,6 | 2,7 | 105 | 1,05 | 52 | 1,05 | 21 | 1,06 | - | -
31.03.2017 22:20 | MR201B | L339B | - | - | - | - | - | - | 74 | 94 | 1,27 | 21,5 | 2,7 | 107 | 1,03 | 56 | 1,03 | 23 | 1,08 | - | -
31.03.2017 23:40 | MR201C | L340C | - | - | 8,0 | - | - | - | - | - | - | - | - | - | - | - | - | - | - | - | -
01.04.2017 00:10 | MS214D | U1D | - | - | - | - | - | 17,75 | 74 | 91 | 1,23 | 27,6 | 1,8 | 107 | 1,04 | 56 | 1,03 | 22 | 1,06 | - | -
01.04.2017 02:15 | MR201B | L2B | - | - | - | - | - | - | 66 | 88 | 1,33 | 26,0 | 3,5 | 104 | 1,04 | 52 | 1,06 | 22 | 1,08 | - | -
01.04.2017 04:20 | MR201A | L5A | - | - | 7,7 | - | - | - | 71 | 92 | 1,29 | 31,6 | 2,8 | 112 | 1,03 | 58 | 1,03 | 23 | 1,07 | - | -
01.04.2017 05:10 | MS214D | U1D/1 | - | - | - | - | - | 17,97 | 74 | 91 | 1,23 | 28,0 | 1,9 | 107 | 1,04 | 56 | 1,03 | 23 | 1,08 | - | -
01.04.2017 14:04 | MS214D | U1D/2 | - | - | - | - | - | 18,06 | 66 | 82 | 1,25 | 26,5 | 2,3 | 95 | 1,04 | 50 | 1,03 | 21 | 1,15 | - | -
01.04.2017 14:06 | MR201B | L12B | - | 29,7 | 6,7 | - | - | - | 63 | 79 | 1,25 | 18,2 | 2,4 | 89 | 1,04 | 46 | 1,04 | 20 | 1,12 | - | -
01.04.2017 14:07 | MR201A | L11A | - | - | 6,3 | - | - | - | - | - | - | - | - | - | - | - | - | - | - | - | -
01.04.2017 14:07 | MS214B | U2B | - | - | - | - | - | 18,14 | 68 | 83 | 1,23 | 24,5 | 2,0 | 96 | 1,04 | 50 | 1,03 | 22 | 1,09 | - | -
01.04.2017 14:15 | MS214D | U1D/3 | - | - | - | - | - | 18,51 | 66 | 80 | 1,22 | 20,9 | 1,9 | 91 | 1,03 | 48 | 1,03 | 21 | 1,08 | - | -
01.04.2017 14:45 | MR201B | L16B | - | - | 6,8 | - | - | - | - | - | - | - | - | - | - | - | - | - | - | - | -
01.04.2017 16:25 | MR201A | L17A | - | - | 6,5 | - | - | - | 68 | 82 | 1,21 | 36,4 | 1,5 | 100 | 1,04 | 52 | 1,02 | 22 | 1,04 | - | -
01.04.2017 16:25 | MS214D | U1D/4 | - | - | - | - | - | 18,54 | - | - | - | - | - | - | - | - | - | - | - | - | -
01.04.2017 18:03 | MR201B | L18B | - | - | - | - | - | - | 59 | 77 | 1,30 | 22,0 | 2,6 | 88 | 1,04 | 44 | 1,06 | 20 | 1,08 | - | -
01.04.2017 18:04 | MR201A | L19A | - | - | 6,7 | - | - | - | 65 | 82 | 1,25 | 31,5 | 2,2 | 98 | 1,04 | 51 | 1,03 | 21 | 1,09 | - | -
01.04.2017 21:54 | MR201B | L22B | - | - | 7,6 | - | - | - | 65 | 79 | 1,21 | 19,7 | 1,8 | 89 | 1,04 | 46 | 1,02 | 20 | 1,09 | - | -
01.04.2017 21:54 | MR201B | L22B/1 | - | - | 7,2 | - | - | - | 66 | 79 | 1,20 | 19,8 | 1,7 | 89 | 1,04 | 46 | 1,03 | 20 | 1,09 | - | -
01.04.2017 21:55 | MR201A | L23A | - | - | 7,2 | - | - | - | 66 | 84 | 1,26 | 42,4 | 2,5 | 108 | 1,03 | 56 | 1,03 | 23 | 1,08 | - | -
02.04.2017 01:10 | MR201B | L26B | - | - | 7,3 | - | - | - | 69 | 84 | 1,21 | 17,3 | 1,9 | 93 | 1,04 | 48 | 1,03 | 21 | 1,09 | - | -
02.04.2017 01:52 | MS214D | U3D | - | - | - | - | - | 18,02 | 67 | 80 | 1,20 | 31,0 | 1,5 | 95 | 1,04 | 51 | 1,03 | 22 | 1,09 | - | -
02.04.2017 01:53 | MR201A | L27A | - | - | 7,1 | - | - | - | 66 | 82 | 1,24 | 37,2 | 1,4 | 102 | 1,06 | 50 | 1,03 | 22 | 1,06 | - | -
02.04.2017 04:17 | MS214C | U4C | - | - | - | - | - | 17,64 | 70 | 83 | 1,19 | 26,6 | 1,3 | 97 | 1,04 | 51 | 1,02 | 21 | 1,07 | - | -
02.04.2017 05:30 | MR201B | L32B | - | - | - | - | - | - | 64 | 81 | 1,26 | 25,4 | 2,0 | 95 | 1,06 | 47 | 1,05 | 21 | 1,10 | - | -
02.04.2017 06:30 | MS214D | U3D/1 | - | - | - | - | - | 18,29 | 68 | 83 | 1,21 | 27,3 | 1,5 | 97 | 1,04 | 50 | 1,03 | 22 | 1,11 | - | -
02.04.2017 09:00 | MS214B | U5B | - | - | - | - | - | 18,43 | 72 | 85 | 1,18 | 25,2 | 1,1 | 97 | 1,04 | 50 | 1,02 | 21 | 1,06 | - | -
02.04.2017 10:40 | MR201B | L38B | - | 30,6 | - | - | - | - | 70 | 85 | 1,21 | 16,6 | 1,7 | 95 | 1,04 | 49 | 1,02 | 21 | 1,05 | - | -
02.04.2017 14:20 | MR201B | L42B | - | - | - | - | - | - | 72 | 85 | 1,18 | 14,6 | 1,7 | 93 | 1,04 | 48 | 1,02 | 24 | 1,12 | - | -
02.04.2017 16:25 | MR201B | L44B | - | - | - | - | - | - | 68 | 84 | 1,23 | 17,1 | 1,9 | 94 | 1,04 | 47 | 1,05 | 20 | 1,08 | - | -
02.04.2017 17:30 | MR201C | L45C | - | - | - | - | - | - | 68 | 83 | 1,22 | 15,1 | 2,4 | 92 | 1,03 | 48 | 1,02 | 21 | 1,07 | - | -
02.04.2017 18:20 | MR201A | L46A | - | - | - | - | - | - | 60 | 76 | 1,27 | 21,0 | 3,0 | 87 | 1,03 | 45 | 1,03 | 21 | 1,11 | - | -
02.04.2017 23:31 | MR201B | L 49 B | - | - | - | - | - | - | 66 | 79 | 1,20 | 19,3 | 1,8 | 89 | 1,03 | 46 | 1,03 | 21 | 1,09 | - | ГПХ
02.04.2017 23:31 | MS214D | U 6D/1 | - | - | - | - | - | 18,06 | 70 | 84 | 1,21 | 17,2 | 1,8 | 94 | 1,04 | 48 | 1,03 | 21 | 1,08 | - | -
03.04.2017 00:02 | MS214C | U 7 C | - | - | - | - | - | 17,57 | 69 | 84 | 1,22 | 18,5 | 1,7 | 94 | 1,04 | 48 | 1,03 | 21 | 1,08 | - | -
03.04.2017 00:02 | MR201C | L 53 C | - | - | - | - | - | - | 67 | 87 | 1,30 | 20,2 | 2,9 | 100 | 1,04 | 50 | 1,05 | 22 | 1,10 | - | -
03.04.2017 01:34 | MS214C | U 7C/1 | - | - | - | - | - | 17,79 | 70 | 85 | 1,22 | 17,2 | 1,8 | 95 | 1,04 | 49 | 1,02 | 20 | 1,06 | - | -
03.04.2017 02:05 | MS214B | U 8 B | - | - | - | - | - | 18,14 | 73 | 86 | 1,19 | 16,3 | 1,4 | 95 | 1,04 | 49 | 1,03 | 21 | 1,08 | - | -
03.04.2017 02:55 | MR201A | L 57A | - | - | - | - | - | - | 65 | 78 | 1,20 | 18,3 | 1,8 | 87 | 1,04 | 46 | 1,03 | 20 | 1,11 | - | -
03.04.2017 07:00 | MS214D | U 9 D | - | - | - | - | - | 17,82 | 67 | 82 | 1,22 | 15,8 | 2,0 | 90 | 1,04 | 46 | 1,04 | 21 | 1,11 | - | ГПХ
03.04.2017 10:30 | MR201B | L 67 B | - | 30,0 | - | - | - | - | 58 | 71 | 1,23 | 22,5 | 1,9 | 81 | 1,04 | 41 | 1,04 | 19 | 1,08 | - | ГПХ связ стирол
03.04.2017 10:30 | MR201B | L 67 B/1 | - | - | - | - | - | - | 58 | 71 | 1,23 | 22,5 | 1,9 | 81 | 1,04 | 41 | 1,04 | 19 | 1,08 | - | ГПХ
03.04.2017 11:40 | MS214C | U 10 C | - | - | - | - | - | 18,20 | 64 | 75 | 1,18 | 17,0 | 1,3 | 83 | 1,04 | 43 | 1,02 | 19 | 1,10 | - | ГПХ
03.04.2017 13:45 | MR201C | L 71 C | - | - | - | - | - | - | 64 | 81 | 1,27 | 18,8 | 2,9 | 92 | 1,04 | 47 | 1,04 | 21 | 1,07 | - | ГПХ
03.04.2017 16:10 | MS214C | U 10 C/1 | - | - | - | - | - | 18,32 | 65 | 79 | 1,21 | 16,9 | 1,9 | 88 | 1,04 | 45 | 1,03 | 21 | 1,09 | - | ГПХ с.о
03.04.2017 21:10 | MS214C | U10C/2 | - | - | - | - | - | 17,65 | 66 | 80 | 1,20 | 17,8 | 1,7 | 89 | 1,04 | 45 | 1,04 | 21 | 1,07 | - | -
03.04.2017 22:45 | MS214B | U11B | - | - | - | - | - | 17,65 | 67 | 82 | 1,23 | 17,0 | 2,0 | 92 | 1,05 | 46 | 1,04 | 21 | 1,07 | - | -
03.04.2017 22:50 | MR201A | L77A | - | - | - | - | - | - | 71 | 88 | 1,23 | 17,5 | 2,2 | 98 | 1,04 | 50 | 1,04 | 22 | 1,08 | - | -
04.04.2017 00:20 | MR201B | L79B | - | - | - | - | - | - | 72 | 88 | 1,22 | 16,2 | 2,1 | 97 | 1,04 | 50 | 1,03 | 21 | 1,06 | - | -
04.04.2017 02:10 | MR201C | L81C | - | - | - | - | - | - | 61 | 80 | 1,31 | 17,8 | 3,9 | 91 | 1,04 | 47 | 1,03 | 21 | 1,08 | - | -
04.04.2017 03:25 | MS214D | U12D | - | - | - | - | - | 18,50 | 71 | 87 | 1,23 | 17,5 | 2,0 | 97 | 1,05 | 49 | 1,03 | 22 | 1,07 | - | -
04.04.2017 05:00 | MR201C | L85C | - | - | - | - | - | - | 69 | 83 | 1,20 | 18,4 | 1,7 | 93 | 1,04 | 48 | 1,03 | 21 | 1,07 | - | -
04.04.2017 09:16 | MS214C | U13C | - | - | - | - | - | 17,82 | 71 | 84 | 1,18 | 18,2 | 1,3 | 93 | 1,04 | 47 | 1,03 | 21 | 1,06 | - | -
04.04.2017 10:23 | MR201C | L91C | - | 30,3 | - | - | - | - | 68 | 81 | 1,20 | 21,4 | 1,6 | 92 | 1,04 | 48 | 1,03 | 21 | 1,06 | - | -
04.04.2017 11:32 | MR201C | L94C | - | - | - | - | - | - | 69 | 82 | 1,19 | 20,1 | 1,6 | 92 | 1,04 | 48 | 1,02 | 21 | 1,09 | - | -
04.04.2017 13:04 | MS214B | U14B | - | - | - | - | - | 18,65 | 69 | 82 | 1,18 | 18,6 | 1,2 | 91 | 1,04 | 47 | 1,03 | 20 | 1,07 | - | -
04.04.2017 15:05 | MR201A | L97A | - | - | - | - | - | - | 73 | 88 | 1,21 | 15,3 | 1,9 | 97 | 1,04 | 50 | 1,03 | 21 | 1,08 | - | -
04.04.2017 15:09 | MR201C | L99C | - | - | - | - | - | - | 67 | 81 | 1,21 | 21,6 | 1,7 | 92 | 1,04 | 47 | 1,04 | 21 | 1,06 | - | -
04.04.2017 18:37 | MS214B | U14B/1 | - | - | - | - | - | 18,34 | 70 | 84 | 1,20 | 17,8 | 1,5 | 93 | 1,04 | 48 | 1,03 | 20 | 1,09 | - | -
04.04.2017 19:14 | MS214D | U15D | - | - | - | - | - | 18,48 | 71 | 84 | 1,19 | 17,2 | 1,4 | 93 | 1,04 | 48 | 1,03 | 21 | 1,09 | - | -
04.04.2017 20:20 | MR201B | L 106 B | - | - | - | - | - | - | 63 | 81 | 1,29 | 18,1 | 3,5 | 92 | 1,03 | 49 | 1,02 | 21 | 1,07 | - | ГПХ
04.04.2017 22:35 | MR201C | L 109 C | - | - | - | - | - | - | 73 | 85 | 1,17 | 19,1 | 0,8 | 95 | 1,04 | 48 | 1,04 | 19 | 1,05 | - | ГПХ
05.04.2017 00:40 | MS214C | U 16 C | - | - | - | - | - | 19,10 | 70 | 85 | 1,22 | 16,5 | 2,2 | 94 | 1,04 | 49 | 1,02 | 23 | 1,11 | - | ГПХ с.о
05.04.2017 03:20 | MR201C | L116C | - | - | - | - | - | - | 69 | 85 | 1,23 | 16,3 | 2,2 | 95 | 1,04 | 49 | 1,03 | 20 | 1,08 | - | -
05.04.2017 06:13 | MS214D | U17D | - | - | - | - | - | 18,52 | 73 | 87 | 1,19 | 16,0 | 1,5 | 95 | 1,04 | 49 | 1,03 | 20 | 1,08 | - | -
05.04.2017 06:50 | MS214C | U16C | - | - | - | - | - | 18,69 | 69 | 83 | 1,20 | 16,8 | 1,8 | 92 | 1,04 | 47 | 1,03 | 21 | 1,09 | - | -
05.04.2017 09:30 | MR201B | L124B | - | 30,6 | - | - | - | - | 56 | 74 | 1,32 | 20,7 | 3,4 | 85 | 1,04 | 44 | 1,02 | 17 | 1,08 | - | -
05.04.2017 10:15 | MS214B | U18B | - | - | - | - | - | 18,32 | 67 | 78 | 1,15 | 18,5 | 0,8 | 86 | 1,04 | 44 | 1,03 | 18 | 1,04 | - | -
05.04.2017 15:00 | MS214C | U19C | - | - | - | - | - | 18,71 | 68 | 83 | 1,22 | 17,4 | 1,8 | 92 | 1,04 | 47 | 1,03 | 20 | 1,10 | - | -
05.04.2017 15:09 | MR201A | L129A | - | - | - | - | - | - | 61 | 73 | 1,20 | 21,9 | 1,7 | 82 | 1,04 | 43 | 1,03 | 18 | 1,08 | - | -
05.04.2017 17:13 | MS214B | U18B/1 | - | - | - | - | - | 18,26 | 66 | 82 | 1,24 | 17,7 | 1,8 | 91 | 1,04 | 46 | 1,04 | 19 | 1,12 | - | -
05.04.2017 18:47 | MR201C | L136C | - | - | - | - | - | - | 68 | 83 | 1,23 | 19,5 | 2,0 | 93 | 1,03 | 49 | 1,03 | 20 | 1,08 | - | -
05.04.2017 20:48 | MS214D | U20D | - | - | - | - | - | 18,38 | 71 | 84 | 1,19 | 17,0 | 1,3 | 93 | 1,04 | 48 | 1,03 | 19 | 1,09 | - | -
05.04.2017 21:59 | MR201A | L140A | - | - | - | - | - | - | 64 | 82 | 1,29 | 18,0 | 3,1 | 93 | 1,03 | 48 | 1,03 | 20 | 1,10 | - | -
05.04.2017 23:46 | MR201B | L141B | - | - | - | - | - | - | 70 | 87 | 1,24 | 15,8 | 2,0 | 96 | 1,04 | 48 | 1,04 | 20 | 1,07 | - | -
05.04.2017 23:47 | MR201C | L142C | - | - | - | - | - | - | 64 | 80 | 1,25 | 19,4 | 2,6 | 91 | 1,03 | 47 | 1,03 | 20 | 1,09 | - | -
06.04.2017 03:57 | MS214C | U21C | - | - | - | - | - | 18,15 | 67 | 81 | 1,21 | 18,0 | 1,8 | 90 | 1,04 | 47 | 1,03 | 20 | 1,11 | - | -
06.04.2017 04:32 | MR201C | L145C | - | - | - | - | - | - | 67 | 81 | 1,21 | 15,7 | 1,8 | 89 | 1,04 | 46 | 1,03 | 19 | 1,08 | - | -
06.04.2017 07:10 | MS214B | U22B | - | - | - | - | - | 18,42 | 68 | 81 | 1,19 | 18,5 | 1,5 | 91 | 1,04 | 48 | 1,04 | 20 | 1,06 | - | -
06.04.2017 08:15 | MR201A | L154A | - | 30,3 | - | - | - | - | 70 | 83 | 1,19 | 19,5 | 1,4 | 93 | 1,04 | 48 | 1,02 | 19 | 1,06 | - | -
06.04.2017 11:20 | MS214B | U22B/1 | - | - | - | - | - | 18,42 | 70 | 82 | 1,18 | 17,7 | 1,3 | 91 | 1,04 | 47 | 1,02 | 19 | 1,08 | - | -
06.04.2017 12:30 | MR201B | L160B | - | - | - | - | - | - | 64 | 82 | 1,28 | 17,9 | 3,1 | 93 | 1,03 | 49 | 1,02 | 21 | 1,07 | - | -
06.04.2017 12:40 | MS214D | U23D | - | - | - | - | - | 18,03 | 71 | 84 | 1,17 | 17,5 | 1,3 | 92 | 1,04 | 48 | 1,03 | 20 | 1,06 | - | -
06.04.2017 14:50 | MR201C | L164C | - | - | - | - | - | - | 64 | 81 | 1,27 | 18,5 | 3,0 | 92 | 1,03 | 48 | 1,04 | 21 | 1,07 | - | -
06.04.2017 16:40 | MS214C | U24C | - | - | - | - | - | 18,15 | 70 | 83 | 1,19 | 18,7 | 1,6 | 93 | 1,04 | 48 | 1,02 | 21 | 1,08 | - | -
06.04.2017 20:50 | MS214C | U24C/1 | - | - | - | - | - | 18,40 | 68 | 83 | 1,23 | 18,6 | 2,3 | 93 | 1,03 | 48 | 1,03 | 20 | 1,10 | - | -
06.04.2017 23:11 | MR201A | L173A | - | - | - | - | - | - | 65 | 80 | 1,24 | 19,5 | 2,4 | 91 | 1,03 | 47 | 1,04 | 21 | 1,08 | - | -
06.04.2017 23:12 | MS214B | U25B | - | - | - | - | - | 18,62 | 66 | 81 | 1,24 | 20,3 | 2,3 | 92 | 1,04 | 47 | 1,04 | 20 | 1,08 | - | -
07.04.2017 01:24 | MS214C | U24C/2 | - | - | - | - | - | 18,49 | 66 | 82 | 1,26 | 19,5 | 2,5 | 93 | 1,03 | 48 | 1,04 | 21 | 1,08 | - | -
07.04.2017 02:38 | MR201B | L180B | - | - | 6,0 | - | - | - | 63 | 82 | 1,31 | 16,2 | 4,1 | 93 | 1,04 | 48 | 1,02 | 22 | 1,10 | - | -
07.04.2017 04:50 | MS214B | U25B/1 | - | - | 6,6 | - | - | 18,51 | 69 | 83 | 1,20 | 18,3 | 1,8 | 93 | 1,04 | 48 | 1,02 | 21 | 1,07 | - | -
07.04.2017 04:52 | MR201B | L181B | - | - | 6,6 | - | - | - | 65 | 80 | 1,23 | 22,1 | 2,1 | 91 | 1,03 | 48 | 1,02 | 20 | 1,06 | - | -
07.04.2017 04:52 | MR201C | L182C | - | - | 6,2 | - | - | - | 58 | 81 | 1,41 | 25,0 | 4,0 | 97 | 1,06 | 45 | 1,09 | 21 | 1,07 | - | -
07.04.2017 05:32 | MS214D | U26D | - | - | 7,0 | - | - | 18,54 | 70 | 84 | 1,20 | 19,0 | 1,6 | 94 | 1,04 | 48 | 1,02 | 20 | 1,06 | - | -
07.04.2017 09:30 | MS214D | U26D/1 | - | - | - | - | - | 18,71 | 60 | 78 | 1,31 | 19,2 | 3,7 | 90 | 1,03 | 46 | 1,03 | 22 | 1,15 | - | -
07.04.2017 10:10 | MS214C | U27С | - | - | 6,2 | - | - | 18,27 | 64 | 79 | 1,23 | 19,9 | 2,0 | 89 | 1,04 | 46 | 1,04 | 19 | 1,08 | - | -
07.04.2017 11:30 | MR201C | L190C | - | 30,6 | - | - | - | - | 61 | 81 | 1,33 | 21,7 | 3,8 | 94 | 1,04 | 47 | 1,03 | 22 | 1,11 | - | связаный стирол
07.04.2017 16:20 | MR201C | L195C | - | - | - | - | - | - | 66 | 82 | 1,24 | 23,9 | 1,7 | 95 | 1,05 | 47 | 1,03 | 20 | 1,06 | - | -
07.04.2017 16:20 | MS214B | U28B | - | - | - | - | - | 18,17 | 64 | 77 | 1,22 | 22,7 | 1,6 | 88 | 1,04 | 45 | 1,03 | 19 | 1,08 | - | -
07.04.2017 18:20 | MR201A | L196A | - | - | - | - | - | - | 62 | 75 | 1,20 | 18,9 | 1,7 | 83 | 1,04 | 44 | 1,03 | 19 | 1,08 | - | -
07.04.2017 21:10 | MS214B | U28B/1 | - | - | - | - | - | 17,86 | 65 | 79 | 1,22 | 20,8 | 1,9 | 89 | 1,04 | 46 | 1,03 | 20 | 1,08 | - | -
07.04.2017 21:57 | MR201C | L198C | - | - | - | - | - | - | 68 | 80 | 1,18 | 17,7 | 1,5 | 89 | 1,03 | 57 | 1,03 | 20 | 1,06 | - | -
08.04.2017 00:15 | MR201C | L204C | - | - | - | - | - | - | 68 | 83 | 1,22 | 18,1 | 2,1 | 93 | 1,04 | 48 | 1,04 | 21 | 1,06 | - | -
08.04.2017 00:20 | MS214B | U28B/2 | - | - | - | - | - | 17,86 | 66 | 80 | 1,21 | 19,8 | 1,7 | 90 | 1,04 | 46 | 1,03 | 20 | 1,07 | - | -
08.04.2017 01:09 | MR201B | L202B | - | - | - | - | - | - | 66 | 80 | 1,21 | 16,6 | 1,9 | 89 | 1,04 | 46 | 1,04 | 20 | 1,07 | - | -
08.04.2017 03:10 | MR201A | L208A | - | - | - | - | - | - | 65 | 80 | 1,24 | 18,5 | 2,3 | 90 | 1,04 | 46 | 1,04 | 20 | 1,08 | - | -
08.04.2017 04:15 | MS214D | U29D/1 | - | - | - | - | - | 18,04 | 70 | 81 | 1,17 | 19,2 | 0,9 | 90 | 1,04 | 46 | 1,03 | 19 | 1,04 | - | -
08.04.2017 06:57 | MR201C | L212C | - | - | - | - | - | - | 67 | 82 | 1,22 | 20,7 | 1,7 | 93 | 1,04 | 47 | 1,05 | 21 | 1,05 | - | -
08.04.2017 09:22 | MR201B | L214B | - | 30,3 | - | - | - | - | 65 | 81 | 1,24 | 17,7 | 2,3 | 90 | 1,04 | 47 | 1,04 | 20 | 1,06 | - | -
08.04.2017 09:35 | MS214D | U29D/2 | - | - | - | - | - | 18,13 | 68 | 82 | 1,21 | 17,6 | 2,0 | 91 | 1,04 | 47 | 1,03 | 22 | 1,08 | - | -
08.04.2017 10:43 | MS214C | U30C | - | - | - | - | - | 18,66 | 71 | 85 | 1,20 | 15,9 | 1,9 | 94 | 1,04 | 49 | 1,02 | 22 | 1,08 | - | -
08.04.2017 11:54 | MR201A | L213A | - | - | - | - | - | - | 69 | 83 | 1,19 | 18,3 | 1,5 | 92 | 1,04 | 47 | 1,04 | 21 | 1,06 | - | -
08.04.2017 13:49 | MR201A | L218A | - | - | - | - | - | - | 70 | 84 | 1,20 | 15,7 | 1,9 | 92 | 1,04 | 48 | 1,02 | 21 | 1,07 | - | -
08.04.2017 17:03 | MS214B | U31B | - | - | - | - | - | 18,03 | 68 | 83 | 1,23 | 17,9 | 2,1 | 94 | 1,05 | 47 | 1,04 | 22 | 1,09 | - | -
08.04.2017 18:55 | MR201C | L222C | - | - | - | - | - | - | 65 | 81 | 1,25 | 20,0 | 2,5 | 93 | 1,03 | 48 | 1,04 | 21 | 1,06 | - | -
08.04.2017 20:40 | MS214C | U32C | - | - | - | - | - | 18,65 | 70 | 89 | 1,27 | 16,5 | 2,5 | 99 | 1,05 | 49 | 1,04 | 22 | 1,09 | - | -
08.04.2017 21:10 | MR201B | L228B | - | - | - | - | - | - | 71 | 87 | 1,22 | 15,3 | 2,1 | 95 | 1,03 | 50 | 1,02 | 20 | 1,08 | - | гпх
08.04.2017 22:20 | MR201C | L229C | - | - | - | - | - | - | 69 | 88 | 1,28 | 17,3 | 2,8 | 99 | 1,04 | 50 | 1,05 | 22 | 1,08 | - | гпх
08.04.2017 23:50 | MS214D | U29D | - | - | - | - | - | 18,44 | 66 | 81 | 1,22 | 19,8 | 1,6 | 91 | 1,05 | 47 | 1,02 | 18 | 1,07 | - | -
09.04.2017 00:45 | MS214D | U33D | - | - | - | - | - | 18,63 | 72 | 87 | 1,21 | 15,8 | 1,9 | 96 | 1,04 | 50 | 1,02 | 20 | 1,07 | - | гпх. с.о.
09.04.2017 02:00 | MR201A | L234A | - | - | - | - | - | - | 71 | 89 | 1,25 | 15,8 | 2,6 | 99 | 1,04 | 51 | 1,03 | 22 | 1,10 | - | гпх
09.04.2017 05:30 | MS214B | U34B | - | - | - | - | - | 18,64 | 73 | 89 | 1,21 | 16,3 | 1,9 | 98 | 1,04 | 50 | 1,03 | 22 | 1,06 | - | гпх. с.о.
09.04.2017 11:39 | MS214C | U35C | - | - | - | - | - | 18,00 | 66 | 84 | 1,28 | 17,9 | 2,8 | 94 | 1,04 | 49 | 1,02 | 20 | 1,09 | - | -
09.04.2017 11:39 | MR201B | L244B | - | 30,7 | - | - | - | - | 65 | 85 | 1,30 | 16,7 | 3,2 | 95 | 1,04 | 49 | 1,02 | 19 | 1,08 | - | -
09.04.2017 14:20 | MS214D | U36D | - | - | - | - | - | 19,15 | 66 | 80 | 1,21 | 17,8 | 2,7 | 90 | 1,04 | 46 | 1,03 | 19 | 1,05 | - | -
09.04.2017 15:34 | MR201C | L251C | - | - | - | - | - | - | 60 | 79 | 1,31 | 18,7 | 3,5 | 89 | 1,04 | 46 | 1,02 | 19 | 1,06 | - | -
09.04.2017 18:33 | MR201A | L255A | - | - | - | - | - | - | 61 | 76 | 1,25 | 20,4 | 2,5 | 86 | 1,04 | 45 | 1,02 | 19 | 1,09 | - | -
09.04.2017 18:33 | MS214B | U37B | - | - | - | - | - | 18,45 | 65 | 80 | 1,22 | 18,3 | 1,9 | 89 | 1,05 | 45 | 1,03 | 19 | 1,10 | - | -
09.04.2017 22:40 | MS214B | U37B/1 | - | - | - | - | - | 18,19 | 70 | 84 | 1,20 | 16,2 | 1,6 | 93 | 1,04 | 48 | 1,03 | 19 | 1,05 | - | -
09.04.2017 22:41 | MR201C | L263C | - | - | - | - | - | - | 64 | 80 | 1,26 | 19,1 | 3,1 | 91 | 1,04 | 48 | 1,02 | 22 | 1,09 | - | -
10.04.2017 00:43 | MS214C | U38C | - | - | - | - | - | 18,13 | 68 | 84 | 1,23 | 16,0 | 2,2 | 93 | 1,04 | 48 | 1,02 | 21 | 1,08 | - | -
10.04.2017 02:04 | MR201B | L266B | - | - | - | - | - | - | 63 | 82 | 1,30 | 15,5 | 3,4 | 92 | 1,03 | 47 | 1,04 | 20 | 1,07 | - | -
10.04.2017 03:55 | MS214D | U39D | - | - | - | - | - | 18,36 | 71 | 86 | 1,22 | 16,9 | 2,0 | 95 | 1,04 | 49 | 1,03 | 21 | 1,07 | - | -
10.04.2017 05:25 | MR201A | L271A | - | - | - | - | - | - | 66 | 83 | 1,25 | 18,5 | 2,5 | 93 | 1,04 | 48 | 1,03 | 20 | 1,07 | - | -
10.04.2017 08:05 | MS214B | U40B | - | - | - | - | - | 18,15 | 69 | 82 | 1,20 | 17,1 | 1,7 | 91 | 1,04 | 47 | 1,03 | 20 | 1,07 | - | -
10.04.2017 09:30 | MR201A | L279C | - | 30,6 | - | - | - | - | 63 | 80 | 1,28 | 20,3 | 2,6 | 92 | 1,05 | 45 | 1,06 | 21 | 1,06 | - | -
10.04.2017 13:10 | MS214C | U41C | - | - | - | - | - | 18,19 | 66 | 80 | 1,21 | 17,5 | 1,8 | 89 | 1,04 | 46 | 1,03 | 19 | 1,07 | - | -
15.05.2017 23:08 | MR201A | L1A | - | - | 6,1 | - | - | - | 50 | 63 | 1,27 | 46,5 | 2,4 | 85 | 1,06 | 42 | 1,02 | 19 | 1,08 | - | -
15.05.2017 23:09 | MR201B | L2B | - | - | 6,5 | - | - | - | 58 | 72 | 1,22 | 35,2 | 1,9 | 88 | 1,04 | 46 | 1,02 | 20 | 1,08 | - | -
16.05.2017 00:38 | MR201C | L3C | - | - | 6,2 | - | - | - | 57 | 74 | 1,28 | 40,6 | 2,3 | 95 | 1,06 | 47 | 1,02 | 20 | 1,08 | - | -
16.05.2017 03:44 | MR201A | L4A | - | - | 6,3 | - | - | - | 55 | 71 | 1,31 | 53,0 | 2,4 | 103 | 1,08 | 48 | 1,03 | 21 | 1,07 | - | -
16.05.2017 04:12 | MR201B | L5B | - | - | 6,1 | - | - | - | 57 | 69 | 1,22 | 52,3 | 1,3 | 95 | 1,05 | 47 | 1,03 | 20 | 1,05 | - | -
16.05.2017 05:35 | MR201C | L6C | - | - | 6,4 | - | - | - | 55 | 69 | 1,26 | 55,2 | 1,9 | 99 | 1,06 | 47 | 1,02 | 21 | 1,07 | - | -
16.05.2017 06:42 | MR201A | L7A | - | - | 6,0 | - | - | - | - | - | - | - | - | - | - | - | - | - | - | - | -
16.05.2017 06:48 | MS214D | U1D | - | - | 6,3 | - | - | 15,10 | 59 | 75 | 1,28 | 38,9 | 1,5 | 96 | 1,08 | 45 | 1,03 | 19 | 1,06 | - | -
16.05.2017 08:15 | MR201A | L7A\1 | - | 29,4 | 5,9 | - | - | - | 7396 | 96 | 1,35 | 32,0 | 2,2 | 121 | 1,07 | 56 | 1,03 | 21 | 1,11 | - | -
16.05.2017 08:30 | MR201B | L8B | - | - | 6,0 | - | - | - | 56 | 74 | 1,32 | 28,7 | 3,7 | 90 | 1,04 | 45 | 1,06 | 22 | 1,07 | - | -
16.05.2017 09:45 | MR201C | L6C/1 | - | - | 7,1 | - | - | - | 54 | 73 | 1,35 | 48,4 | 2,2 | 103 | 1,11 | 45 | 1,03 | 20 | 1,06 | - | -
16.05.2017 10:23 | MR201A | - | - | - | 6,3 | - | - | - | - | - | - | - | - | - | - | - | - | - | - | - | -
16.05.2017 11:40 | MR201A | L9A | - | - | 6,9 | - | - | - | 71 | 86 | 1,20 | 18,4 | 1,6 | 95 | 1,04 | 50 | 1,03 | 20 | 1,05 | - | -
16.05.2017 12:20 | MR201B | L10B | - | - | 6,4 | - | - | - | 64 | 83 | 1,29 | 18,0 | 3,8 | 94 | 1,03 | 50 | 1,02 | 22 | 1,07 | - | -
16.05.2017 16:30 | MR201A | L11A | - | - | 6,9 | - | - | - | 67 | 83 | 1,23 | 20,6 | 2,1 | 94 | 1,04 | 48 | 1,03 | 21 | 1,07 | - | -
16.05.2017 21:38 | MR201B | L12B | - | - | 6,1 | - | - | - | 74 | 85 | 1,15 | 11,0 | 1,3 | 91 | 1,03 | 48 | 1,02 | 20 | 1,05 | - | -
16.05.2017 21:39 | MS214C | U2C | - | - | - | - | - | 17,30 | 69 | 96 | 1,39 | 19,8 | 3,1 | 111 | 1,06 | 53 | 1,03 | 21 | 1,20 | - | -
16.05.2017 21:40 | MR201A | L13A | - | - | - | - | - | - | 50 | 60 | 1,19 | 28,1 | 1,6 | 70 | 1,04 | 37 | 1,02 | 18 | 1,10 | - | -
16.05.2017 23:20 | MS214C | U2C/1 | - | - | - | - | - | 17,30 | 69 | 86 | 1,25 | 19,1 | 2,0 | 95 | 1,05 | 48 | 1,03 | 20 | 1,07 | - | -
17.05.2017 02:14 | MR201B | L14B | - | - | - | - | - | - | 68 | 82 | 1,20 | 15,5 | 2,1 | 90 | 1,03 | 47 | 1,04 | 21 | 1,10 | - | -
17.05.2017 02:16 | MR201A | L15A | - | - | - | - | - | - | 64 | 84 | 1,30 | 21,9 | 2,9 | 97 | 1,05 | 47 | 1,05 | 21 | 1,06 | - | -
17.05.2017 04:39 | MS214C | U2C/2 | - | - | - | - | - | 17,31 | 72 | 85 | 1,19 | 18,7 | 1,5 | 95 | 1,05 | 48 | 1,03 | 21 | 1,06 | - | -
17.05.2017 06:15 | MR201A | L 18 A | - | - | - | - | - | - | 65 | 85 | 1,31 | 42,6 | 2,9 | 112 | 1,04 | 56 | 1,03 | 23 | 1,08 | - | -
17.05.2017 06:49 | MS214C | U 2C/3 | - | - | - | - | - | 17,37 | 65 | 84 | 1,29 | 19,1 | 2,9 | 95 | 1,05 | 47 | 1,05 | 22 | 1,09 | - | -
17.05.2017 10:00 | MR201B | L21B | - | 30,3 | - | - | - | - | 68 | 87 | 1,28 | 13,1 | 3,3 | 96 | 1,03 | 49 | 1,06 | 21 | 1,06 | - | -
17.05.2017 13:45 | MR201C | L22C | - | - | - | - | - | - | 73 | 94 | 1,29 | 20,8 | 2,9 | 108 | 1,04 | 56 | 1,02 | 23 | 1,06 | - | -
17.05.2017 14:30 | MR201B | L23B | - | - | - | - | - | - | 62 | 81 | 1,31 | 37,5 | 3,9 | 103 | 1,03 | 54 | 1,02 | 25 | 1,11 | - | -
17.05.2017 15:50 | MS214B | U3B | - | - | - | - | - | 18,10 | 64 | 79 | 1,24 | 25,5 | 1,6 | 92 | 1,06 | 45 | 1,04 | 20 | 1,06 | - | -
17.05.2017 18:07 | MR201C | L24C | - | - | - | - | - | - | 68 | 83 | 1,22 | 16,1 | 2,0 | 92 | 1,04 | 47 | 1,02 | 21 | 1,05 | - | -
17.05.2017 18:35 | MR201C | L24C со спиртом | - | - | - | - | - | - | 65 | 81 | 1,25 | 16,5 | 2,7 | 90 | 1,03 | 47 | 1,02 | 21 | 1,06 | - | -
17.05.2017 19:50 | MS214B | L25B | - | - | - | - | - | - | 69 | 89 | 1,29 | 25,2 | 2,8 | 105 | 1,04 | 53 | 1,02 | 23 | 1,05 | - | -
17.05.2017 20:30 | MR201C | L26C | - | - | - | - | - | - | 68 | 86 | 1,28 | 25,1 | 2,4 | 102 | 1,04 | 52 | 1,02 | 21 | 1,06 | - | -
17.05.2017 23:30 | MR201B | L29B | - | - | - | - | - | - | 71 | 87 | 1,22 | 12,5 | 2,6 | 95 | 1,03 | 49 | 1,03 | 23 | 1,07 | - | -
18.05.2017 01:30 | MR201C | L30C | - | - | - | - | - | - | 67 | 88 | 1,32 | 20,3 | 3,6 | 102 | 1,04 | 52 | 1,02 | 23 | 1,06 | - | -
18.05.2017 03:25 | MS214C | U2C/5 | - | - | - | - | - | 18,18 | 70 | 87 | 1,24 | 21,2 | 2,2 | 100 | 1,04 | 52 | 1,02 | 23 | 1,06 | - | -
18.05.2017 05:50 | MR201C | L33C | - | - | - | - | - | - | 64 | 87 | 1,35 | 30,0 | 4,4 | 107 | 1,04 | 54 | 1,02 | 24 | 1,07 | - | -
18.05.2017 09:50 | MR201B | L35B | - | 30,6 | - | - | - | - | 69 | 82 | 1,20 | 17,3 | 1,9 | 91 | 1,03 | 48 | 1,02 | 21 | 1,06 | - | -
18.05.2017 09:51 | MR201B | L34B | - | - | - | - | - | - | 70 | 87 | 1,25 | 18,1 | 2,4 | 99 | 1,05 | 49 | 1,04 | 22 | 1,06 | - | -
18.05.2017 09:52 | MS214C | U2C/6 | - | - | - | - | - | 18,02 | 73 | 88 | 1,21 | 14,5 | 2,3 | 97 | 1,03 | 50 | 1,03 | 23 | 1,08 | - | -
18.05.2017 14:37 | MS214B | U3B/1 | - | - | - | - | - | 17,86 | 70 | 86 | 1,23 | 26,0 | 1,5 | 101 | 1,05 | 51 | 1,04 | 21 | 1,06 | - | -
18.05.2017 15:13 | MR201B | L36B | - | - | - | - | - | - | 72 | 87 | 1,20 | 13,4 | 2,1 | 95 | 1,03 | 50 | 1,02 | 22 | 1,11 | - | -
18.05.2017 15:19 | MR201C | L37C | - | - | - | - | - | - | 68 | 86 | 1,27 | 23,2 | 2,6 | 100 | 1,04 | 51 | 1,03 | 23 | 1,11 | - | -
18.05.2017 18:37 | MR201A | L38A | - | - | - | - | - | - | 72 | 87 | 1,21 | 19,2 | 1,8 | 98 | 1,04 | 51 | 1,02 | 20 | 1,06 | - | -
18.05.2017 22:10 | MS214C | U2C\4 | - | - | - | - | - | 18,20 | 70 | 87 | 1,24 | 24,1 | 2,0 | 101 | 1,04 | 52 | 1,02 | 22 | 1,05 | - | -
18.05.2017 22:12 | MR201B | L41B | - | - | - | - | - | - | 65 | 82 | 1,27 | 18,3 | 3,2 | 93 | 1,03 | 49 | 1,03 | 21 | 1,08 | - | -
18.05.2017 22:30 | MR201C | L40C | - | - | - | - | - | - | 65 | 85 | 1,31 | 34,3 | 2,9 | 106 | 1,05 | 53 | 1,03 | 22 | 1,07 | - | -
18.05.2017 23:13 | MS214C | U4C | - | - | - | - | - | 18,05 | 71 | 89 | 1,25 | 20,7 | 2,3 | 101 | 1,04 | 52 | 1,03 | 22 | 1,07 | - | -
19.05.2017 01:50 | MR201C | L43C | - | - | - | - | - | - | 61 | 84 | 1,39 | 26,7 | 3,9 | 102 | 1,06 | 49 | 1,06 | 22 | 1,07 | - | -
19.05.2017 04:01 | MS214C | U4C/1 | - | - | - | - | - | 17,83 | 70 | 87 | 1,24 | 21,4 | 2,1 | 99 | 1,04 | 51 | 1,30 | 22 | 1,10 | - | -
19.05.2017 05:13 | MR201B | L46B | - | - | - | - | - | - | 60 | 76 | 1,28 | 23,7 | 3,4 | 89 | 1,03 | 47 | 1,03 | 21 | 1,09 | - | -
19.05.2017 06:48 | MR201A | L47A | - | - | - | - | - | - | 51 | 63 | 1,24 | 54,8 | 1,6 | 88 | 1,05 | 44 | 1,02 | 18 | 1,09 | - | -
19.05.2017 10:14 | MR201B | L 48 B | - | 30,7 | - | - | - | - | 59 | 74 | 1,27 | 20,9 | 3,2 | 85 | 1,03 | 45 | 1,03 | 20 | 1,10 | - | -
19.05.2017 10:16 | MR201C | L 49 C | - | - | - | - | - | - | 58 | 74 | 1,28 | 24,7 | 2,8 | 87 | 1,05 | 44 | 1,04 | 19 | 1,08 | - | -
19.05.2017 13:20 | MS214B | U5B | - | - | - | - | - | 17,82 | 62 | 77 | 1,25 | 25,2 | 2,3 | 90 | 1,04 | 46 | 1,03 | 20 | 1,07 | - | -
19.05.2017 13:21 | MR201C | L50C | - | - | - | - | - | - | 55 | 70 | 1,27 | 24,4 | 2,3 | 81 | 1,04 | 40 | 1,05 | 18 | 1,06 | - | -
19.05.2017 17:31 | MR201B | L51B | - | - | - | - | - | - | 62 | 76 | 1,22 | 18,8 | 2,1 | 84 | 1,03 | 44 | 1,04 | 19 | 1,09 | - | -
19.05.2017 18:42 | MR201C | L52C | - | - | - | - | - | - | 62 | 81 | 1,32 | 19,6 | 3,2 | 93 | 1,04 | 46 | 1,05 | 20 | 1,07 | - | -
19.05.2017 18:43 | MR201B | L53B | - | - | - | - | - | - | 75 | 88 | 1,17 | 9,2 | 1,7 | 94 | 1,03 | 49 | 1,03 | 21 | 1,07 | - | -
19.05.2017 22:23 | MS214C | U6C | - | - | - | - | - | 18,01 | 69 | 83 | 1,20 | 15,1 | 1,7 | 91 | 1,04 | 46 | 1,03 | 20 | 1,06 | - | -
19.05.2017 23:59 | MR201C | L54C | - | - | - | - | - | - | 79 | 94 | 1,19 | 12,9 | 1,9 | 102 | 1,03 | 54 | 1,02 | 22 | 1,05 | - | -
20.05.2017 00:00 | MR201B | L55B | - | - | - | - | - | - | 73 | 93 | 1,28 | 24,5 | 2,6 | 109 | 1,04 | 55 | 1,04 | 23 | 1,07 | - | -
20.05.2017 02:04 | MR201C | L56C | - | - | - | - | - | - | 75 | 93 | 1,24 | 25,6 | 2,1 | 108 | 1,03 | 56 | 1,02 | 22 | 1,07 | - | -
20.05.2017 04:39 | MR201B | L57B | - | - | - | - | - | - | 77 | 93 | 1,21 | 23,8 | 1,6 | 107 | 1,04 | 55 | 1,03 | 22 | 1,06 | - | -
20.05.2017 06:31 | MR201C | L58C | - | - | - | - | - | - | 74 | 89 | 1,21 | 12,3 | 1,9 | 97 | 1,04 | 49 | 1,04 | 21 | 1,06 | - | -
20.05.2017 07:40 | MR201B | L59B | - | 28,0 | - | - | - | - | 74 | 91 | 1,24 | 20,7 | 2,1 | 103 | 1,04 | 54 | 1,02 | 21 | 1,07 | - | -
20.05.2017 09:00 | MR201C | L60C | - | - | - | - | - | - | 71 | 84 | 1,18 | 12,6 | 1,5 | 91 | 1,03 | 47 | 1,04 | 19 | 1,07 | - | -
20.05.2017 11:55 | MR201C | L62C | - | 30,0 | - | - | - | - | 64 | 78 | 1,22 | 17,0 | 2,3 | 87 | 1,03 | 46 | 1,03 | 20 | 1,08 | - | -
20.05.2017 15:40 | MR201C | L64C | - | - | - | - | - | - | 67 | 84 | 1,24 | 13,5 | 2,7 | 92 | 1,03 | 48 | 1,00 | 20 | 1,06 | - | -
20.05.2017 16:30 | MR201B | L65B | - | - | - | - | - | - | 71 | 90 | 1,27 | 22,9 | 2,3 | 104 | 1,04 | 53 | 1,03 | 21 | 1,05 | - | -
20.05.2017 17:45 | MR201A | L66A | - | - | - | - | - | - | 72 | 88 | 1,22 | 13,5 | 2,0 | 96 | 1,04 | 49 | 1,03 | 20 | 1,06 | - | -
20.05.2017 19:00 | MS214B | U7B | - | - | - | - | - | 16,73 | 72 | 88 | 1,22 | 20,8 | 1,6 | 99 | 1,05 | 49 | 1,03 | 20 | 1,07 | - | -
20.05.2017 21:36 | MR201B | L70B | - | - | - | - | - | - | 68 | 85 | 1,25 | 21,3 | 2,2 | 97 | 1,05 | 49 | 1,04 | 20 | 1,06 | - | -
20.05.2017 21:38 | MS214B | U7B/1 | - | - | - | - | - | 16,96 | 70 | 88 | 1,25 | 18,5 | 2,1 | 99 | 1,05 | 49 | 1,04 | 21 | 1,07 | - | -
21.05.2017 01:27 | MR201C | L72C | - | - | - | - | - | - | 70 | 93 | 1,32 | 31,5 | 2,7 | 113 | 1,06 | 55 | 1,03 | 22 | 1,06 | - | -
21.05.2017 01:49 | MR201A | L73A | - | - | - | - | - | - | 70 | 85 | 1,22 | 14,6 | 2,1 | 93 | 1,04 | 48 | 1,03 | 20 | 1,07 | - | -
21.05.2017 01:51 | MR201A | L71A | - | - | - | - | - | - | 64 | 81 | 1,25 | 26,3 | 1,7 | 95 | 1,06 | 47 | 1,03 | 19 | 1,05 | - | -
21.05.2017 04:15 | MR201B | L74B | - | - | - | - | - | - | 80 | 99 | 1,25 | 19,1 | 1,9 | 112 | 1,04 | 57 | 1,02 | 19 | 1,06 | - | -
21.05.2017 06:07 | MR201A | L75A | - | - | - | - | - | - | 74 | 91 | 1,22 | 20,3 | 1,9 | 102 | 1,04 | 53 | 1,02 | 21 | 1,05 | - | -
21.05.2017 07:34 | MR201C | L76C | - | - | - | - | - | - | 75 | 97 | 1,28 | 31,4 | 2,7 | 118 | 1,01 | 60 | 1,03 | 24 | 1,07 | - | -
21.05.2017 10:42 | MR201B | L77B | - | 29,7 | - | - | - | - | 77 | 93 | 1,22 | 19,0 | 1,8 | 105 | 1,03 | 54 | 1,03 | 22 | 1,06 | - | -
21.05.2017 10:43 | MR201A | L78A | - | - | - | - | - | - | 70 | 86 | 1,22 | 18,0 | 1,9 | 96 | 1,04 | 49 | 1,03 | 20 | 1,07 | - | -
21.05.2017 17:55 | MR201A | L81A | - | - | - | - | - | - | 70 | 87 | 1,24 | 17,5 | 2,3 | 97 | 1,04 | 50 | 1,02 | 22 | 1,07 | - | -
21.05.2017 17:55 | MR201C | L82C | - | - | - | - | - | - | 72 | 95 | 1,33 | 23,8 | 3,3 | 112 | 1,04 | 56 | 1,05 | 24 | 1,07 | - | -
21.05.2017 18:30 | MS214C | U8C | - | - | - | - | - | 17,95 | 79 | 98 | 1,24 | 20,3 | 1,9 | 111 | 1,06 | 56 | 1,03 | 24 | 1,07 | - | -
21.05.2017 18:50 | MR201A | L83A | - | - | - | - | - | - | 61 | 84 | 1,37 | 28,6 | 3,1 | 103 | 1,06 | 47 | 1,10 | 23 | 1,05 | - | -
21.05.2017 19:40 | MR201B | L84B | - | - | - | - | - | - | 79 | 105 | 1,33 | 33,1 | 2,5 | 130 | 1,04 | 64 | 1,02 | 22 | 1,07 | - | -
21.05.2017 23:35 | MR201B | L85B | - | - | - | - | - | - | 73 | 91 | 1,25 | 14,2 | 2,6 | 101 | 1,04 | 52 | 1,03 | 21 | 1,07 | - | -
22.05.2017 01:15 | MR201A | L86A | - | - | - | - | - | - | 68 | 89 | 1,31 | 17,2 | 3,1 | 100 | 1,03 | 51 | 1,03 | 20 | 1,11 | - | -
22.05.2017 02:30 | MR201C | L87C | - | - | - | - | - | - | 75 | 96 | 1,28 | 19,6 | 3,0 | 109 | 1,04 | 55 | 1,04 | 24 | 1,07 | - | -
22.05.2017 04:20 | MR201B | L88B | - | - | - | - | - | - | 65 | 83 | 1,28 | 15,6 | 3,0 | 92 | 1,04 | 47 | 1,04 | 20 | 1,07 | - | -
22.05.2017 07:50 | MR201A | L89A | - | 29,6 | - | - | - | - | 58 | 71 | 1,22 | 21,3 | 2,3 | 81 | 1,03 | 43 | 1,02 | 19 | 1,11 | - | -
22.05.2017 08:00 | MR201B | L90B | - | - | - | - | - | - | 64 | 78 | 1,22 | 18,3 | 1,9 | 87 | 1,04 | 45 | 1,04 | 19 | 1,07 | - | -
22.05.2017 11:25 | MR201A | L92A | - | - | - | - | - | - | 58 | 69 | 1,18 | 23,8 | 1,4 | 79 | 1,03 | 41 | 1,03 | 18 | 1,07 | - | -
22.05.2017 13:11 | MR201B | L93B | - | - | - | - | - | - | 62 | 75 | 1,21 | 18,8 | 1,9 | 84 | 1,03 | 44 | 1,02 | 19 | 1,10 | - | -
22.05.2017 15:20 | MR201C | L94C | - | - | - | - | - | - | 68 | 92 | 1,35 | 20,9 | 3,1 | 106 | 3,00 | 52 | 1,07 | 21 | 1,12 | - | -
22.05.2017 16:10 | MR201A | L95A | - | - | - | - | - | - | 77 | 100 | 1,29 | 17,5 | 2,5 | 112 | 1,04 | 57 | 1,03 | 21 | 1,16 | - | -
22.05.2017 16:55 | MR201B | L96B | - | - | - | - | - | - | 83 | 102 | 1,23 | 15,2 | 2,0 | 112 | 1,03 | 58 | 1,03 | 22 | 1,07 | - | -
22.05.2017 19:12 | MS214C | U10C | - | - | - | - | - | 17,37 | 80 | 99 | 1,24 | 16,1 | 2,0 | 110 | 1,05 | 55 | 1,02 | 23 | 1,08 | - | -
22.05.2017 20:38 | MR201C | L97C | - | - | - | - | - | - | 73 | 90 | 1,24 | 20,5 | 2,4 | 103 | 1,03 | 54 | 1,03 | 22 | 1,09 | - | -
22.05.2017 20:46 | MR201A | L98A | - | - | - | - | - | - | 80 | 98 | 1,23 | 16,6 | 2,2 | 109 | 1,03 | 56 | 1,03 | 23 | 1,10 | - | -
22.05.2017 23:15 | MR201B | L99B | - | - | - | - | - | - | 77 | 96 | 1,25 | 20,1 | 2,3 | 109 | 1,03 | 56 | 1,03 | 22 | 1,10 | - | -
23.05.2017 01:26 | MR201A | L101A | - | - | - | - | - | - | 62 | 74 | 1,20 | 20,8 | 1,7 | 84 | 1,03 | 44 | 1,02 | 18 | 1,10 | - | -
23.05.2017 01:27 | MS214C | U10C/1 | - | - | - | - | - | 17,30 | 65 | 80 | 1,23 | 18,0 | 2,0 | 90 | 1,05 | 45 | 1,03 | 20 | 1,07 | - | -
23.05.2017 04:32 | MR201C | L102C | - | - | - | - | - | - | 59 | 72 | 1,22 | 20,0 | 2,4 | 81 | 1,03 | 44 | 1,02 | 19 | 1,09 | - | -
23.05.2017 06:58 | MS214B | U11B | - | - | - | - | - | 17,63 | 65 | 75 | 1,16 | 19,0 | 1,2 | 84 | 1,03 | 44 | 1,02 | 19 | 1,06 | - | -
23.05.2017 07:26 | MR201B | L104B | - | - | - | - | - | - | 61 | 74 | 1,21 | 19,3 | 2,3 | 83 | 1,03 | 44 | 1,03 | 19 | 1,08 | - | -
23.05.2017 07:55 | MR201B | L106B | - | 30,6 | - | - | - | - | 61 | 72 | 1,18 | 18,7 | 1,4 | 80 | 1,03 | 43 | 1,02 | 17 | 1,07 | - | -
23.05.2017 09:30 | MR201C | L108C | - | - | - | - | - | - | 58 | 72 | 1,24 | 20,2 | 2,2 | 81 | 1,03 | 42 | 1,03 | 17 | 1,07 | - | -
23.05.2017 11:15 | MR201B | L109B | - | - | - | - | - | - | 58 | 70 | 1,23 | 20,0 | 2,3 | 80 | 1,03 | 42 | 1,03 | 18 | 1,08 | - | -
23.05.2017 12:00 | MR201A | L110A | - | - | - | - | - | - | 51 | 68 | 1,32 | 23,3 | 3,6 | 79 | 1,04 | 41 | 1,02 | 17 | 1,15 | - | -
23.05.2017 13:30 | MS214C | U12C | - | - | - | - | - | 17,31 | 59 | 71 | 1,20 | 19,5 | 2,7 | 79 | 1,03 | 42 | 1,02 | 16 | 1,06 | - | -
23.05.2017 14:25 | MR201C | L113C | - | - | - | - | - | - | 63 | 77 | 1,23 | 16,3 | 2,2 | 86 | 1,03 | 45 | 1,02 | 17 | 1,06 | - | -
23.05.2017 15:50 | MR201B | L114B | - | - | - | - | - | - | 69 | 88 | 1,29 | 21,1 | 2,7 | 101 | 1,04 | 51 | 1,03 | 21 | 1,08 | - | -
23.05.2017 16:45 | MR201C | L115C | - | - | - | - | - | - | 61 | 76 | 1,23 | 17,5 | 2,5 | 85 | 1,03 | 44 | 1,03 | 19 | 1,10 | - | -
23.05.2017 18:30 | MR201B | L117B | - | - | - | - | - | - | 65 | 83 | 1,27 | 15,9 | 2,8 | 92 | 1,03 | 48 | 1,03 | 19 | 1,06 | - | -
23.05.2017 18:35 | MS214B | U13B | - | - | - | - | - | 17,63 | 65 | 79 | 1,22 | 17,7 | 1,8 | 88 | 1,05 | 44 | 1,03 | 20 | 1,07 | - | -
23.05.2017 21:49 | MR201C | L118C | - | - | - | - | - | - | 79 | 101 | 1,27 | 16,1 | 2,2 | 112 | 1,04 | 56 | 1,03 | 20 | 1,08 | - | -
23.05.2017 21:55 | MS214C | U14C | - | - | - | - | - | 17,90 | 70 | 84 | 1,20 | 16,1 | 1,9 | 93 | 1,03 | 48 | 1,03 | 21 | 1,06 | - | -
23.05.2017 23:36 | MR201A | L122A | - | - | - | - | - | - | 66 | 79 | 1,21 | 16,4 | 2,1 | 88 | 1,03 | 46 | 1,02 | 19 | 1,07 | - | -
24.05.2017 01:26 | MS214B | U9B | - | - | - | - | - | 17,17 | 72 | 86 | 1,21 | 16,3 | 1,6 | 96 | 1,05 | 48 | 1,04 | 21 | 1,06 | - | -
24.05.2017 01:33 | MS214B | U15B | - | - | - | - | - | 17,46 | 71 | 86 | 1,22 | 16,2 | 1,9 | 95 | 1,04 | 49 | 1,02 | 20 | 1,06 | - | -
24.05.2017 04:00 | MR201C | L124C | - | - | - | - | - | - | 69 | 85 | 1,23 | 16,4 | 2,2 | 94 | 1,04 | 48 | 1,03 | 20 | 1,06 | - | -
24.05.2017 04:55 | MR201B | L126B | - | - | - | - | - | - | 62 | 83 | 1,33 | 18,5 | 3,9 | 95 | 1,04 | 48 | 1,03 | 22 | 1,07 | - | -
24.05.2017 04:55 | MS214C | U16C | - | - | - | - | - | 17,38 | 70 | 85 | 1,22 | 17,4 | 1,9 | 95 | 1,04 | 48 | 1,03 | 21 | 1,06 | - | -
24.05.2017 07:05 | MS214B | U17B | - | - | - | - | - | 17,75 | 68 | 83 | 1,22 | 18,0 | 1,9 | 93 | 1,04 | 47 | 1,03 | 20 | 1,05 | - | -
24.05.2017 07:10 | MR201A | L131A | - | - | - | - | - | - | 66 | 81 | 1,24 | 17,0 | 2,4 | 90 | 1,04 | 47 | 1,03 | 20 | 1,07 | - | -
24.05.2017 10:00 | MR201B | L135B | - | 30,3 | - | - | - | - | 66 | 82 | 1,25 | 17,6 | 2,6 | 93 | 1,04 | 47 | 1,40 | 20 | 1,05 | - | -
24.05.2017 10:20 | MS214C | U18C | - | - | - | - | - | 17,72 | 70 | 84 | 1,20 | 16,5 | 1,5 | 93 | 1,05 | 47 | 1,02 | 19 | 1,04 | - | -
24.05.2017 11:00 | MR201C | L136C | - | - | - | - | - | - | 62 | 83 | 1,35 | 18,1 | 4,2 | 95 | 1,04 | 49 | 1,02 | 21 | 1,09 | - | -
24.05.2017 15:04 | MS214B | U19B | - | - | - | - | - | 18,31 | 68 | 82 | 1,22 | 17,5 | 1,9 | 92 | 1,04 | 47 | 1,03 | 20 | 1,05 | - | -
24.05.2017 17:20 | MS214C | U20C | - | - | - | - | - | 18,02 | 67 | 81 | 1,21 | 17,0 | 1,8 | 90 | 1,04 | 47 | 1,03 | 20 | 1,06 | - | -
24.05.2017 18:15 | MR201A | L146A | - | - | - | - | - | - | 66 | 80 | 1,21 | 18,1 | 1,9 | 89 | 1,04 | 46 | 1,02 | 19 | 1,04 | - | -
25.05.2017 02:45 | MS214C | U22C | - | - | - | - | - | 17,60 | 70 | 85 | 1,22 | 15,5 | 2,0 | 94 | 1,04 | 48 | 1,04 | 20 | 1,06 | - | -
25.05.2017 04:31 | MR201A | L158A | - | - | - | - | - | - | 69 | 82 | 1,19 | 16,2 | 1,7 | 90 | 1,03 | 48 | 1,02 | 19 | 1,05 | - | -
25.05.2017 08:57 | MS214B | U23B | - | - | - | - | - | 17,36 | 70 | 83 | 1,19 | 15,8 | 1,5 | 92 | 1,03 | 47 | 1,03 | 19 | 1,04 | - | -
25.05.2017 08:58 | MR201C | L160C | - | 30,3 | - | - | - | - | 65 | 83 | 1,29 | 16,2 | 3,2 | 93 | 1,04 | 48 | 1,03 | 20 | 1,05 | - | -
25.05.2017 17:48 | MS214C | U24C | - | - | - | - | - | 18,20 | 66 | 81 | 1,24 | 15,9 | 2,4 | 90 | 1,04 | 46 | 1,02 | 20 | 1,08 | - | -
25.05.2017 18:42 | MR201A | L167A | - | - | - | - | - | - | 67 | 84 | 1,25 | 15,7 | 2,6 | 93 | 1,04 | 48 | 1,02 | 19 | 1,04 | - | -
25.05.2017 21:20 | MS214B | U25B | - | - | - | - | - | 17,69 | 71 | 86 | 1,21 | 14,3 | 2,0 | 94 | 1,04 | 49 | 1,02 | 19 | 1,06 | - | -
25.05.2017 21:53 | MR201B | L171B | - | - | - | - | - | - | 63 | 84 | 1,32 | 21,8 | 3,5 | 97 | 1,04 | 49 | 1,04 | 21 | 1,05 | - | -
26.05.2017 01:15 | MR201C | U26C | - | - | - | - | - | 17,86 | 71 | 86 | 1,22 | 16,2 | 1,8 | 95 | 1,04 | 48 | 1,04 | 21 | 1,04 | - | -
26.05.2017 01:33 | MR201C | L175C | - | - | - | - | - | - | 64 | 82 | 1,28 | 27,4 | 2,3 | 97 | 1,05 | 49 | 1,03 | 20 | 1,04 | - | -
26.05.2017 04:15 | MR201B | L179A | - | - | - | - | - | - | 65 | 82 | 1,26 | 15,0 | 3,0 | 90 | 1,03 | 47 | 1,02 | 21 | 1,09 | - | -
26.05.2017 06:49 | MR201C | L181C | - | - | - | - | - | - | 65 | 83 | 1,28 | 15,2 | 3,1 | 92 | 1,04 | 48 | 1,02 | 19 | 1,05 | - | -
26.05.2017 07:00 | MS214B | U27B | - | - | - | - | - | 17,84 | 69 | 84 | 1,21 | 14,1 | 2,2 | 92 | 1,03 | 48 | 1,02 | 21 | 1,10 | - | -
26.05.2017 11:09 | MS214C | U28C | - | - | - | - | - | 18,04 | 68 | 82 | 1,20 | 16,7 | 1,4 | 91 | 1,05 | 44 | 1,06 | 19 | 1,09 | - | -
26.05.2017 11:09 | MR201B | L186B | - | 29,4 | - | - | - | - | 66 | 81 | 1,24 | 16,1 | 2,3 | 90 | 1,04 | 46 | 1,04 | 19 | 1,04 | - | -
26.05.2017 13:05 | MR201A | L188A | - | - | - | - | - | - | 59 | 78 | 1,31 | 17,0 | 3,6 | 88 | 1,04 | 43 | 1,06 | 19 | 1,11 | - | -
26.05.2017 13:58 | MR201B | L192B | - | - | - | - | - | - | 66 | 82 | 1,24 | 15,4 | 2,4 | 91 | 1,04 | 46 | 1,03 | 20 | 1,05 | - | -
26.05.2017 14:40 | MS214C | U26C | - | - | - | - | - | 17,86 | 70 | 86 | 1,22 | 16,2 | 1,8 | 95 | 1,04 | 48 | 1,04 | 21 | 1,04 | - | -
26.05.2017 14:40 | MR201C | L193C | - | - | - | - | - | - | 63 | 93 | 1,46 | 20,0 | 4,3 | 109 | 1,07 | 48 | 1,07 | 22 | 1,10 | - | -
26.05.2017 16:26 | MS214B | U29B | - | - | - | - | - | 16,79 | 69 | 83 | 1,20 | 18,5 | 1,4 | 93 | 1,04 | 47 | 1,02 | 19 | 1,05 | - | -
26.05.2017 20:10 | MS214B | U29B/1 | - | - | - | - | - | 17,89 | 68 | 83 | 1,22 | 19,4 | 1,8 | 93 | 1,04 | 47 | 1,04 | 20 | 1,04 | - | -
26.05.2017 21:10 | MS214C | U30C | - | - | - | - | - | 18,00 | 67 | 84 | 1,26 | 19,6 | 2,1 | 95 | 1,05 | 47 | 1,04 | 19 | 1,07 | - | -
27.05.2017 00:00 | MR201C | L205C | - | - | - | - | - | - | 66 | 84 | 1,27 | 23,5 | 2,3 | 97 | 1,05 | 49 | 1,03 | 20 | 1,05 | - | -
27.05.2017 01:10 | MR201B | L207B | - | - | - | - | - | - | 65 | 83 | 1,26 | 17,6 | 2,4 | 93 | 1,04 | 48 | 1,02 | 18 | 1,08 | - | -
27.05.2017 01:45 | MS214C | U30C/1 | - | - | - | - | - | 18,13 | 71 | 85 | 1,20 | 18,1 | 1,5 | 95 | 1,04 | 48 | 1,03 | 20 | 1,04 | - | -
27.05.2017 03:15 | MS214B | U31B | - | - | - | - | - | 18,17 | 71 | 84 | 1,18 | 16,2 | 1,4 | 93 | 1,04 | 48 | 1,03 | 19 | 1,04 | - | -
27.05.2017 04:50 | MR201B | L212B | - | - | - | - | - | - | 66 | 82 | 1,25 | 14,9 | 2,4 | 91 | 1,04 | 47 | 1,03 | 19 | 1,09 | - | -
27.05.2017 10:48 | MS214C | U32C | - | - | - | - | - | 18,83 | 71 | 87 | 1,22 | 16,9 | 1,8 | 96 | 1,04 | 48 | 1,04 | 21 | 1,05 | - | -
27.05.2017 10:49 | MR201C | L215C | - | - | - | - | - | - | 72 | 86 | 1,19 | 17,7 | 1,4 | 95 | 1,03 | 48 | 1,04 | 19 | 1,04 | - | -
27.05.2017 12:02 | MR201A | L219A | - | - | - | - | - | - | 65 | 83 | 1,28 | 15,5 | 3,1 | 92 | 1,04 | 48 | 1,03 | 20 | 1,04 | - | -
27.05.2017 12:03 | MS214B | U33B | - | - | - | - | - | 18,88 | 66 | 84 | 1,27 | 15,9 | 2,5 | 94 | 1,04 | 49 | 1,02 | 19 | 1,10 | - | -
27.05.2017 14:49 | MR201B | L223B | - | - | - | - | - | - | 67 | 81 | 1,22 | 16,7 | 2,0 | 90 | 1,04 | 46 | 1,03 | 19 | 1,05 | - | -
27.05.2017 14:50 | MR201C | L224C | - | - | - | - | - | - | 58 | 81 | 1,40 | 34,9 | 2,7 | 103 | 1,09 | 45 | 1,08 | 20 | 1,04 | - | -
27.05.2017 17:33 | MS214C | U34C | - | - | - | - | - | 18,66 | 66 | 82 | 1,25 | 20,0 | 2,1 | 93 | 1,04 | 47 | 1,04 | 20 | 1,06 | - | -
27.05.2017 19:02 | MS214C | U34C/1 | - | - | - | - | - | 18,18 | 66 | 82 | 1,25 | 19,1 | 2,0 | 93 | 1,05 | 46 | 1,03 | 19 | 1,06 | - | -
27.05.2017 21:44 | MR201C | L231C | - | - | - | - | - | - | 62 | 82 | 1,33 | 30,8 | 2,5 | 101 | 1,07 | 47 | 1,03 | 20 | 1,05 | - | -
27.05.2017 21:44 | MR201B | L234B | - | - | - | - | - | - | 60 | 76 | 1,28 | 17,7 | 3,3 | 86 | 1,03 | 45 | 1,03 | 20 | 1,09 | - | -
27.05.2017 22:25 | MR201A | L235A | - | - | - | - | - | - | 70 | 97 | 1,37 | 17,5 | 3,5 | 110 | 1,05 | 54 | 1,03 | 19 | 1,07 | - | -
27.05.2017 22:55 | MS214C | U34C/2 | - | - | - | - | - | 18,17 | 66 | 82 | 1,25 | 18,6 | 2,2 | 92 | 1,04 | 46 | 1,04 | 20 | 1,05 | - | -
28.05.2017 00:44 | MR201B | L236B | - | - | - | - | - | - | 65 | 76 | 1,18 | 16,7 | 1,5 | 84 | 1,03 | 44 | 1,02 | 18 | 1,06 | - | -
28.05.2017 00:44 | MR201A | L237A | - | - | - | - | - | - | 78 | 98 | 1,26 | 20,2 | 2,2 | 111 | 1,04 | 55 | 1,03 | 20 | 1,04 | - | -
28.05.2017 03:20 | MR201C | L238C | - | - | - | - | - | - | 64 | 83 | 1,31 | 27,6 | 2,7 | 100 | 1,06 | 48 | 1,03 | 21 | 1,07 | - | -
28.05.2017 04:08 | MS214B | U35B | - | - | - | - | - | 17,54 | 64 | 82 | 1,29 | 16,0 | 2,9 | 92 | 1,04 | 47 | 1,02 | 19 | 1,10 | - | -
28.05.2017 04:20 | MR201B | L239B | - | - | - | - | - | - | 68 | 82 | 1,20 | 18,2 | 1,6 | 92 | 1,04 | 46 | 1,03 | 20 | 1,06 | - | -
28.05.2017 06:38 | MR201A | L242A | - | - | - | - | - | - | 69 | 87 | 1,25 | 16,3 | 2,5 | 97 | 1,04 | 48 | 1,05 | 22 | 1,06 | - | -
28.05.2017 08:35 | MR201B | L247B | - | 28,3 | - | - | - | - | 67 | 80 | 1,19 | 13,8 | 1,9 | 87 | 1,03 | 45 | 1,02 | 19 | 1,06 | - | -
28.05.2017 09:50 | MR201C | L248C | - | - | - | - | - | - | 64 | 81 | 1,26 | 20,8 | 1,7 | 96 | 1,05 | 47 | 1,03 | 19 | 1,03 | - | -
28.05.2017 09:55 | MS214C | U36C | - | - | - | - | - | 17,82 | 72 | 85 | 1,19 | 15,2 | 1,4 | 93 | 1,04 | 48 | 1,02 | 19 | 1,05 | - | -
28.05.2017 10:15 | MR201B | L250B | - | - | - | - | - | - | 73 | 90 | 1,23 | 15,3 | 1,8 | 98 | 1,03 | 49 | 1,03 | 18 | 1,07 | - | -
28.05.2017 11:10 | MS214B | U37B | - | - | - | - | - | 17,62 | 68 | 83 | 1,22 | 17,7 | 1,8 | 93 | 1,04 | 47 | 1,04 | 20 | 1,06 | - | -
28.05.2017 13:02 | MR201A | L253A | - | - | - | - | - | - | 69 | 89 | 1,28 | 24,3 | 2,0 | 104 | 1,06 | 51 | 1,03 | 19 | 1,06 | - | -
28.05.2017 13:15 | MS214D | U1D/1 | - | - | - | - | - | - | 69 | 90 | 1,30 | 27,7 | 1,8 | 107 | 1,06 | 50 | 1,03 | 18 | 1,07 | - | -
28.05.2017 15:05 | MS214C | U38C | - | - | - | - | - | 18,02 | 67 | 84 | 1,25 | 18,2 | 2,1 | 94 | 1,04 | 47 | 1,05 | 20 | 1,05 | - | -
28.05.2017 16:30 | MR201A | L257A | - | - | - | - | - | - | 67 | 82 | 1,23 | 27,6 | 1,5 | 96 | 1,05 | 48 | 1,02 | 19 | 1,04 | - | -
28.05.2017 16:45 | MR201C | L258C | - | - | - | - | - | - | 67 | 87 | 1,30 | 31,4 | 2,1 | 106 | 1,05 | 51 | 1,03 | 18 | 1,06 | - | -
28.05.2017 20:36 | MR201A | L260A | - | - | - | - | - | - | 66 | 82 | 1,25 | 19,9 | 2,2 | 93 | 1,04 | 46 | 1,05 | 20 | 1,05 | - | -
28.05.2017 20:54 | MR201B | L261B | - | - | - | - | - | - | 68 | 82 | 1,20 | 13,3 | 2,1 | 89 | 1,03 | 47 | 1,02 | 19 | 1,05 | - | -
28.05.2017 20:54 | MS214B | U39B | - | - | - | - | - | 18,31 | 68 | 84 | 1,23 | 17,8 | 2,1 | 94 | 1,04 | 48 | 1,03 | 20 | 1,06 | - | -
29.05.2017 00:07 | MR201A | L264A | - | - | - | - | - | - | 67 | 90 | 1,34 | 25,0 | 3,0 | 106 | 1,06 | 51 | 1,06 | 22 | 1,05 | - | -
29.05.2017 00:08 | MR201C | L265C | - | - | - | - | - | - | 65 | 80 | 1,23 | 18,1 | 2,2 | 89 | 1,04 | 46 | 1,03 | 20 | 1,04 | - | -
29.05.2017 00:08 | MR201B | L266B | - | 29,7 | - | - | - | - | 65 | 82 | 1,25 | 19,2 | 2,3 | 92 | 1,04 | 47 | 1,03 | 20 | 1,05 | - | -
29.05.2017 02:46 | MS214C | U40C | - | - | - | - | - | 18,08 | 69 | 85 | 1,24 | 18,5 | 1,9 | 95 | 1,05 | 48 | 1,04 | 20 | 1,06 | - | -
29.05.2017 03:46 | MR201B | L270B | - | - | - | - | - | - | 66 | 79 | 1,20 | 16,9 | 1,9 | 87 | 1,03 | 46 | 1,02 | 19 | 1,05 | - | -
29.05.2017 03:46 | MR201A | L269A | - | - | - | - | - | - | 71 | 87 | 1,23 | 20,0 | 1,9 | 98 | 1,04 | 49 | 1,03 | 20 | 1,08 | - | -
29.05.2017 06:19 | MR201C | L271C | - | - | - | - | - | - | 62 | 78 | 1,26 | 20,3 | 2,8 | 89 | 1,04 | 45 | 1,03 | 20 | 1,06 | - | -
29.05.2017 06:56 | MS214B | U41B | - | - | - | - | - | 17,98 | 64 | 80 | 1,25 | 16,3 | 2,9 | 90 | 1,04 | 47 | 1,03 | 20 | 1,07 | - | -
29.05.2017 10:41 | MR201A | L274A | - | 29,1 | - | - | - | - | 70 | 83 | 1,20 | 21,7 | 1,5 | 95 | 1,04 | 49 | 1,02 | 20 | 1,05 | - | -
29.05.2017 10:42 | MR201B | L275B | - | - | - | - | - | - | 59 | 76 | 1,30 | 19,3 | 3,9 | 87 | 1,04 | 45 | 1,04 | 20 | 1,07 | - | -
29.05.2017 12:20 | MR201C | L276C | - | - | - | - | - | - | 65 | 79 | 1,22 | 19,2 | 1,9 | 89 | 1,04 | 46 | 1,03 | 19 | 1,04 | - | -
29.05.2017 14:41 | MS214C | U42C | - | - | - | - | - | 17,71 | 62 | 78 | 1,26 | 18,2 | 2,7 | 88 | 1,04 | 45 | 1,03 | 19 | 1,07 | - | -
29.05.2017 16:10 | MR201B | L278B | - | - | - | - | - | - | 61 | 75 | 1,22 | 20,0 | 2,0 | 85 | 1,04 | 43 | 1,04 | 19 | 1,06 | - | -
29.05.2017 17:56 | MR201C | L279C | - | - | - | - | - | - | 57 | 76 | 1,33 | 25,9 | 2,5 | 90 | 1,06 | 42 | 1,08 | 19 | 1,05 | - | -
29.05.2017 18:31 | MR201A | L280A | - | - | - | - | - | - | 63 | 78 | 1,25 | 19,0 | 2,7 | 88 | 1,03 | 46 | 1,04 | 20 | 1,05 | - | -
29.05.2017 20:15 | MR201B | L281B | - | - | - | - | - | - | 61 | 74 | 1,21 | 25,1 | 1,7 | 95 | 1,04 | 44 | 1,02 | 18 | 1,05 | - | -
29.05.2017 20:55 | MS214B | U43B | - | - | - | - | - | 18,12 | 62 | 78 | 1,25 | 18,2 | 3,0 | 88 | 1,03 | 46 | 1,02 | 22 | 1,12 | - | -
29.05.2017 21:00 | MR201C | L282C | - | - | - | - | - | - | 67 | 83 | 1,25 | 18,3 | 2,5 | 94 | 1,04 | 48 | 1,03 | 20 | 1,05 | - | -
29.05.2017 22:15 | MR201A | L283A | - | - | - | - | - | - | 66 | 87 | 1,33 | 14,9 | 3,3 | 97 | 1,03 | 50 | 1,02 | 19 | 1,14 | - | -
29.05.2017 23:55 | MR201B | L284B | - | - | - | - | - | - | 73 | 94 | 1,28 | 19,0 | 2,3 | 106 | 1,04 | 53 | 1,03 | 19 | 1,08 | - | -
30.05.2017 00:55 | MR201C | L285C | - | - | - | - | - | - | 67 | 87 | 1,29 | 15,5 | 3,4 | 97 | 1,03 | 50 | 1,03 | 21 | 1,07 | - | -
30.05.2017 01:09 | MS214C | U44C | - | - | - | - | - | 17,88 | 68 | 85 | 1,25 | 18,3 | 2,4 | 95 | 1,04 | 48 | 1,04 | 21 | 1,06 | - | -
30.05.2017 04:00 | MR201A | L289A | - | - | - | - | - | - | 69 | 88 | 1,27 | 22,0 | 2,6 | 101 | 1,04 | 51 | 1,03 | 22 | 1,05 | - | -
30.05.2017 05:00 | MR201B | L290B | - | - | - | - | - | - | 67 | 83 | 1,23 | 18,8 | 2,2 | 93 | 1,03 | 48 | 1,03 | 20 | 1,06 | - | -
30.05.2017 06:10 | MS214B | U45B | - | - | - | - | - | 18,43 | 72 | 88 | 1,21 | 18,0 | 1,9 | 98 | 1,04 | 50 | 1,02 | 21 | 1,04 | - | -
30.05.2017 09:51 | MR201B | L293B | - | - | - | - | - | - | 66 | 79 | 1,20 | 19,5 | 1,7 | 89 | 1,03 | 46 | 1,03 | 19 | 1,04 | - | -
30.05.2017 09:51 | MR201A | L295A | - | 29,7 | - | - | - | - | 66 | 83 | 1,26 | 20,5 | 2,5 | 95 | 1,04 | 48 | 1,03 | 21 | 1,06 | - | -
30.05.2017 11:41 | MR201B | L296B | - | - | - | - | - | - | 63 | 77 | 1,22 | 22,7 | 2,0 | 88 | 1,04 | 46 | 1,02 | 19 | 1,05 | - | -
30.05.2017 11:42 | MS214C | U46C | - | - | - | - | - | 17,89 | 65 | 83 | 1,27 | 19,3 | 2,7 | 94 | 1,05 | 47 | 1,04 | 21 | 1,07 | - | -
30.05.2017 14:19 | MR201C | L300C | - | - | - | - | - | - | 66 | 83 | 1,27 | 18,1 | 3,0 | 94 | 1,03 | 49 | 1,03 | 20 | 1,04 | - | -
30.05.2017 14:19 | MR201B | L299B | - | - | - | - | - | - | 58 | 75 | 1,29 | 25,6 | 3,1 | 88 | 1,04 | 45 | 1,03 | 19 | 1,06 | - | -
30.05.2017 14:37 | MS214C | U46C/1 | - | - | - | - | - | 18,26 | 67 | 82 | 1,23 | 20,3 | 2,1 | 93 | 1,04 | 48 | 1,03 | 21 | 1,07 | - | -
30.05.2017 15:56 | MS214B | U47B | - | - | - | - | - | 18,91 | 64 | 81 | 1,27 | 20,5 | 2,7 | 92 | 1,04 | 48 | 1,02 | 20 | 1,06 | - | -
30.05.2017 16:39 | MR201C | L303C | - | - | - | - | - | - | 68 | 84 | 1,24 | 17,3 | 2,3 | 94 | 1,03 | 49 | 1,02 | 20 | 1,06 | - | -
30.05.2017 18:05 | MR201C | L306C | - | - | - | - | - | - | 65 | 83 | 1,27 | 20,3 | 2,7 | 94 | 1,04 | 48 | 1,04 | 20 | 1,04 | - | -
30.05.2017 19:01 | MS214B | U47B/1 | - | - | - | - | - | 18,89 | 67 | 82 | 1,24 | 20,2 | 2,1 | 93 | 1,04 | 48 | 1,03 | 19 | 1,05 | - | -
30.05.2017 20:45 | MS214C | U48C | - | - | - | - | - | 19,04 | 66 | 82 | 1,24 | 20,7 | 2,0 | 93 | 1,04 | 47 | 1,03 | 20 | 1,04 | - | -
30.05.2017 20:45 | MR201B | L308B | - | - | - | - | - | - | 52 | 67 | 1,29 | 31,7 | 1,8 | 82 | 1,06 | 39 | 1,03 | 15 | 1,10 | - | -
30.05.2017 23:24 | MR201A | L312A | - | - | - | - | - | - | 60 | 76 | 1,26 | 23,3 | 2,4 | 88 | 1,04 | 44 | 1,05 | 20 | 1,06 | - | -
31.05.2017 00:34 | MS214C | U48C/1 | - | - | - | - | - | 18,87 | 68 | 83 | 1,21 | 18,0 | 1,8 | 93 | 1,04 | 48 | 1,03 | 20 | 1,04 | - | -
31.05.2017 00:35 | MR201C | L313C | - | - | - | - | - | - | 66 | 82 | 1,23 | 17,2 | 2,4 | 91 | 1,30 | 47 | 1,03 | 20 | 1,04 | - | -
31.05.2017 02:43 | MS214B | U49B | - | - | - | - | - | 18,60 | 66 | 80 | 1,21 | 19,6 | 1,6 | 90 | 1,05 | 45 | 1,03 | 19 | 1,05 | - | -
31.05.2017 05:03 | MR201B | L320B | - | - | - | - | - | - | 64 | 80 | 1,26 | 21,5 | 2,1 | 92 | 1,05 | 46 | 1,04 | 19 | 1,04 | - | -
31.05.2017 05:13 | MS214C | U50C | - | - | - | - | - | 18,66 | 68 | 84 | 1,24 | 17,5 | 2,2 | 94 | 1,04 | 47 | 1,04 | 21 | 1,04 | - | -
31.05.2017 07:00 | MS214B | U51B | - | - | - | - | - | 18,48 | 57 | 80 | 1,41 | 19,9 | 4,4 | 93 | 1,04 | 45 | 1,07 | 19 | 1,12 | - | -
31.05.2017 07:17 | MR201C | L324C | - | - | - | - | - | - | 63 | 86 | 1,36 | 21,0 | 4,0 | 99 | 1,04 | 49 | 1,06 | 21 | 1,05 | - | -
31.05.2017 10:48 | MS214C | U52C | - | - | - | - | - | 18,53 | 68 | 83 | 1,22 | 18,1 | 1,9 | 93 | 1,05 | 47 | 1,03 | 20 | 1,06 | - | -
31.05.2017 11:23 | MS214B | U51B/1 | - | - | - | - | - | 18,35 | 65 | 82 | 1,27 | 18,2 | 2,4 | 93 | 1,05 | 46 | 1,04 | 20 | 1,06 | - | -
31.05.2017 11:30 | MR201A | L328A | - | 29,4 | - | - | - | - | 66 | 82 | 1,25 | 17,5 | 2,1 | 92 | 1,04 | 46 | 1,03 | 19 | 1,06 | - | -
31.05.2017 15:16 | MS214B | U53B | - | - | - | - | - | 18,03 | 64 | 81 | 1,26 | 20,8 | 2,2 | 92 | 1,05 | 46 | 1,03 | 20 | 1,06 | - | -
31.05.2017 16:25 | MR201B | L335B | - | - | - | - | - | - | 59 | 75 | 1,27 | 17,6 | 3,1 | 86 | 1,05 | 43 | 1,04 | 19 | 1,10 | - | -
31.05.2017 19:10 | MS214B | U53B/1 | - | - | - | - | - | 18,90 | 66 | 82 | 1,23 | 18,2 | 2,0 | 92 | 1,04 | 47 | 1,03 | 19 | 1,05 | - | -
31.05.2017 19:17 | MR201B | L338B | - | - | - | - | - | - | 50 | 61 | 1,21 | 29,5 | 1,7 | 73 | 1,05 | 37 | 1,02 | 16 | 1,07 | - | -
31.05.2017 19:18 | MR201C | L339C | - | - | - | - | - | - | 59 | 73 | 1,25 | 20,6 | 2,7 | 84 | 1,03 | 44 | 1,03 | 19 | 1,06 | - | -
01.06.2017 02:50 | MR201C | L341C | - | - | - | - | - | - | 55 | 67 | 1,22 | 22,7 | 2,2 | 77 | 1,03 | 41 | 1,02 | 17 | 1,06 | - | -
01.06.2017 02:50 | MR201B | L342B | - | - | - | - | - | - | 63 | 77 | 1,22 | 17,0 | 2,2 | 85 | 1,03 | 44 | 1,03 | 18 | 1,04 | - | -
01.06.2017 02:51 | MR201A | L340A | - | - | - | - | - | - | 72 | 89 | 1,24 | 18,2 | 2,2 | 99 | 1,04 | 51 | 1,02 | 20 | 1,05 | - | -
01.06.2017 02:51 | MR201B | L338B/1 | - | - | - | - | - | - | 51 | 62 | 1,23 | 27,7 | 1,9 | 73 | 1,04 | 38 | 1,02 | 17 | 1,08 | - | -
01.06.2017 04:18 | MR201A | L2A | - | - | - | - | - | - | 63 | 75 | 1,20 | 20,6 | 1,7 | 84 | 1,03 | 44 | 1,03 | 18 | 1,04 | - | -
01.06.2017 05:49 | MR201C | L3C | - | - | - | - | - | - | 66 | 81 | 1,22 | 18,1 | 2,1 | 90 | 1,03 | 46 | 1,03 | 19 | 1,05 | - | -
01.06.2017 05:50 | MR201B | L4B | - | - | - | - | - | - | 58 | 74 | 1,27 | 19,6 | 2,6 | 84 | 1,03 | 44 | 1,03 | 17 | 1,07 | - | -
01.06.2017 08:50 | MR201A | L5A | - | 29,4 | - | - | - | - | 63 | 77 | 1,23 | 19,1 | 2,4 | 87 | 1,03 | 45 | 1,04 | 20 | 1,05 | - | -
01.06.2017 09:25 | MR201C | L6C | - | - | - | - | - | - | 68 | 85 | 1,25 | 15,2 | 2,4 | 94 | 1,04 | 48 | 1,03 | 19 | 1,07 | - | -
01.06.2017 09:40 | MR201B | L7B | - | - | - | - | - | - | 66 | 80 | 1,22 | 20,1 | 1,9 | 91 | 1,04 | 47 | 1,03 | 19 | 1,04 | - | -
01.06.2017 10:50 | MS214C | U1C | - | - | - | - | - | 17,65 | 64 | 79 | 1,24 | 18,0 | 2,6 | 89 | 1,04 | 46 | 1,02 | 21 | 1,10 | - | -
01.06.2017 13:40 | MS214B | U2B | - | - | - | - | - | 18,02 | 69 | 85 | 1,23 | 17,6 | 2,3 | 95 | 1,04 | 49 | 1,03 | 22 | 1,07 | - | -
01.06.2017 16:45 | MR201C | L13C | - | - | - | - | - | - | 71 | 87 | 1,22 | 14,9 | 2,2 | 96 | 1,03 | 50 | 1,03 | 21 | 1,05 | - | -
01.06.2017 18:00 | MR201A | L14A | - | - | - | - | - | - | 66 | 79 | 1,19 | 22,2 | 1,5 | 90 | 1,03 | 47 | 1,02 | 19 | 1,04 | - | -
01.06.2017 19:35 | MS214C | U3C | - | - | - | - | - | 18,50 | 70 | 85 | 1,22 | 17,1 | 1,9 | 93 | 1,04 | 48 | 1,02 | 20 | 1,04 | - | -
01.06.2017 23:32 | MR201C | L17C | - | - | - | - | - | - | 66 | 85 | 1,29 | 18,0 | 3,2 | 97 | 1,04 | 49 | 1,05 | 21 | 1,06 | - | -
02.06.2017 01:49 | MR201A | L18A | - | - | - | - | - | - | 68 | 85 | 1,25 | 18,0 | 2,5 | 96 | 1,04 | 49 | 1,04 | 21 | 1,07 | - | -
02.06.2017 01:50 | MR201B | L19B | - | - | - | - | - | - | 66 | 82 | 1,24 | 22,7 | 2,1 | 94 | 1,04 | 47 | 1,03 | 20 | 1,05 | - | -
02.06.2017 06:47 | MR201B | L25B | - | - | - | - | - | - | 63 | 81 | 1,28 | 22,4 | 2,9 | 94 | 1,04 | 47 | 1,04 | 21 | 1,05 | - | -
02.06.2017 07:16 | MR201A | L27A | - | - | - | - | - | - | 68 | 84 | 1,24 | 22,1 | 2,0 | 96 | 1,04 | 48 | 1,04 | 21 | 1,04 | - | -
02.06.2017 08:39 | MS214B | U4B | - | - | - | - | - | 18,31 | 70 | 87 | 1,24 | 21,7 | 1,7 | 99 | 1,05 | 49 | 1,03 | 20 | 1,04 | - | -
02.06.2017 09:12 | MR201B | L28B | - | 30,3 | - | - | - | - | 66 | 82 | 1,24 | 18,2 | 2,5 | 92 | 1,03 | 48 | 1,02 | 20 | 1,05 | - | -
02.06.2017 11:24 | MS214C | U5C | - | - | - | - | - | 18,35 | 69 | 85 | 1,23 | 20,1 | 2,0 | 96 | 1,04 | 49 | 1,03 | 20 | 1,04 | - | -
02.06.2017 12:05 | MR201C | L32C | - | - | - | - | - | - | 66 | 85 | 1,28 | 18,8 | 3,1 | 97 | 1,04 | 49 | 1,04 | 21 | 1,05 | - | -
02.06.2017 13:39 | MS214B | U6B | - | - | - | - | - | 18,91 | 66 | 83 | 1,26 | 19,0 | 2,6 | 94 | 1,05 | 47 | 1,05 | 21 | 1,06 | - | -
02.06.2017 13:39 | MR201A | L36A | - | - | - | - | - | - | 64 | 82 | 1,28 | 17,8 | 3,2 | 92 | 1,03 | 47 | 1,04 | 21 | 1,06 | - | -
02.06.2017 15:57 | MS214C | U7C | - | - | - | - | - | 18,88 | 70 | 85 | 1,20 | 17,3 | 1,8 | 94 | 1,04 | 49 | 1,03 | 20 | 1,05 | - | -
02.06.2017 16:14 | MR201C | L38C | - | - | - | - | - | - | 66 | 85 | 1,29 | 24,7 | 2,9 | 100 | 1,04 | 50 | 1,03 | 21 | 1,04 | - | -
02.06.2017 17:55 | MR201B | L40B | - | - | - | - | - | - | 62 | 81 | 1,31 | 18,6 | 3,4 | 92 | 1,06 | 46 | 1,06 | 20 | 1,05 | - | -
02.06.2017 18:40 | MR201A | L42A | - | - | 9,8 | - | - | - | 66 | 84 | 1,26 | 22,5 | 2,2 | 97 | 1,05 | 47 | 1,05 | 21 | 1,05 | - | -
02.06.2017 18:50 | MS214B | U8B | - | - | - | - | - | 18,18 | 69 | 84 | 1,22 | 17,7 | 1,9 | 94 | 1,04 | 48 | 1,04 | 20 | 1,04 | - | -
02.06.2017 21:20 | MR201B | L46B | - | - | - | - | - | - | 68 | 82 | 1,21 | 15,4 | 2,0 | 90 | 1,03 | 47 | 1,03 | 19 | 1,04 | - | -
02.06.2017 21:30 | MS214C | U9C | - | - | - | - | - | 18,29 | 66 | 85 | 1,28 | 20,9 | 2,9 | 98 | 1,04 | 50 | 1,03 | 21 | 1,05 | - | -
02.06.2017 22:35 | MR201A | L48A | - | - | - | - | - | - | 68 | 86 | 1,28 | 25,8 | 2,4 | 102 | 1,05 | 50 | 1,03 | 22 | 1,05 | - | -
03.06.2017 00:00 | MR201C | L50C | - | - | 6,2 | - | - | - | 70 | 89 | 1,28 | 28,3 | 2,6 | 107 | 1,04 | 53 | 1,03 | 22 | 1,04 | - | -
03.06.2017 02:29 | MS214B | U10B | - | - | - | - | - | 18,61 | 69 | 86 | 1,25 | 21,4 | 2,3 | 99 | 1,05 | 50 | 1,04 | 21 | 1,05 | - | -
03.06.2017 04:05 | MS214B | U10B/1 | - | - | - | - | - | 18,66 | 71 | 86 | 1,22 | 18,7 | 1,8 | 96 | 1,05 | 49 | 1,02 | 21 | 1,05 | - | -
03.06.2017 04:45 | MR201A | L57A | - | - | - | - | - | - | 66 | 83 | 1,26 | 30,0 | 2,1 | 100 | 1,05 | 50 | 1,02 | 20 | 1,04 | - | -
03.06.2017 07:20 | MS214C | U11C | - | - | - | - | - | 18,50 | 63 | 83 | 1,31 | 22,2 | 3,1 | 96 | 1,04 | 47 | 1,07 | 20 | 1,06 | - | -
03.06.2017 09:11 | MR201C | L59C | - | - | 6,1 | - | - | - | 68 | 86 | 1,26 | 22,4 | 2,3 | 99 | 1,04 | 50 | 1,04 | 21 | 1,05 | - | -
03.06.2017 10:24 | MR201B | L64B | - | - | 6,1 | - | - | - | 68 | 82 | 1,21 | 14,1 | 2,1 | 90 | 1,03 | 47 | 1,04 | 20 | 1,05 | - | -
03.06.2017 10:52 | MS214B | U12B | - | - | - | - | - | 18,47 | 67 | 84 | 1,24 | 19,6 | 2,1 | 95 | 1,04 | 48 | 1,04 | 20 | 1,05 | - | -
03.06.2017 13:02 | MR201C | L65C | - | 30,0 | 3,6 | - | - | - | 57 | 78 | 1,37 | 53,5 | 2,7 | 116 | 1,07 | 51 | 1,04 | 19 | 1,07 | - | -
03.06.2017 13:02 | MS214B | U12B/1 | - | - | - | - | - | 18,81 | 66 | 83 | 1,26 | 19,0 | 2,7 | 94 | 1,04 | 48 | 1,03 | 20 | 1,06 | - | -
03.06.2017 13:50 | MR201B | L66B | - | - | 4,0 | - | - | - | 62 | 75 | 1,22 | 30,1 | 1,8 | 89 | 1,03 | 47 | 1,03 | 19 | 1,05 | - | -
03.06.2017 14:12 | MR201A | L67A | - | - | 3,7 | - | - | - | 59 | 76 | 1,29 | 39,4 | 2,6 | 97 | 1,04 | 49 | 1,04 | 20 | 1,05 | - | -
03.06.2017 18:58 | MR201C | L68C | - | - | 4,2 | - | - | - | 61 | 76 | 1,24 | 30,7 | 2,2 | 91 | 1,03 | 48 | 1,03 | 20 | 1,06 | - | -
03.06.2017 22:30 | MR201A | L69A | - | - | 7,1 | - | - | - | 73 | 88 | 1,22 | 15,3 | 2,1 | 97 | 1,03 | 50 | 1,03 | 20 | 1,05 | - | -
04.06.2017 01:43 | MR201B | L70B | - | - | 7,4 | - | - | - | 75 | 89 | 1,20 | 9,7 | 2,2 | 96 | 1,03 | 50 | 1,04 | 21 | 1,05 | - | -
04.06.2017 03:57 | MR201C | L71C | - | - | 7,3 | - | - | - | 69 | 88 | 1,28 | 15,8 | 3,3 | 99 | 1,03 | 51 | 1,04 | 22 | 1,06 | - | -
04.06.2017 03:57 | MR201A | L72A | - | - | 7,1 | - | - | - | 74 | 91 | 1,23 | 18,3 | 2,1 | 102 | 1,04 | 52 | 1,03 | 21 | 1,04 | - | -
04.06.2017 05:55 | MR201B | L73B | - | - | 7,2 | - | - | - | 73 | 88 | 1,21 | 12,5 | 2,2 | 96 | 1,03 | 50 | 1,03 | 21 | 1,04 | - | -
04.06.2017 06:55 | MR201C | L74C | - | - | 7,5 | - | - | - | 73 | 90 | 1,23 | 13,4 | 2,4 | 98 | 1,03 | 51 | 1,04 | 21 | 1,04 | - | -
04.06.2017 07:15 | MR201A | L75A | - | - | - | - | - | - | 71 | 89 | 1,25 | 15,2 | 2,5 | 98 | 1,03 | 50 | 1,04 | 21 | 1,06 | - | -
04.06.2017 11:58 | MS214B | U13B | - | - | 6,2 | - | - | 17,20 | 72 | 88 | 1,22 | 15,5 | 2,1 | 97 | 1,03 | 50 | 1,03 | 21 | 1,05 | - | -
04.06.2017 11:59 | MR201B | L79B | - | 30,7 | - | - | - | - | 68 | 83 | 1,22 | 14,3 | 2,3 | 91 | 1,03 | 48 | 1,03 | 20 | 1,05 | - | -
04.06.2017 12:05 | MS214C | U14C | - | - | - | - | - | 17,01 | 72 | 87 | 1,21 | 13,4 | 2,1 | 95 | 1,03 | 49 | 1,03 | 21 | 1,05 | - | -
04.06.2017 15:32 | MR201C | L83C | - | - | 6,3 | - | - | - | 66 | 85 | 1,29 | 12,8 | 3,5 | 93 | 1,03 | 48 | 1,04 | 20 | 1,05 | - | -
04.06.2017 16:19 | MR201A | L86A | - | - | 6,5 | - | - | - | 59 | 76 | 1,29 | 39,4 | 2,2 | 98 | 1,06 | 48 | 1,03 | 20 | 1,07 | - | -
04.06.2017 16:40 | MS214D | U15D | - | - | - | - | - | 16,98 | 68 | 84 | 1,23 | 15,9 | 2,2 | 92 | 1,03 | 48 | 1,03 | 20 | 1,06 | - | -
04.06.2017 17:25 | MR201C | L87C | - | - | 6,7 | - | - | - | 68 | 86 | 1,27 | 15,8 | 3,0 | 96 | 1,03 | 50 | 1,03 | 21 | 1,04 | - | -
04.06.2017 22:03 | MR201B | L93B | - | - | - | - | - | - | 65 | 79 | 1,21 | 18,8 | 2,0 | 88 | 1,03 | 47 | 1,03 | 19 | 1,05 | - | -
04.06.2017 22:03 | MS214B | U16B | - | - | - | - | - | 17,15 | 68 | 83 | 1,23 | 17,5 | 2,2 | 93 | 1,04 | 48 | 1,03 | 20 | 1,05 | - | -
05.06.2017 00:35 | MS214C | U17C | - | - | - | - | - | 17,50 | 69 | 83 | 1,21 | 17,3 | 2,0 | 93 | 1,03 | 48 | 1,03 | 20 | 1,04 | - | -
05.06.2017 00:35 | MR201C | L97C | - | - | - | - | - | - | 67 | 84 | 1,24 | 16,3 | 2,6 | 93 | 1,03 | 49 | 1,03 | 20 | 1,04 | - | -
05.06.2017 04:11 | MS214D | U18D | - | - | - | - | - | 17,40 | 69 | 83 | 1,19 | 16,9 | 1,7 | 91 | 1,03 | 48 | 1,02 | 19 | 1,04 | - | -
05.06.2017 04:12 | MR201A | L101A | - | - | - | - | - | - | 67 | 83 | 1,23 | 17,9 | 2,4 | 93 | 1,03 | 48 | 1,03 | 20 | 1,06 | - | -
05.06.2017 06:16 | MR201B | L105B | - | - | - | - | - | - | 65 | 82 | 1,25 | 16,0 | 2,8 | 91 | 1,03 | 48 | 1,02 | 19 | 1,07 | - | -
05.06.2017 07:09 | MS214B | U19B | - | - | - | - | - | 17,21 | 67 | 82 | 1,21 | 17,3 | 2,2 | 91 | 1,03 | 47 | 1,03 | 21 | 1,06 | - | -
05.06.2017 10:28 | MR201A | L110A | - | 29,7 | - | - | - | - | 68 | 81 | 1,19 | 16,9 | 1,8 | 89 | 1,03 | 47 | 1,02 | 19 | 1,04 | - | -
05.06.2017 11:05 | MS214C | U20C | - | - | - | - | - | 17,27 | 67 | 81 | 1,20 | 17,1 | 2,0 | 90 | 1,03 | 47 | 1,03 | 20 | 1,05 | - | -
05.06.2017 11:10 | MR201C | L112C | - | - | - | - | - | - | 66 | 79 | 1,21 | 16,7 | 2,2 | 88 | 1,03 | 47 | 1,02 | 19 | 1,05 | - | -
05.06.2017 13:00 | MR201B | L114B | - | - | - | - | - | - | 64 | 79 | 1,23 | 17,9 | 2,5 | 88 | 1,03 | 45 | 1,04 | 20 | 1,05 | - | -
05.06.2017 17:00 | MR201C | L118C | - | - | - | - | - | - | 64 | 76 | 1,19 | 18,9 | 1,8 | 85 | 1,03 | 45 | 1,02 | 18 | 1,04 | - | -
05.06.2017 17:15 | MS214D | U21D | - | - | - | - | - | 17,06 | 66 | 80 | 1,21 | 17,0 | 2,0 | 89 | 1,03 | 46 | 1,04 | 20 | 1,05 | - | -
05.06.2017 18:00 | MR201A | L119A | - | - | - | - | - | - | 63 | 79 | 1,24 | 18,5 | 2,5 | 90 | 1,05 | 46 | 1,02 | 18 | 1,15 | - | -
06.06.2017 00:17 | MS214B | U22B | - | - | - | - | - | 17,33 | 66 | 80 | 1,20 | 17,5 | 1,8 | 88 | 1,04 | 46 | 1,02 | 18 | 1,04 | 10,5 | -
06.06.2017 00:18 | MR201C | L124C | - | - | - | - | - | - | 62 | 77 | 1,24 | 17,2 | 2,6 | 86 | 1,03 | 45 | 1,05 | 19 | 1,07 | - | -
06.06.2017 05:26 | MR201B | L129B | - | - | - | - | - | - | 60 | 77 | 1,27 | 17,2 | 3,2 | 86 | 1,03 | 46 | 1,03 | 19 | 1,08 | - | -
06.06.2017 05:27 | MR201A | L131A | - | - | - | - | - | - | 59 | 80 | 1,35 | 17,2 | 4,3 | 91 | 1,03 | 48 | 1,03 | 18 | 1,06 | - | -
06.06.2017 05:27 | MS214C | U23C | - | - | - | - | - | 17,27 | 61 | 78 | 1,28 | 17,9 | 3,1 | 88 | 1,03 | 46 | 1,04 | 19 | 1,08 | - | -
06.06.2017 06:25 | MR201B | L135B | - | - | - | - | - | - | 63 | 80 | 1,26 | 17,1 | 2,8 | 89 | 1,03 | 46 | 1,05 | 19 | 1,06 | - | -
06.06.2017 08:50 | MR201B | L138B | - | 30,0 | - | - | - | - | 63 | 81 | 1,29 | 17,6 | 2,5 | 91 | 1,05 | 45 | 1,05 | 18 | 1,06 | - | -
06.06.2017 09:00 | MS214D | U24D | - | - | - | - | - | 17,07 | 65 | 79 | 1,21 | 16,9 | 2,0 | 87 | 1,03 | 46 | 1,02 | 18 | 1,04 | - | -
06.06.2017 10:35 | MR201A | L140A | - | - | - | - | - | - | 67 | 81 | 1,20 | 16,5 | 1,9 | 89 | 1,03 | 47 | 1,03 | 19 | 1,04 | - | -
06.06.2017 11:10 | MR201B | L141B | - | - | - | - | - | - | 63 | 77 | 1,23 | 22,3 | 1,8 | 88 | 1,04 | 45 | 1,05 | 19 | 1,04 | - | -
06.06.2017 13:55 | MS214B | U25B | - | - | - | - | - | 17,73 | 64 | 80 | 1,25 | 16,5 | 2,4 | 89 | 1,03 | 47 | 1,02 | 18 | 1,07 | - | -
06.06.2017 14:10 | MR201C | L145C | - | - | - | - | - | - | 59 | 76 | 1,28 | 17,4 | 3,3 | 85 | 1,03 | 45 | 1,03 | 18 | 1,05 | - | -
06.06.2017 19:08 | MS214C | U26C | - | - | - | - | - | 17,53 | 68 | 83 | 1,22 | 15,8 | 2,3 | 92 | 1,03 | 48 | 1,02 | 21 | 1,06 | - | -
06.06.2017 19:15 | MR201A | L152A | - | - | - | - | - | - | 59 | 82 | 1,39 | 27,1 | 3,6 | 100 | 1,06 | 46 | 1,08 | 21 | 1,05 | - | -
06.06.2017 20:40 | MR201C | L154C | - | - | - | - | - | - | 61 | 76 | 1,24 | 19,5 | 2,5 | 86 | 1,03 | 45 | 1,03 | 19 | 1,06 | - | -
06.06.2017 22:00 | MR201B | L156B | - | - | - | - | - | - | 67 | 83 | 1,24 | 14,7 | 2,5 | 91 | 1,03 | 48 | 1,03 | 18 | 1,06 | - | -
06.06.2017 22:10 | MS214D | U27D | - | - | - | - | - | 17,61 | 64 | 80 | 1,24 | 20,3 | 2,0 | 90 | 1,03 | 45 | 1,07 | 19 | 1,04 | - | -
06.06.2017 23:50 | MR201A | L158A | - | - | - | - | - | - | 59 | 85 | 1,44 | 23,3 | 4,7 | 101 | 1,06 | 50 | 1,02 | 19 | 1,07 | - | -
07.06.2017 01:10 | MS214B | U28B | - | - | - | - | - | 16,88 | 67 | 83 | 1,23 | 16,2 | 2,5 | 92 | 1,03 | 48 | 1,02 | 21 | 1,08 | - | -
07.06.2017 02:55 | MS214D | U27D/1 | - | - | - | - | - | 17,40 | 63 | 82 | 1,30 | 15,6 | 3,4 | 92 | 1,03 | 48 | 1,02 | 19 | 1,08 | - | -
07.06.2017 03:00 | MR201C | L163C | - | - | - | - | - | - | 65 | 79 | 1,22 | 16,6 | 2,3 | 88 | 1,03 | 46 | 1,02 | 19 | 1,05 | - | -
07.06.2017 06:25 | MR201A | L167A | - | - | - | - | - | - | 73 | 88 | 1,20 | 13,4 | 1,8 | 96 | 1,03 | 50 | 1,03 | 20 | 1,03 | - | -
07.06.2017 08:39 | MS214C | U29C | - | - | - | - | - | 17,44 | 66 | 84 | 1,27 | 14,3 | 3,0 | 93 | 1,03 | 48 | 1,02 | 20 | 1,07 | - | -
07.06.2017 10:50 | MR201B | L171B | - | 29,4 | - | - | - | - | 71 | 87 | 1,22 | 11,6 | 2,4 | 94 | 1,03 | 49 | 1,03 | 20 | 1,06 | - | -
07.06.2017 12:18 | MS214B | U30B | - | - | - | - | - | 17,14 | 66 | 83 | 1,27 | 15,2 | 3,0 | 93 | 1,03 | 47 | 1,05 | 20 | 1,05 | - | -
07.06.2017 14:19 | MR201C | L175C | - | - | - | - | - | - | 64 | 78 | 1,21 | 17,2 | 2,1 | 86 | 1,03 | 45 | 1,03 | 19 | 1,04 | - | -
07.06.2017 20:59 | MR201C | L186C | - | - | 3,4 | - | - | - | 65 | 83 | 1,27 | 20,0 | 2,4 | 94 | 1,03 | 48 | 1,03 | 18 | 1,06 | - | -
07.06.2017 21:00 | MR201B | L185B | - | - | - | - | - | - | 68 | 86 | 1,27 | 15,7 | 2,9 | 96 | 1,03 | 51 | 1,02 | 20 | 1,04 | - | -
07.06.2017 21:00 | MS214D | U31D | - | - | - | - | - | 18,16 | 72 | 86 | 1,20 | 15,2 | 1,7 | 94 | 1,03 | 49 | 1,03 | 19 | 1,04 | - | -
07.06.2017 21:01 | MS214C | U32C | - | - | - | - | - | 18,23 | 70 | 84 | 1,20 | 16,8 | 1,7 | 93 | 1,03 | 49 | 1,03 | 19 | 1,04 | - | -
07.06.2017 21:02 | MR201B | L179B | - | - | - | - | - | - | 68 | 86 | 1,26 | 16,2 | 1,8 | 96 | 1,03 | 50 | 1,03 | 20 | 1,05 | - | -
07.06.2017 21:46 | MR201B | L187B | - | - | 7,2 | - | - | - | 72 | 87 | 1,21 | 13,5 | 2,2 | 95 | 1,02 | 51 | 1,02 | 20 | 1,04 | - | -
08.06.2017 00:11 | MR201C | L188C | - | - | - | - | - | - | 68 | 85 | 1,24 | 19,9 | 2,0 | 96 | 1,03 | 49 | 1,03 | 17 | 1,05 | - | -
08.06.2017 00:11 | MR201B | L189B | - | - | - | - | - | - | 73 | 87 | 1,20 | 14,3 | 2,0 | 96 | 1,03 | 50 | 1,04 | 20 | 1,04 | - | -
08.06.2017 00:12 | MR201C | L190C | - | - | - | - | - | - | 67 | 84 | 1,24 | 18,0 | 2,0 | 94 | 1,03 | 49 | 1,04 | 17 | 1,07 | - | -
08.06.2017 00:13 | MS214B | U33B | - | - | - | - | - | 18,35 | 69 | 83 | 1,20 | 16,6 | 1,9 | 92 | 1,03 | 49 | 1,02 | 19 | 1,05 | - | -
08.06.2017 00:20 | MR201B | L191B | - | - | - | - | - | - | 73 | 88 | 1,20 | 14,2 | 2,0 | 96 | 1,03 | 51 | 1,03 | 20 | 1,04 | - | -
08.06.2017 02:40 | MS214D | U34D | - | - | - | - | - | 17,50 | 70 | 84 | 1,20 | 14,9 | 2,0 | 93 | 1,03 | 49 | 1,02 | 19 | 1,05 | - | -
08.06.2017 03:45 | MR201C | L192C | - | - | - | - | - | - | 66 | 85 | 1,28 | 17,7 | 2,7 | 95 | 1,03 | 49 | 1,04 | 18 | 1,06 | - | -
08.06.2017 03:46 | MR201B | L193B | - | - | 6,9 | - | - | - | 70 | 88 | 1,25 | 13,9 | 2,8 | 97 | 1,03 | 50 | 1,05 | 22 | 1,05 | - | -
08.06.2017 03:46 | MR201C | L194C | - | - | 6,6 | - | - | - | 67 | 84 | 1,26 | 17,5 | 2,6 | 95 | 1,03 | 49 | 1,03 | 19 | 1,08 | - | -
08.06.2017 03:47 | MR201B | L195B | - | - | - | - | - | - | 70 | 88 | 1,25 | 14,1 | 2,8 | 97 | 1,03 | 50 | 1,05 | 21 | 1,04 | - | -
08.06.2017 04:50 | MR201B | L197B | - | - | 6,9 | - | - | - | 70 | 88 | 1,25 | 15,0 | 2,5 | 97 | 1,03 | 48 | 1,07 | 21 | 1,05 | - | -
08.06.2017 05:55 | MR201C | L198C | - | - | 6,5 | - | - | - | 65 | 84 | 1,30 | 18,5 | 3,0 | 95 | 1,03 | 48 | 1,04 | 17 | 1,03 | - | -
08.06.2017 06:01 | MR201C | L196C | - | - | - | - | - | - | 64 | 84 | 1,31 | 18,6 | 3,0 | 95 | 1,03 | 48 | 1,04 | 19 | 1,08 | - | -
08.06.2017 06:52 | MR201B | L199B | - | - | - | - | - | - | 73 | 89 | 1,21 | 13,0 | 2,1 | 97 | 1,02 | 50 | 1,05 | 21 | 1,04 | - | -
08.06.2017 06:52 | MS214C | U35C | - | - | - | - | - | 17,48 | 70 | 85 | 1,21 | 14,7 | 2,1 | 93 | 1,03 | 49 | 1,03 | 20 | 1,05 | - | -
08.06.2017 10:03 | MR201B | L201B | - | 29,7 | - | - | - | - | 75 | 89 | 1,19 | 13,6 | 1,8 | 96 | 1,03 | 51 | 1,02 | 20 | 1,04 | - | -
08.06.2017 10:04 | MR201C | L202C | - | - | - | - | - | - | 61 | 78 | 1,28 | 18,7 | 2,9 | 88 | 1,03 | 47 | 1,02 | 17 | 1,10 | - | -
08.06.2017 10:04 | MR201B | L203B | - | - | - | - | - | - | 68 | 85 | 1,26 | 15,7 | 2,5 | 95 | 1,03 | 49 | 1,04 | 21 | 1,07 | - | -
08.06.2017 10:20 | MS214B | U36B | - | - | - | - | - | 17,82 | 67 | 83 | 1,23 | 15,8 | 2,3 | 92 | 1,03 | 47 | 1,04 | 20 | 1,05 | - | -
08.06.2017 16:00 | MS214D | U37D | - | - | - | - | - | 17,37 | 67 | 82 | 1,22 | 17,0 | 2,1 | 91 | 1,03 | 47 | 1,03 | 20 | 1,05 | - | -
08.06.2017 16:01 | MR201B | L209B | - | - | - | - | - | - | 61 | 82 | 1,35 | 16,7 | 4,0 | 93 | 1,03 | 48 | 1,03 | 19 | 1,11 | - | -
08.06.2017 16:02 | MR201B | L 205 B | - | - | - | - | - | - | 70 | 85 | 1,23 | 14,3 | 2,4 | 93 | 1,03 | 50 | 1,02 | 20 | 1,05 | - | -
08.06.2017 16:02 | MR201C | L208C | - | - | 6,8 | - | - | - | 64 | 79 | 1,23 | 20,9 | 2,2 | 89 | 1,03 | 47 | 1,03 | 19 | 1,04 | - | -
08.06.2017 17:55 | MS214C | U 38 C | - | - | - | - | - | 18,09 | 67 | 82 | 1,23 | 17,9 | 2,1 | 91 | 1,03 | 47 | 1,03 | 19 | 1,05 | - | -
08.06.2017 18:49 | MR201C | L 210 C | - | - | 7,2 | - | - | - | 63 | 78 | 1,25 | 19,9 | 2,6 | 89 | 1,03 | 46 | 1,03 | 19 | 1,04 | - | -
08.06.2017 20:50 | MR201C | L216C | - | - | - | - | - | - | 64 | 79 | 1,23 | 17,9 | 2,5 | 89 | 1,03 | 47 | 1,02 | 19 | 1,04 | - | -
08.06.2017 22:00 | MS214B | U39B | - | - | - | - | - | 17,77 | 67 | 81 | 1,21 | 17,6 | 2,1 | 91 | 1,03 | 47 | 1,03 | 20 | 1,06 | - | -
08.06.2017 22:54 | MR201B | L219B | - | - | - | - | - | - | 67 | 85 | 1,26 | 14,9 | 2,9 | 94 | 1,03 | 49 | 1,03 | 20 | 1,05 | - | -
09.06.2017 02:00 | MS214D | U40D | - | - | - | - | - | 16,54 | 68 | 83 | 1,22 | 16,0 | 2,4 | 92 | 1,03 | 48 | 1,02 | 20 | 1,05 | - | -
09.06.2017 02:46 | MR201C | L224C | - | - | - | - | - | - | 63 | 82 | 1,29 | 19,5 | 3,3 | 94 | 1,04 | 47 | 1,04 | 21 | 1,07 | - | -
09.06.2017 04:33 | MS214C | U41C | - | - | - | - | - | 17,01 | 71 | 85 | 1,20 | 16,6 | 1,9 | 94 | 1,03 | 49 | 1,02 | 21 | 1,07 | - | -
09.06.2017 06:35 | MR201C | L230C | - | - | 6,9 | - | - | - | 67 | 83 | 1,24 | 15,1 | 2,8 | 92 | 1,03 | 49 | 1,03 | 20 | 1,06 | - | -
09.06.2017 06:37 | MR201B | L229B | - | - | - | - | - | - | 70 | 86 | 1,23 | 16,8 | 2,4 | 96 | 1,03 | 50 | 1,03 | 20 | 1,04 | - | -
09.06.2017 08:10 | MS214B | U42B | - | - | - | - | - | 17,56 | 68 | 84 | 1,23 | 16,4 | 2,5 | 93 | 1,03 | 48 | 1,04 | 21 | 1,04 | - | -
09.06.2017 10:03 | MR201B | L235B | - | 30,3 | - | - | - | - | 68 | 86 | 1,25 | 13,7 | 3,0 | 94 | 1,03 | 49 | 1,03 | 21 | 1,06 | - | -
09.06.2017 12:20 | MS214D | U43D | - | - | - | - | - | 17,43 | 69 | 83 | 1,20 | 14,9 | 2,0 | 91 | 1,03 | 48 | 1,03 | 19 | 1,06 | - | -
09.06.2017 12:50 | MR201B | L239B | - | - | - | - | - | - | 72 | 86 | 1,19 | 14,9 | 1,7 | 94 | 1,03 | 49 | 1,03 | 19 | 1,03 | - | -
09.06.2017 13:13 | MR201C | L236C | - | - | - | - | - | - | 66 | 80 | 1,20 | 16,9 | 2,0 | 88 | 1,02 | 47 | 1,03 | 19 | 1,05 | - | -
09.06.2017 13:45 | MR201C | L240C | - | - | - | - | - | - | 69 | 82 | 1,18 | 15,1 | 1,7 | 90 | 1,03 | 48 | 1,02 | 20 | 1,05 | - | -
09.06.2017 16:00 | MS214C | U44C | - | - | - | - | - | 17,36 | 70 | 83 | 1,18 | 15,4 | 1,6 | 91 | 1,03 | 48 | 1,03 | 19 | 1,05 | - | -
09.06.2017 22:15 | MS214B | U45B | - | - | - | - | - | 17,68 | 71 | 85 | 1,19 | 14,6 | 1,9 | 93 | 1,03 | 49 | 1,03 | 19 | 1,05 | - | -
09.06.2017 22:16 | MR201B | L249B | - | - | - | - | - | - | 72 | 88 | 1,22 | 14,6 | 2,1 | 96 | 1,03 | 50 | 1,03 | 21 | 1,05 | - | -
10.06.2017 00:11 | MR201C | L252C | - | - | - | - | - | - | 69 | 84 | 1,21 | 15,8 | 2,0 | 92 | 1,03 | 48 | 1,03 | 19 | 1,06 | - | -
10.06.2017 05:42 | MR201C | L256C | - | - | - | - | - | - | 63 | 87 | 1,38 | 11,7 | 4,5 | 97 | 1,03 | 49 | 1,08 | 19 | 1,04 | - | -
10.06.2017 06:11 | MS214D | U46D | - | - | - | - | - | 17,49 | 71 | 85 | 1,20 | 14,7 | 1,8 | 92 | 1,03 | 49 | 1,03 | 20 | 1,06 | - | -
10.06.2017 07:40 | MR201B | L257B | - | 30,6 | - | - | - | - | 68 | 84 | 1,23 | 15,8 | 2,5 | 93 | 1,03 | 49 | 1,02 | 20 | 1,07 | - | -
10.06.2017 14:39 | MS214C | U47C | - | - | - | - | - | 16,78 | 72 | 87 | 1,21 | 13,4 | 2,1 | 95 | 1,03 | 50 | 1,03 | 20 | 1,05 | - | -
10.06.2017 14:55 | MR201C | L259C | - | - | - | - | - | - | 72 | 89 | 1,23 | 13,3 | 2,4 | 98 | 1,03 | 50 | 1,05 | 21 | 1,04 | - | -
10.06.2017 17:35 | MR201B | L262B | - | - | - | - | - | - | 59 | 85 | 1,44 | 18,7 | 5,2 | 100 | 1,04 | 47 | 1,10 | 21 | 1,07 | - | -
10.06.2017 18:20 | MS214B | U48B | - | - | - | - | - | 17,18 | 76 | 90 | 1,18 | 12,5 | 1,6 | 98 | 1,03 | 51 | 1,03 | 20 | 1,03 | - | -
10.06.2017 21:15 | MS214B | U48B/1 | - | - | - | - | - | 17,11 | 75 | 90 | 1,19 | 13,3 | 1,7 | 97 | 1,03 | 51 | 1,03 | 21 | 1,05 | - | -
10.06.2017 21:20 | MR201B | L266B | - | - | - | - | - | - | 71 | 86 | 1,22 | 16,3 | 2,2 | 96 | 1,03 | 50 | 1,04 | 20 | 1,04 | - | -
10.06.2017 21:55 | MR201C | L267C | - | - | - | - | - | - | 70 | 83 | 1,19 | 16,4 | 1,8 | 92 | 1,03 | 49 | 1,03 | 19 | 1,04 | - | -
10.06.2017 23:20 | MS214D | U49D | - | - | - | - | - | 17,43 | 74 | 87 | 1,17 | 15,0 | 1,4 | 94 | 1,03 | 49 | 1,04 | 20 | 1,04 | - | -
11.06.2017 00:55 | MS214B | U48B/2 | - | - | - | - | - | 17,20 | 74 | 89 | 1,19 | 14,4 | 1,7 | 97 | 1,03 | 49 | 1,05 | 20 | 1,04 | - | -
11.06.2017 02:25 | MR201C | L273C | - | - | - | - | - | - | 68 | 84 | 1,24 | 13,9 | 2,6 | 93 | 1,02 | 49 | 1,03 | 19 | 1,04 | - | -
11.06.2017 03:40 | MS214C | U50C | - | - | - | - | - | 17,70 | 72 | 85 | 1,18 | 15,4 | 1,7 | 93 | 1,03 | 49 | 1,03 | 20 | 1,05 | - | -
11.06.2017 04:45 | MR201B | L276B | - | - | - | - | - | - | 69 | 85 | 1,24 | 14,2 | 2,7 | 94 | 1,03 | 50 | 1,03 | 20 | 1,04 | - | -
11.06.2017 06:50 | MS214B | U51B | - | - | - | - | - | 17,71 | 72 | 85 | 1,19 | 15,0 | 1,7 | 93 | 1,03 | 49 | 1,03 | 20 | 1,05 | - | -
11.06.2017 08:45 | MR201C | L281C | - | 31,1 | - | - | - | - | 65 | 82 | 1,26 | 16,8 | 2,9 | 92 | 1,03 | 48 | 1,03 | 19 | 1,04 | - | -
11.06.2017 09:43 | MS214D | U52D | - | - | - | - | - | 18,04 | 72 | 85 | 1,18 | 15,0 | 1,6 | 93 | 1,03 | 49 | 1,03 | 20 | 1,05 | - | -
11.06.2017 11:10 | MR201B | L284B | - | - | - | - | - | - | 66 | 84 | 1,28 | 14,8 | 3,6 | 94 | 1,03 | 50 | 1,02 | 22 | 1,08 | - | -
11.06.2017 14:37 | MS214C | U53C | - | - | - | - | - | 17,81 | 72 | 83 | 1,16 | 16,0 | 1,2 | 91 | 1,03 | 48 | 1,02 | 19 | 1,03 | - | -
11.06.2017 14:40 | MR201C | L289C | - | - | - | - | - | - | 68 | 81 | 1,19 | 16,3 | 1,9 | 90 | 1,03 | 48 | 1,03 | 19 | 1,05 | - | -
11.06.2017 17:35 | MS214B | U54B | - | - | - | - | - | 18,25 | 70 | 83 | 1,18 | 15,5 | 1,5 | 91 | 1,03 | 48 | 1,03 | 19 | 1,05 | - | -
11.06.2017 18:25 | MR201B | L294B | - | - | - | - | - | - | 68 | 83 | 1,22 | 16,6 | 2,2 | 92 | 1,03 | 48 | 1,04 | 19 | 1,06 | - | -
11.06.2017 21:07 | MS214D | U55D | - | - | - | - | - | 18,12 | 71 | 83 | 1,17 | 15,9 | 1,4 | 91 | 1,03 | 48 | 1,02 | 19 | 1,04 | - | -
11.06.2017 23:45 | MR201C | L299C | - | - | - | - | - | - | 61 | 81 | 1,32 | 15,3 | 4,2 | 91 | 1,02 | 48 | 1,03 | 20 | 1,06 | - | -
12.06.2017 00:06 | MR201B | L302B | - | - | - | - | - | - | 66 | 84 | 1,26 | 14,0 | 3,2 | 92 | 1,02 | 50 | 1,03 | 20 | 1,05 | - | -
12.06.2017 00:35 | MS214C | U56C | - | - | - | - | - | 17,28 | 71 | 84 | 1,17 | 14,7 | 1,6 | 91 | 1,03 | 49 | 1,03 | 19 | 1,05 | - | -
12.06.2017 02:35 | MR201C | L305C | - | - | - | - | - | - | 66 | 82 | 1,24 | 15,7 | 2,8 | 91 | 1,02 | 48 | 1,03 | 20 | 1,06 | - | -
12.06.2017 03:59 | MS214B | U57B | - | - | - | - | - | 17,62 | 71 | 85 | 1,20 | 15,9 | 1,9 | 93 | 1,03 | 49 | 1,03 | 20 | 1,05 | - | -
12.06.2017 09:31 | MS214D | U58D | - | - | - | - | - | 18,27 | 64 | 84 | 1,31 | 16,2 | 3,3 | 94 | 1,03 | 46 | 1,10 | 20 | 1,06 | - | -
12.06.2017 11:25 | MR201B | L314B | - | 30,6 | - | - | - | - | 71 | 88 | 1,24 | 16,8 | 2,3 | 98 | 1,04 | 51 | 1,03 | 20 | 1,05 | - | -
12.06.2017 11:26 | MS214C | U59C | - | - | - | - | - | 17,41 | 73 | 86 | 1,18 | 15,6 | 1,6 | 95 | 1,03 | 49 | 1,04 | 19 | 1,05 | - | -
12.06.2017 13:33 | MR201C | L317C | - | - | - | - | - | - | 67 | 84 | 1,25 | 17,1 | 2,5 | 94 | 1,03 | 48 | 1,04 | 19 | 1,08 | - | -
12.06.2017 14:17 | MR201B | L320B | - | - | - | - | - | - | 71 | 85 | 1,21 | 16,6 | 1,8 | 94 | 1,03 | 48 | 1,06 | 19 | 1,07 | - | -
12.06.2017 18:05 | MS214B | U60B | - | - | - | - | - | 18,08 | 73 | 86 | 1,18 | 15,8 | 1,5 | 94 | 1,03 | 49 | 1,03 | 20 | 1,04 | - | -
12.06.2017 18:06 | MR201C | L325C | - | - | - | - | - | - | 71 | 89 | 1,24 | 14,7 | 2,3 | 98 | 1,03 | 49 | 1,06 | 20 | 1,08 | - | -
12.06.2017 19:57 | MS214D | U61D | - | - | - | - | - | 17,87 | 74 | 88 | 1,20 | 13,8 | 1,8 | 96 | 1,03 | 49 | 1,04 | 20 | 1,04 | - | -
12.06.2017 21:14 | MR201B | L328B | - | - | - | - | - | - | 68 | 88 | 1,29 | 15,2 | 3,6 | 98 | 1,03 | 50 | 1,03 | 22 | 1,05 | - | -
13.06.2017 00:22 | MS214D | U61D/1 | - | - | - | - | - | 17,70 | 74 | 88 | 1,19 | 14,9 | 1,5 | 96 | 1,03 | 49 | 1,04 | 20 | 1,04 | - | -
13.06.2017 01:33 | MS214C | U62C | - | - | - | - | - | 18,31 | 74 | 89 | 1,19 | 14,0 | 1,6 | 96 | 1,03 | 49 | 1,05 | 20 | 1,05 | - | -
13.06.2017 03:24 | MR201C | L335C | - | - | - | - | - | - | 61 | 85 | 1,39 | 12,1 | 4,9 | 94 | 1,03 | 50 | 1,02 | 19 | 1,06 | - | -
13.06.2017 03:25 | MR201B | L338B | - | - | - | - | - | - | 64 | 85 | 1,33 | 13,5 | 4,2 | 95 | 1,03 | 50 | 1,03 | 20 | 1,06 | - | -
13.06.2017 04:56 | MS214B | U63B | - | - | - | - | - | 17,08 | 72 | 87 | 1,22 | 13,0 | 2,1 | 95 | 1,03 | 50 | 1,02 | 19 | 1,06 | - | -
13.06.2017 07:18 | MR201C | L341C | - | - | - | - | - | - | 70 | 88 | 1,24 | 17,2 | 2,0 | 98 | 1,04 | 49 | 1,05 | 20 | 1,04 | - | -
13.06.2017 08:00 | MS214B | U63B/1 | - | - | - | - | - | 17,90 | 75 | 88 | 1,18 | 14,4 | 1,5 | 96 | 1,03 | 50 | 1,03 | 19 | 1,04 | - | -
13.06.2017 08:50 | MS214D | U64D | - | - | - | - | - | 18,04 | 73 | 87 | 1,19 | 15,5 | 1,6 | 96 | 1,03 | 50 | 1,03 | 19 | 1,05 | - | -
13.06.2017 10:15 | MR201B | L348B | - | - | - | - | - | - | 72 | 86 | 1,19 | 15,1 | 1,7 | 94 | 1,02 | 50 | 1,02 | 19 | 1,05 | - | -
13.06.2017 10:50 | MR201C | L349C | - | 28,8 | - | - | - | - | 69 | 85 | 1,23 | 20,3 | 1,8 | 96 | 1,04 | 49 | 1,04 | 19 | 1,05 | - | -
13.06.2017 13:20 | MS214C | U65C | - | - | - | - | - | 17,97 | 71 | 86 | 1,20 | 15,6 | 1,7 | 94 | 1,03 | 49 | 1,04 | 19 | 1,06 | - | -
13.06.2017 14:25 | MR201B | L354B | - | - | - | - | - | - | 61 | 85 | 1,40 | 13,2 | 4,7 | 95 | 1,03 | 50 | 1,02 | 19 | 1,12 | - | -
13.06.2017 15:20 | MR201C | L355C | - | 31,0 | - | - | - | - | 68 | 86 | 1,26 | 15,1 | 2,8 | 95 | 1,03 | 49 | 1,04 | 19 | 1,04 | - | -
13.06.2017 17:50 | MS214B | U66B | - | - | - | - | - | 17,53 | 67 | 85 | 1,27 | 14,3 | 3,4 | 95 | 1,03 | 49 | 1,03 | 22 | 1,10 | - | -
13.06.2017 23:14 | MR201B | L362B | - | - | - | - | - | - | 68 | 86 | 1,26 | 15,5 | 2,7 | 95 | 1,03 | 49 | 1,03 | 19 | 1,04 | - | -
14.06.2017 00:59 | MR201C | L365C | - | - | - | - | - | - | 65 | 85 | 1,30 | 14,4 | 3,4 | 94 | 1,03 | 48 | 1,05 | 19 | 1,06 | - | -
14.06.2017 00:59 | MS214D | U67D | - | - | - | - | - | 17,66 | 71 | 86 | 1,21 | 15,1 | 1,9 | 94 | 1,03 | 49 | 1,03 | 19 | 1,05 | - | -
14.06.2017 05:45 | MS214C | U68C | - | - | - | - | - | 17,27 | 71 | 87 | 1,22 | 16,3 | 1,9 | 96 | 1,03 | 49 | 1,04 | 20 | 1,05 | - | -
14.06.2017 05:46 | MR201B | L373B | - | - | - | - | - | - | 67 | 86 | 1,28 | 16,4 | 2,9 | 96 | 1,03 | 48 | 1,06 | 20 | 1,05 | - | -
14.06.2017 10:37 | MS214B | U69B | - | - | - | - | - | 17,70 | 69 | 84 | 1,22 | 18,0 | 2,1 | 93 | 1,03 | 49 | 1,04 | 21 | 1,05 | - | -
14.06.2017 10:38 | MR201B | L379B | - | 29,7 | - | - | - | - | 62 | 76 | 1,22 | 35,0 | 1,7 | 93 | 1,03 | 49 | 1,04 | 20 | 1,04 | - | -
14.06.2017 12:42 | MR201C | L382C | - | - | - | - | - | - | 61 | 83 | 1,36 | 13,7 | 4,5 | 93 | 1,03 | 46 | 1,07 | 20 | 1,05 | - | -
14.06.2017 14:54 | MR201B | L383B | - | - | - | - | - | - | 64 | 82 | 1,29 | 15,9 | 2,9 | 92 | 1,04 | 45 | 1,08 | 20 | 1,05 | - | -
14.06.2017 15:08 | MS214D | U70D | - | - | - | - | - | 17,60 | 64 | 82 | 1,28 | 16,9 | 2,7 | 93 | 1,03 | 49 | 1,02 | 20 | 1,05 | - | -
14.06.2017 18:36 | MR201C | L388C | - | - | - | - | - | - | 68 | 83 | 1,23 | 17,8 | 2,2 | 93 | 1,03 | 49 | 1,02 | 19 | 1,04 | - | -
14.06.2017 19:10 | MR201B | L391B | - | - | - | - | - | - | 66 | 92 | 1,39 | 15,1 | 4,3 | 104 | 1,03 | 52 | 1,09 | 21 | 1,07 | - | -
14.06.2017 20:00 | MS214C | U71C | - | - | - | - | - | 17,25 | 70 | 91 | 1,30 | 11,2 | 2,3 | 101 | 1,05 | 51 | 1,02 | 20 | 1,04 | - | -
14.06.2017 20:35 | MR201B | L393B | - | - | - | - | - | - | 73 | 94 | 1,29 | 20,6 | 2,9 | 108 | 1,03 | 55 | 1,05 | 22 | 1,05 | - | -
15.06.2017 00:10 | MS214C | U71C/1 | - | - | - | - | - | 17,34 | 75 | 93 | 1,25 | 12,2 | 1,8 | 102 | 1,04 | 53 | 1,02 | 20 | 1,04 | - | -
15.06.2017 00:20 | MR201C | L398C | - | - | - | - | - | - | 72 | 91 | 1,26 | 11,1 | 3,0 | 99 | 1,03 | 51 | 1,05 | 21 | 1,05 | - | -
15.06.2017 01:50 | MS214B | U72B | - | - | - | - | - | 17,63 | 80 | 95 | 1,18 | 14,6 | 1,6 | 103 | 1,03 | 55 | 1,02 | 21 | 1,03 | - | -
15.06.2017 04:00 | MS214C | U71C/2 | - | - | - | - | - | 17,42 | 76 | 93 | 1,22 | 13,0 | 1,8 | 101 | 1,04 | 53 | 1,02 | 20 | 1,04 | - | -
15.06.2017 04:55 | MR201C | L404C | - | - | - | - | - | - | 63 | 85 | 1,34 | 21,6 | 3,0 | 100 | 1,05 | 46 | 1,09 | 21 | 1,04 | - | -
15.06.2017 08:43 | MS214B | U72B/1 | - | - | - | - | - | 17,67 | 77 | 91 | 1,19 | 14,7 | 1,6 | 100 | 1,03 | 52 | 1,03 | 21 | 1,05 | - | -
15.06.2017 08:44 | MR201C | L408C | - | 30,0 | - | - | - | - | 67 | 85 | 1,26 | 16,5 | 2,9 | 95 | 1,03 | 49 | 1,02 | 21 | 1,08 | - | -
15.06.2017 08:45 | MS214D | U73D | - | - | - | - | - | 17,31 | 72 | 89 | 1,23 | 14,9 | 2,3 | 98 | 1,04 | 51 | 1,03 | 21 | 1,05 | - | -
15.06.2017 12:00 | MR201B | L407B | - | - | - | - | - | - | 72 | 87 | 1,20 | 13,1 | 2,1 | 95 | 1,03 | 50 | 1,03 | 20 | 1,05 | - | -
15.06.2017 12:25 | MS214C | U74C | - | - | - | - | - | 16,29 | 72 | 87 | 1,20 | 14,4 | 1,8 | 95 | 1,03 | 49 | 1,03 | 20 | 1,05 | - | -
15.06.2017 12:40 | MR201B | L413B | - | - | - | - | - | - | 71 | 89 | 1,26 | 15,9 | 2,9 | 100 | 1,05 | 50 | 1,04 | 21 | 1,04 | - | -
15.06.2017 13:51 | MR201C | L414C | - | - | - | - | - | - | 57 | 83 | 1,44 | 17,3 | 5,9 | 96 | 1,04 | 48 | 1,03 | 20 | 1,05 | - | -
15.06.2017 14:51 | MR201B | L415B | - | - | - | - | - | - | 66 | 81 | 1,22 | 16,6 | 2,3 | 90 | 1,03 | 47 | 1,03 | 19 | 1,05 | - | -
15.06.2017 15:50 | MR201C | L416C | - | - | - | - | - | 15,93 | 65 | 79 | 1,20 | 18,4 | 1,8 | 88 | 1,03 | 46 | 1,03 | 19 | 1,06 | 10,5 | -
15.06.2017 17:29 | MR201C | L418C | - | - | - | - | - | 15,44 | 52 | 71 | 1,35 | 29,1 | 2,9 | 86 | 1,05 | 40 | 1,10 | 19 | 1,04 | 9,4 | -
15.06.2017 18:37 | MS214B | U75B | - | - | - | - | - | 17,34 | 67 | 80 | 1,19 | 16,9 | 1,6 | 88 | 1,03 | 46 | 1,03 | 19 | 1,05 | 9,5 | -
15.06.2017 19:35 | MR201C | L422C | - | - | - | - | - | 15,61 | 59 | 73 | 1,23 | 21,3 | 2,2 | 82 | 1,03 | 43 | 1,04 | 18 | 1,05 | 9,4 | -
15.06.2017 22:05 | MS214D | U76D | - | - | - | - | - | 17,39 | 64 | 77 | 1,20 | 17,5 | 1,9 | 86 | 1,03 | 45 | 1,03 | 19 | 1,06 | 10,8 | -
15.06.2017 22:16 | MR201B | L425B | - | - | - | - | - | 16,10 | 61 | 74 | 1,20 | 17,8 | 2,1 | 83 | 1,02 | 44 | 1,03 | 18 | 1,06 | 9,2 | -
16.06.2017 02:46 | MS214D | U76D | - | - | - | - | - | 17,58 | 63 | 76 | 1,19 | 17,9 | 1,9 | 84 | 1,03 | 44 | 1,02 | 19 | 1,06 | 9,4 | -
16.06.2017 03:35 | MR201C | L432C | - | - | - | - | - | - | 65 | 80 | 1,22 | 18,7 | 2,3 | 90 | 1,02 | 47 | 1,03 | 20 | 1,06 | - | -
16.06.2017 03:37 | MS214C | U77C | - | - | - | - | - | 17,75 | 63 | 76 | 1,19 | 17,8 | 1,7 | 84 | 1,03 | 44 | 1,03 | 18 | 1,06 | 9,8 | -
16.06.2017 05:22 | MR201B | L435B | - | - | - | - | - | - | 72 | 89 | 1,23 | 11,3 | 2,5 | 96 | 1,02 | 51 | 1,03 | 20 | 1,04 | - | -
16.06.2017 09:24 | MR201C | L438C | - | - | - | - | - | - | 66 | 80 | 1,22 | 17,8 | 2,1 | 90 | 1,03 | 47 | 1,04 | 19 | 1,05 | - | -
16.06.2017 09:25 | MS214B | U78B | - | - | - | - | - | 17,73 | 69 | 83 | 1,21 | 14,7 | 2,1 | 92 | 1,03 | 47 | 1,04 | 20 | 1,07 | - | -
16.06.2017 12:02 | MR201B | L443B | - | - | - | - | - | 16,05 | 65 | 78 | 1,20 | 16,0 | 2,0 | 85 | 1,03 | 46 | 1,02 | 18 | 1,05 | 8,9 | -
16.06.2017 12:02 | MR201C | L442C | - | 29,1 | - | - | - | 15,89 | 60 | 71 | 1,19 | 19,8 | 1,7 | 80 | 1,02 | 43 | 1,02 | 18 | 1,08 | 8,8 | -
16.06.2017 14:10 | MR201C | L446C | - | - | - | - | - | - | 58 | 70 | 1,22 | 20,9 | 2,4 | 80 | 1,03 | 42 | 1,02 | 18 | 1,07 | - | -
16.06.2017 16:26 | MS214C | U79C | - | - | - | - | - | 17,73 | 62 | 75 | 1,21 | 16,4 | 2,2 | 83 | 1,03 | 43 | 1,03 | 18 | 1,07 | 10,2 | -
16.06.2017 16:55 | MR201C | L449C | - | - | - | - | - | - | 55 | 71 | 1,29 | 21,4 | 3,2 | 82 | 1,03 | 42 | 1,04 | 18 | 1,10 | - | -
16.06.2017 18:58 | MR201C | L451C | - | - | - | - | - | - | 59 | 72 | 1,22 | 19,7 | 2,1 | 81 | 1,03 | 42 | 1,04 | 18 | 1,06 | - | -
16.06.2017 20:00 | MS214D | U80D | - | - | - | - | - | 17,53 | 62 | 74 | 1,21 | 17,3 | 2,1 | 83 | 1,03 | 44 | 1,03 | 19 | 1,07 | 10,3 | -
16.06.2017 20:43 | MR201B | L452B | - | - | - | - | - | - | 55 | 72 | 1,30 | 18,6 | 3,9 | 82 | 1,03 | 43 | 1,03 | 19 | 1,07 | - | -
16.06.2017 23:45 | MS214B | U81B | - | - | - | - | - | 17,78 | 62 | 74 | 1,18 | 18,2 | 1,6 | 82 | 1,03 | 43 | 1,02 | 19 | 1,08 | 11,9 | -
17.06.2017 01:07 | MR201B | L458B | - | - | - | - | - | - | 63 | 73 | 1,17 | 18,7 | 1,4 | 81 | 1,02 | 43 | 1,02 | 18 | 1,05 | - | -
17.06.2017 02:20 | MS214C | U82C | - | - | - | - | - | 17,85 | 61 | 73 | 1,19 | 18,4 | 1,9 | 82 | 1,03 | 43 | 1,02 | 19 | 1,06 | 10,4 | -
17.06.2017 05:52 | MR201B | L464B | - | - | - | - | - | - | 61 | 78 | 1,29 | 19,5 | 3,1 | 89 | 1,03 | 47 | 1,04 | 18 | 1,05 | - | -
17.06.2017 05:52 | MR201C | L465C | - | - | - | - | - | - | 69 | 85 | 1,24 | 19,5 | 1,9 | 96 | 1,04 | 48 | 1,06 | 20 | 1,04 | - | -
17.06.2017 07:15 | MS214D | U83D | - | - | - | - | - | 17,45 | 67 | 82 | 1,21 | 16,3 | 2,1 | 91 | 1,03 | 47 | 1,03 | 20 | 1,06 | - | -
17.06.2017 08:10 | MR201B | L470B | - | 30,0 | - | - | - | - | 68 | 82 | 1,21 | 17,6 | 1,8 | 91 | 1,03 | 48 | 1,03 | 19 | 1,05 | - | -
17.06.2017 09:10 | MR201C | L471C | - | - | - | - | - | - | 73 | 89 | 1,21 | 11,1 | 2,2 | 96 | 1,03 | 50 | 1,04 | 20 | 1,05 | - | -
17.06.2017 14:20 | MS214B | U84B | - | - | - | - | - | 17,58 | 69 | 82 | 1,18 | 15,1 | 1,4 | 90 | 1,04 | 46 | 1,03 | 19 | 1,05 | - | -
17.06.2017 14:25 | MR201C | L477C | - | - | - | - | - | - | 70 | 89 | 1,26 | 13,3 | 2,8 | 98 | 1,03 | 50 | 1,04 | 20 | 1,05 | - | -
17.06.2017 22:30 | MR201B | L480B | - | - | - | - | - | - | 63 | 80 | 1,26 | 15,8 | 3,0 | 89 | 1,02 | 47 | 1,04 | 19 | 1,07 | - | -
17.06.2017 22:31 | MS214C | U85C | - | - | - | - | - | 18,06 | 71 | 85 | 1,20 | 14,0 | 1,8 | 93 | 1,03 | 47 | 1,04 | 20 | 1,06 | - | -
18.06.2017 02:49 | MR201C | L483C | - | - | - | - | - | - | 70 | 90 | 1,28 | 10,6 | 3,2 | 97 | 1,03 | 50 | 1,04 | 20 | 1,04 | - | -
18.06.2017 02:49 | MS214D | U86D | - | - | - | - | - | 17,78 | 72 | 88 | 1,22 | 13,7 | 2,1 | 96 | 1,03 | 49 | 1,04 | 21 | 1,06 | - | -
18.06.2017 03:36 | MR201B | L488B | - | - | - | - | - | - | 58 | 79 | 1,37 | 17,6 | 4,7 | 90 | 1,03 | 47 | 1,04 | 19 | 1,05 | - | -
18.06.2017 05:02 | MS214D | U86D/1 | - | - | - | - | - | 17,83 | 72 | 87 | 1,21 | 14,3 | 2,0 | 95 | 1,03 | 49 | 1,03 | 20 | 1,06 | - | -
18.06.2017 06:58 | MR201C | L493C | - | - | - | - | - | - | 67 | 86 | 1,28 | 15,0 | 3,3 | 95 | 1,03 | 50 | 1,02 | 20 | 1,05 | - | -
18.06.2017 08:45 | MR201B | L496B | - | 30,0 | - | - | - | - | 61 | 80 | 1,30 | 18,4 | 3,6 | 91 | 1,03 | 47 | 1,05 | 20 | 1,07 | - | -
18.06.2017 09:03 | MS214B | U87B | - | - | - | - | - | 17,87 | 72 | 86 | 1,19 | 16,3 | 1,4 | 94 | 1,03 | 48 | 1,04 | 20 | 1,04 | - | -
18.06.2017 11:58 | MR201C | L499C | - | - | - | - | - | - | 66 | 88 | 1,32 | 17,2 | 3,1 | 99 | 1,05 | 48 | 1,07 | 20 | 1,04 | - | -
18.06.2017 13:24 | MS214B | U88C | - | - | - | - | - | 18,65 | 71 | 85 | 1,20 | 14,9 | 2,0 | 93 | 1,03 | 49 | 1,03 | 20 | 1,05 | - | -
18.06.2017 13:30 | MR201B | L502B | - | - | - | - | - | - | 60 | 77 | 1,28 | 17,8 | 3,3 | 87 | 1,02 | 46 | 1,04 | 19 | 1,05 | - | -
18.06.2017 14:23 | MR201C | L503C | - | - | - | - | - | - | 75 | 90 | 1,20 | 10,7 | 2,1 | 97 | 1,02 | 51 | 1,03 | 20 | 1,05 | - | -
18.06.2017 16:17 | MS214D | U89D | - | - | - | - | - | 18,46 | 70 | 85 | 1,21 | 14,1 | 2,0 | 93 | 1,03 | 48 | 1,04 | 20 | 1,05 | - | -
18.06.2017 17:07 | MR201B | L506B | - | - | - | - | - | - | 62 | 78 | 1,26 | 17,2 | 3,1 | 88 | 1,02 | 47 | 1,02 | 19 | 1,07 | - | -
18.06.2017 19:20 | MS214B | U90B | - | - | - | - | - | 18,22 | 64 | 82 | 1,29 | 17,1 | 3,1 | 93 | 1,03 | 45 | 1,08 | 21 | 1,04 | - | -
18.06.2017 21:10 | MR201C | L513C | - | - | - | - | - | - | 67 | 86 | 1,29 | 17,5 | 3,1 | 97 | 1,03 | 50 | 1,03 | 19 | 1,04 | - | -
18.06.2017 21:40 | MR201B | L514B | - | - | - | - | - | - | 52 | 75 | 1,43 | 20,6 | 5,6 | 88 | 1,03 | 44 | 1,05 | 19 | 1,05 | - | -
18.06.2017 23:10 | MS214C | U91C | - | - | - | - | - | 17,56 | 71 | 84 | 1,18 | 15,6 | 1,4 | 92 | 1,03 | 48 | 1,03 | 19 | 1,03 | - | -
19.06.2017 02:13 | MR201B | L518B | - | - | - | - | - | - | 66 | 82 | 1,25 | 16,0 | 2,8 | 92 | 1,02 | 48 | 1,04 | 19 | 1,05 | - | -
19.06.2017 02:30 | MS214D | U92D | - | - | - | - | - | 17,81 | 69 | 84 | 1,22 | 15,0 | 2,2 | 93 | 1,03 | 48 | 1,04 | 20 | 1,05 | - | -
19.06.2017 04:20 | MR201C | L523C | - | - | - | - | - | - | 69 | 86 | 1,25 | 14,0 | 2,6 | 94 | 1,03 | 49 | 1,04 | 19 | 1,05 | - | -
19.06.2017 08:14 | MS214B | U93B | - | - | - | - | - | 17,75 | 72 | 86 | 1,19 | 14,3 | 1,7 | 94 | 1,03 | 49 | 1,02 | 19 | 1,05 | - | -
19.06.2017 10:56 | MS214B | U81B/1 | - | - | - | - | - | 17,91 | 58 | 72 | 1,24 | 19,8 | 2,3 | 82 | 1,03 | 41 | 1,06 | 19 | 1,06 | - | -
19.06.2017 10:57 | MR201B | L530B | - | 30,6 | - | - | - | - | 65 | 81 | 1,23 | 18,4 | 2,3 | 90 | 1,03 | 47 | 1,03 | 19 | 1,04 | - | -
19.06.2017 12:22 | MS214C | U94C | - | - | - | - | - | 17,84 | 62 | 82 | 1,32 | 16,6 | 3,9 | 93 | 1,03 | 47 | 1,04 | 21 | 1,09 | - | -
19.06.2017 14:48 | MS214D | U95D | - | - | - | - | - | 16,98 | 69 | 84 | 1,22 | 15,5 | 2,1 | 93 | 1,03 | 48 | 1,03 | 20 | 1,05 | - | -
12.07.2017 19:25 | MR201A | L1A | - | - | 5,5 | - | - | - | 66 | 89 | 1,34 | 28,6 | 3,7 | 108 | 1,05 | 54 | 1,04 | 22 | 1,07 | - | -
12.07.2017 19:30 | MR201B | L2B | - | - | 5,4 | - | - | - | 62 | 87 | 1,41 | 32,7 | 2,8 | 110 | 1,11 | 48 | 1,07 | 21 | 1,04 | - | -
13.07.2017 15:10 | MR201A | L4A | - | - | 6,1 | - | - | - | 59 | 87 | 1,46 | 11,4 | 6,1 | 98 | 1,03 | 51 | 1,03 | 20 | 1,06 | - | -
13.07.2017 16:35 | MR201B | L5B | - | - | 6,2 | - | - | - | 59 | 91 | 1,55 | 25,7 | 7,2 | 112 | 1,04 | 58 | 1,02 | 21 | 1,05 | - | -
13.07.2017 17:45 | MR201C | L3C | - | - | 6,1 | - | - | - | - | - | - | - | - | - | - | - | - | - | - | - | -
13.07.2017 18:30 | MR201A | L6A | - | - | 6,0 | - | - | - | 66 | 98 | 1,47 | 17,3 | 5,9 | 113 | 1,04 | 58 | 1,03 | 22 | 1,05 | - | -
13.07.2017 20:58 | MS214B | U1B | - | - | - | - | - | 14,80 | 64 | 89 | 1,38 | 25,7 | 4,0 | 106 | 1,05 | 53 | 1,03 | 21 | 1,05 | - | -
13.07.2017 20:58 | MR201C | L7C | - | - | 5,9 | - | - | - | - | - | - | - | - | - | - | - | - | - | - | - | -
13.07.2017 22:26 | MS214C | U2C | - | - | 6,3 | - | - | 16,88 | 63 | 89 | 1,42 | 14,4 | 4,9 | 100 | 1,05 | 51 | 1,02 | 20 | 1,06 | - | -
13.07.2017 23:39 | MR201C | L7C | - | - | 5,9 | - | - | - | 65 | 110 | 1,70 | 33,7 | 7,9 | 145 | 1,03 | 72 | 1,03 | 23 | 1,08 | - | -
14.07.2017 07:17 | MR201B | L14B | - | - | - | - | - | - | 57 | 86 | 1,51 | 23,0 | 5,9 | 103 | 1,06 | 48 | 1,08 | 21 | 1,05 | - | -
14.07.2017 09:39 | MS214D | U3D | - | - | - | - | - | 17,34 | 64 | 90 | 1,42 | 14,0 | 4,8 | 100 | 1,04 | 51 | 1,04 | 21 | 1,05 | - | -
14.07.2017 09:42 | MR201B | L16B | - | 29,4 | - | - | - | - | 55 | 81 | 1,48 | 21,9 | 5,2 | 96 | 1,05 | 44 | 1,09 | 20 | 1,06 | - | -
14.07.2017 09:43 | MR201A | L15A | - | - | - | - | - | - | 63 | 88 | 1,40 | 13,5 | 5,2 | 99 | 1,04 | 50 | 1,05 | 21 | 1,05 | - | -
14.07.2017 10:46 | MR201A | L17A | - | - | - | - | - | - | 66 | 88 | 1,33 | 15,9 | 3,8 | 99 | 1,04 | 50 | 1,06 | 21 | 1,06 | - | -
14.07.2017 15:12 | MR201B | L20B | - | - | - | - | - | - | 53 | 75 | 1,41 | 20,7 | 4,9 | 88 | 1,04 | 43 | 1,07 | 19 | 1,08 | - | -
14.07.2017 17:17 | MR201B | L22B | - | - | - | - | - | - | 61 | 80 | 1,30 | 20,4 | 2,9 | 91 | 1,05 | 45 | 1,05 | 19 | 1,05 | - | -
14.07.2017 17:25 | MR201B | L25B | - | - | - | - | - | - | 55 | 72 | 1,30 | 25,4 | 4,1 | 85 | 1,03 | 45 | 1,02 | 21 | 1,11 | - | -
14.07.2017 17:30 | MS214C | U4C/1 | - | - | - | - | - | 17,71 | 62 | 85 | 1,36 | 14,8 | 4,6 | 95 | 1,05 | 48 | 1,02 | 22 | 1,10 | - | -
14.07.2017 19:20 | MS214B | U1B/2 | - | - | - | - | - | 17,58 | 61 | 83 | 1,35 | 17,8 | 4,8 | 95 | 1,04 | 49 | 1,02 | 23 | 1,10 | - | -
14.07.2017 20:10 | MR201A | L28A | - | - | - | - | - | - | 64 | 82 | 1,28 | 19,7 | 3,4 | 94 | 1,03 | 49 | 1,03 | 22 | 1,08 | - | -
14.07.2017 21:30 | MR201C | L30C | - | - | - | - | - | - | 66 | 84 | 1,28 | 13,2 | 3,3 | 93 | 1,03 | 49 | 1,02 | 20 | 1,10 | - | -
14.07.2017 23:40 | MS214D | U5D | - | - | - | - | - | 18,32 | 64 | 81 | 1,28 | 17,5 | 3,5 | 92 | 1,03 | 48 | 1,02 | 22 | 1,10 | - | -
15.07.2017 01:45 | MR201B | L35B | - | - | - | - | - | - | 56 | 74 | 1,31 | 19,3 | 4,1 | 84 | 1,03 | 44 | 1,03 | 20 | 1,11 | - | -
15.07.2017 02:40 | MR201C | L37C | - | - | - | - | - | - | 52 | 75 | 1,44 | 21,2 | 6,4 | 90 | 1,03 | 46 | 1,04 | 21 | 1,12 | - | -
15.07.2017 04:15 | MS214C | U6C | - | - | - | - | - | 18,37 | 59 | 74 | 1,26 | 22,8 | 3,2 | 85 | 1,03 | 45 | 1,02 | 21 | 1,11 | - | -
15.07.2017 06:10 | MR201B | L41B | - | - | - | - | - | - | 53 | 70 | 1,32 | 21,1 | 4,1 | 80 | 1,03 | 43 | 1,02 | 18 | 1,09 | - | -
15.07.2017 07:10 | MS214B | U7B | - | - | - | - | - | 18,47 | 54 | 73 | 1,35 | 21,8 | 4,2 | 84 | 1,03 | 45 | 1,02 | 18 | 1,11 | - | -
15.07.2017 10:10 | MS214C | U6C/1 | - | - | - | - | - | 18,42 | 60 | 74 | 1,24 | 21,1 | 2,6 | 84 | 1,03 | 44 | 1,03 | 20 | 1,08 | - | -
15.07.2017 10:55 | MR201A | L49A | - | 29,1 | - | - | - | - | 59 | 69 | 1,18 | 25,1 | 1,5 | 80 | 1,02 | 43 | 1,03 | 18 | 1,07 | - | -
15.07.2017 12:39 | MS214D | U8D | - | - | - | - | - | 18,63 | 59 | 73 | 1,23 | 20,5 | 2,5 | 83 | 1,03 | 44 | 1,02 | 19 | 1,09 | - | -
15.07.2017 13:00 | MR201C | L52C | - | - | - | - | - | - | 59 | 83 | 1,41 | 94,0 | 1,0 | 14 | 48,00 | 1 | 4,80 | 18 | 1,09 | - | -
15.07.2017 13:45 | MR201A | L53A | - | - | - | - | - | - | 62 | 74 | 1,20 | 19,7 | 2,0 | 84 | 1,03 | 45 | 1,02 | 19 | 1,08 | - | -
15.07.2017 14:30 | MS214C | U6C/2 | - | - | - | - | - | 18,70 | 61 | 76 | 1,24 | 18,2 | 2,3 | 85 | 1,03 | 45 | 1,02 | 18 | 1,08 | - | -
15.07.2017 14:30 | MR201C | L54C | - | - | 5,6 | - | - | - | 68 | 86 | 1,27 | 14,7 | 2,8 | 95 | 1,03 | 49 | 1,02 | 20 | 1,12 | - | -
15.07.2017 15:20 | MR201A | L55A | - | - | 6,1 | - | - | - | 61 | 75 | 1,23 | 22,7 | 2,0 | 86 | 1,04 | 44 | 1,04 | 19 | 1,06 | - | -
15.07.2017 17:00 | MR201A | L56A | - | - | 6,4 | - | - | - | 59 | 74 | 1,26 | 22,3 | 2,9 | 85 | 1,03 | 44 | 1,04 | 21 | 1,09 | - | -
15.07.2017 18:35 | MR201C | L57C | - | - | 6,7 | - | - | - | 70 | 85 | 1,20 | 12,9 | 2,0 | 92 | 1,03 | 47 | 1,04 | 20 | 1,05 | - | -
15.07.2017 20:56 | MS214D | U8D/1 | - | - | - | - | - | 18,43 | 63 | 77 | 1,22 | 17,7 | 2,3 | 86 | 1,03 | 45 | 1,02 | 19 | 1,09 | - | -
16.07.2017 01:43 | MS214D | U8D/2 | - | - | - | - | - | 18,58 | 65 | 79 | 1,21 | 16,6 | 2,2 | 87 | 1,03 | 46 | 1,02 | 20 | 1,09 | - | -
16.07.2017 01:44 | MR201A | L62A | - | - | - | - | - | - | 69 | 88 | 1,27 | 11,7 | 3,3 | 96 | 1,03 | 49 | 1,03 | 22 | 1,09 | - | -
16.07.2017 02:13 | MR201B | L63B | - | - | - | - | - | - | 73 | 91 | 1,25 | 8,3 | 3,1 | 98 | 1,03 | 51 | 1,02 | 21 | 1,04 | - | -
16.07.2017 03:00 | MR201C | L64C | - | - | - | - | - | - | 70 | 99 | 11,90 | 4,8 | 1,4 | 111 | 1,03 | 56 | 1,03 | 23 | 1,15 | - | -
16.07.2017 04:43 | MS214C | U9C | - | - | - | - | - | 18,71 | 68 | 82 | 1,20 | 15,0 | 1,9 | 90 | 1,04 | 46 | 1,02 | 20 | 1,08 | - | -
16.07.2017 08:15 | MS214D | U10D | - | - | - | - | - | 18,63 | 70 | 85 | 1,21 | 16,0 | 1,8 | 94 | 1,04 | 47 | 1,03 | 20 | 1,05 | - | -
16.07.2017 11:30 | MS214B | U7B/1 | - | - | - | - | - | 18,46 | 66 | 82 | 1,25 | 16,2 | 2,6 | 92 | 1,04 | 47 | 1,02 | 21 | 1,11 | - | -
16.07.2017 12:10 | MR201B | L75B | - | 29,6 | - | - | - | - | 68 | 83 | 1,23 | 15,7 | 2,5 | 92 | 1,03 | 48 | 1,02 | 21 | 1,09 | - | -
16.07.2017 12:40 | MR201C | L76C | - | - | - | - | - | - | 72 | 96 | 1,32 | 13,6 | 3,1 | 106 | 1,04 | 52 | 1,05 | 21 | 1,10 | - | -
16.07.2017 13:15 | MR201A | L77A | - | - | - | - | - | - | 65 | 88 | 1,35 | 18,6 | 4,0 | 101 | 1,04 | 52 | 1,02 | 21 | 1,05 | - | -
16.07.2017 14:00 | MS214C | U11C | - | - | - | - | - | 18,65 | 70 | 85 | 1,21 | 15,3 | 1,9 | 93 | 1,04 | 47 | 1,03 | 21 | 1,08 | - | -
16.07.2017 16:50 | MR201B | L81B | - | - | - | - | - | - | 68 | 82 | 1,22 | 16,0 | 2,2 | 91 | 1,03 | 48 | 1,03 | 20 | 1,06 | - | -
16.07.2017 17:10 | MR201C | L82C | - | - | - | - | - | - | 69 | 93 | 1,35 | 11,3 | 3,9 | 103 | 1,03 | 52 | 1,04 | 20 | 1,09 | - | -
16.07.2017 18:00 | MR201A | L83A | - | - | - | - | - | - | 76 | 90 | 1,18 | 12,3 | 1,7 | 97 | 1,03 | 51 | 1,02 | 20 | 1,01 | - | -
16.07.2017 20:10 | MS214D | U12D | - | - | - | - | - | 18,22 | 73 | 87 | 1,20 | 14,2 | 1,7 | 95 | 1,03 | 49 | 1,03 | 20 | 1,05 | - | -
16.07.2017 20:45 | MR201B | L87B | - | - | - | - | - | - | 66 | 84 | 1,27 | 14,9 | 3,4 | 94 | 1,03 | 49 | 1,03 | 22 | 1,08 | - | -
16.07.2017 21:40 | MR201A | L89A | - | - | - | - | - | - | 76 | 94 | 1,24 | 12,6 | 2,4 | 102 | 1,03 | 52 | 1,04 | 22 | 1,05 | - | -
17.07.2017 00:02 | MR201C | L91C | - | - | - | - | - | - | 72 | 91 | 1,27 | 12,6 | 2,8 | 100 | 1,03 | 50 | 1,06 | 21 | 1,04 | - | -
17.07.2017 01:00 | MS214B | U13B | - | - | - | - | - | 18,34 | 71 | 88 | 1,24 | 12,9 | 2,7 | 96 | 1,03 | 51 | 1,02 | 22 | 1,07 | - | -
17.07.2017 04:00 | MS214C | U14C | - | - | - | - | - | 18,50 | 70 | 87 | 1,24 | 14,8 | 2,5 | 96 | 1,03 | 49 | 1,05 | 22 | 1,05 | - | -
17.07.2017 05:00 | MR201C | L99C | - | - | - | - | - | - | 65 | 78 | 1,20 | 20,6 | 2,1 | 89 | 1,03 | 47 | 1,02 | 20 | 1,06 | - | -
17.07.2017 06:10 | MS214B | U13B/1 | - | - | - | - | - | 18,22 | 69 | 87 | 1,26 | 15,8 | 2,6 | 97 | 1,04 | 49 | 1,04 | 21 | 1,07 | - | -
17.07.2017 09:28 | MR201A | L104A | - | 29,1 | - | - | - | - | 69 | 88 | 1,27 | 12,1 | 3,1 | 97 | 1,03 | 49 | 1,05 | 21 | 1,07 | - | -
17.07.2017 11:55 | MS214D | U15D | - | - | - | - | - | 18,37 | 70 | 85 | 1,22 | 16,1 | 2,2 | 94 | 1,03 | 49 | 1,03 | 21 | 1,06 | - | -
17.07.2017 11:56 | MR201B | L108B | - | - | - | - | - | - | 64 | 81 | 1,26 | 18,1 | 3,0 | 91 | 1,03 | 48 | 1,03 | 20 | 1,08 | - | -
17.07.2017 14:57 | MR201C | L112C | - | - | - | - | - | - | 68 | 87 | 1,28 | 12,6 | 3,5 | 96 | 1,03 | 49 | 1,04 | 21 | 1,06 | - | -
17.07.2017 16:35 | MS214C | U16C | - | - | - | - | - | 18,59 | 67 | 85 | 1,27 | 14,0 | 3,2 | 94 | 1,03 | 49 | 1,03 | 21 | 1,06 | - | -
17.07.2017 18:02 | MR201A | L116A | - | - | - | - | - | - | 71 | 90 | 1,27 | 11,4 | 3,3 | 99 | 1,03 | 51 | 1,03 | 22 | 1,07 | - | -
17.07.2017 20:55 | MR201B | L120B | - | - | - | - | - | - | 56 | 85 | 1,51 | 26,7 | 6,0 | 105 | 1,06 | 50 | 1,05 | 21 | 1,07 | - | -
17.07.2017 21:25 | MS214B | U17B | - | - | - | - | - | 18,24 | 73 | 88 | 1,20 | 14,3 | 1,8 | 96 | 1,03 | 50 | 1,03 | 20 | 1,04 | - | -
17.07.2017 21:55 | MR201A | L122A | - | - | - | - | - | - | 67 | 84 | 1,25 | 16,6 | 2,8 | 94 | 1,03 | 50 | 1,02 | 20 | 1,04 | - | -
17.07.2017 23:35 | MR201C | L124C | - | - | - | - | - | - | 67 | 89 | 1,34 | 13,5 | 4,2 | 99 | 1,03 | 51 | 1,04 | 21 | 1,05 | - | -
18.07.2017 01:10 | MR201B | L126B | - | - | - | - | - | - | 63 | 84 | 1,32 | 16,8 | 3,6 | 94 | 1,03 | 48 | 1,04 | 20 | 1,06 | - | -
18.07.2017 02:12 | MS214D | U18D | - | - | - | - | - | 18,62 | 66 | 84 | 1,28 | 18,0 | 3,1 | 95 | 1,03 | 49 | 1,04 | 21 | 1,07 | - | -
18.07.2017 07:10 | MS214C | U19C | - | - | - | - | - | 18,44 | 69 | 86 | 1,23 | 15,8 | 2,4 | 95 | 1,03 | 49 | 1,03 | 20 | 1,06 | - | -
18.07.2017 08:04 | MR201C | L133C | - | - | - | - | - | - | 67 | 88 | 1,30 | 14,6 | 3,6 | 98 | 1,04 | 50 | 1,05 | 21 | 1,06 | - | -
18.07.2017 10:39 | MR201A | L137A | - | 29,7 | - | - | - | - | 64 | 82 | 1,29 | 15,8 | 3,7 | 92 | 1,03 | 48 | 1,03 | 21 | 1,06 | - | -
18.07.2017 14:25 | MS214B | U20B | - | - | - | - | - | 18,62 | 68 | 85 | 1,24 | 15,0 | 2,6 | 94 | 1,03 | 48 | 1,03 | 20 | 1,07 | - | -
18.07.2017 14:27 | MR201B | L141B | - | - | - | - | - | - | 61 | 79 | 1,29 | 19,5 | 3,4 | 91 | 1,03 | 46 | 1,05 | 20 | 1,05 | - | -
18.07.2017 16:55 | MR201C | L145C | - | - | - | - | - | - | 72 | 88 | 1,22 | 15,2 | 1,8 | 97 | 1,04 | 48 | 1,05 | 21 | 1,05 | - | -
18.07.2017 18:05 | MS214D | U21D | - | - | - | - | - | 18,28 | 64 | 83 | 1,31 | 17,2 | 3,0 | 93 | 1,04 | 47 | 1,04 | 20 | 1,11 | - | -
18.07.2017 18:46 | MR201B | L150B | - | - | - | - | - | - | 60 | 77 | 1,28 | 21,9 | 3,0 | 89 | 1,04 | 46 | 1,04 | 20 | 1,06 | - | -
18.07.2017 22:26 | MS214C | U22C | - | - | - | - | - | 18,54 | 70 | 84 | 1,21 | 16,7 | 1,9 | 93 | 1,03 | 48 | 1,04 | 20 | 1,05 | - | -
18.07.2017 22:26 | MR201A | L155A | - | - | - | - | - | - | 68 | 83 | 1,22 | 15,0 | 2,3 | 92 | 1,03 | 49 | 1,02 | 19 | 1,05 | - | -
19.07.2017 01:50 | MR201B | L159B | - | - | - | - | - | - | 66 | 84 | 1,28 | 15,7 | 3,3 | 94 | 1,03 | 49 | 1,03 | 20 | 1,05 | - | -
19.07.2017 03:20 | MS214B | U23B | - | - | - | - | - | 18,72 | 72 | 85 | 1,18 | 15,4 | 1,5 | 93 | 1,03 | 48 | 1,04 | 20 | 1,04 | - | -
19.07.2017 03:25 | MR201C | L160C | - | - | - | - | - | - | 62 | 84 | 1,36 | 13,0 | 4,6 | 93 | 1,03 | 49 | 1,02 | 20 | 1,09 | - | -
19.07.2017 06:20 | MR201C | L166C | - | - | - | - | - | - | 70 | 85 | 1,21 | 15,7 | 2,1 | 93 | 1,03 | 48 | 1,05 | 21 | 1,06 | - | -
19.07.2017 08:15 | MS214D | U24D | - | - | - | - | - | 18,70 | 69 | 83 | 1,20 | 17,1 | 2,0 | 92 | 1,03 | 48 | 1,03 | 21 | 1,06 | - | -
19.07.2017 10:30 | MR201A | L173A | - | 29,3 | - | - | - | - | 68 | 81 | 1,19 | 18,2 | 1,7 | 90 | 1,03 | 47 | 1,03 | 20 | 1,05 | - | -
19.07.2017 22:14 | MS214C | U25C | - | - | - | - | - | 17,96 | 67 | 82 | 1,22 | 16,2 | 2,3 | 91 | 1,03 | 47 | 1,03 | 20 | 1,06 | - | -
19.07.2017 22:18 | MR201B | L174B | - | - | - | - | - | - | 54 | 81 | 1,50 | 15,5 | 6,7 | 93 | 1,03 | 48 | 1,04 | 19 | 1,07 | - | -
19.07.2017 23:41 | MR201A | L176A | - | - | - | - | - | - | 58 | 80 | 1,37 | 16,1 | 4,5 | 91 | 1,03 | 47 | 1,05 | 19 | 1,07 | - | -
20.07.2017 00:33 | MR201C | L175C | - | - | - | - | - | - | 58 | 60 | 1,54 | 14,8 | 5,9 | 103 | 1,03 | 52 | 1,04 | 18 | 1,07 | - | -
20.07.2017 04:38 | MS214D | U26D | - | - | - | - | - | 17,79 | 64 | 85 | 1,34 | 16,1 | 3,8 | 96 | 1,03 | 50 | 1,03 | 19 | 1,07 | - | -
20.07.2017 04:38 | MR201A | L180A | - | - | - | - | - | - | 74 | 102 | 1,39 | 22,9 | 3,3 | 119 | 1,04 | 58 | 1,04 | 20 | 1,07 | - | -
20.07.2017 05:22 | MR201C | L181C | - | - | - | - | - | - | 63 | 81 | 1,28 | 17,2 | 3,4 | 91 | 1,03 | 48 | 1,03 | 20 | 1,07 | - | -
20.07.2017 07:15 | MR201B | L182B | - | - | - | - | - | - | 65 | 88 | 1,35 | 16,9 | 4,3 | 100 | 1,03 | 51 | 1,04 | 21 | 1,06 | - | -
20.07.2017 08:10 | MS214B | U27B | - | - | - | - | - | 17,84 | 69 | 86 | 1,26 | 18,0 | 2,7 | 97 | 1,04 | 50 | 1,03 | 21 | 1,05 | - | -
20.07.2017 10:05 | MS214C | U28C | - | - | - | - | - | 18,33 | 66 | 84 | 1,26 | 16,1 | 2,7 | 93 | 1,03 | 49 | 1,02 | 19 | 1,05 | - | -
20.07.2017 10:10 | MR201C | L187C | - | - | - | - | - | - | 65 | 98 | 1,50 | 18,2 | 5,3 | 114 | 1,04 | 55 | 1,05 | 21 | 1,10 | - | -
20.07.2017 10:35 | MR201B | L188B | - | 29,1 | - | - | - | - | 66 | 84 | 1,28 | 18,3 | 3,1 | 95 | 1,03 | 49 | 1,03 | 21 | 1,06 | - | -
20.07.2017 14:10 | MS214D | U29D | - | - | - | - | - | 18,64 | 69 | 85 | 1,23 | 17,5 | 2,1 | 95 | 1,04 | 49 | 1,03 | 20 | 1,06 | - | -
20.07.2017 14:20 | MR201B | L194B | - | - | - | - | - | - | 67 | 86 | 1,27 | 18,9 | 2,8 | 97 | 1,04 | 49 | 1,04 | 21 | 1,06 | - | -
20.07.2017 14:50 | MR201A | L195A | - | - | - | - | - | - | 62 | 75 | 1,20 | 17,5 | 2,1 | 83 | 1,03 | 44 | 1,04 | 19 | 1,07 | - | -
20.07.2017 15:55 | MR201C | L196C | - | - | - | - | - | - | 67 | 87 | 1,31 | 15,6 | 3,8 | 98 | 1,03 | 51 | 1,03 | 21 | 1,03 | - | -
20.07.2017 16:30 | MS214B | U30B | - | - | - | - | - | 18,12 | 67 | 83 | 1,23 | 16,9 | 2,2 | 92 | 1,04 | 47 | 1,04 | 20 | 1,07 | - | -
20.07.2017 20:00 | MS214C | U31C | - | - | - | - | - | 18,86 | 70 | 87 | 1,24 | 16,7 | 2,5 | 96 | 1,04 | 49 | 1,03 | 21 | 1,06 | - | -
20.07.2017 20:20 | MR201B | L203B | - | - | - | - | - | - | 62 | 85 | 1,37 | 22,3 | 4,5 | 100 | 1,04 | 51 | 1,04 | 21 | 1,06 | - | -
20.07.2017 22:20 | MR201A | L206A | - | - | - | - | - | - | 71 | 89 | 1,26 | 10,4 | 3,0 | 96 | 1,03 | 50 | 1,03 | 20 | 1,05 | - | -
21.07.2017 03:00 | MR201B | L213B | - | - | - | - | - | - | 69 | 103 | 1,50 | 28,5 | 4,7 | 127 | 1,03 | 61 | 1,03 | 20 | 1,07 | - | -
21.07.2017 03:10 | MS214B | U33B | - | - | - | - | - | 18,67 | 75 | 93 | 1,23 | 20,9 | 2,2 | 105 | 1,04 | 55 | 1,02 | 21 | 1,05 | - | -
21.07.2017 05:20 | MR201C | L217C | - | - | - | - | - | - | 80 | 101 | 1,26 | 33,3 | 2,1 | 124 | 1,04 | 63 | 1,03 | 25 | 1,05 | - | -
21.07.2017 06:40 | MR201B | L219B | - | - | - | - | - | - | 70 | 90 | 1,28 | 20,6 | 2,7 | 103 | 1,04 | 52 | 1,04 | 21 | 1,06 | - | -
21.07.2017 07:00 | MR201A | L220A | - | - | - | - | - | - | 78 | 96 | 1,24 | 23,2 | 2,1 | 111 | 1,03 | 57 | 1,03 | 24 | 1,05 | - | -
21.07.2017 09:25 | MS214B | U33B/1 | - | - | - | - | - | 18,84 | 73 | 93 | 1,28 | 22,9 | 2,9 | 108 | 1,04 | 56 | 1,04 | 23 | 1,06 | - | -
21.07.2017 12:09 | MR201B | L222B | - | - | - | - | - | - | 73 | 90 | 1,24 | 16,4 | 2,3 | 100 | 1,04 | 52 | 1,03 | 21 | 1,05 | - | -
21.07.2017 12:10 | MR201A | L223A | - | 28,8 | - | - | - | - | 76 | 93 | 1,24 | 19,1 | 2,2 | 105 | 1,03 | 54 | 1,03 | 22 | 1,05 | - | -
21.07.2017 12:30 | MS214C | U34C | - | - | - | - | - | 19,07 | 66 | 92 | 1,39 | 25,2 | 4,2 | 109 | 1,04 | 57 | 1,02 | 21 | 1,10 | - | -
21.07.2017 13:20 | MR201C | L221C | - | - | - | - | - | - | 79 | 110 | 1,40 | 32,7 | 3,5 | 137 | 1,03 | 68 | 1,04 | 23 | 1,08 | - | -
21.07.2017 21:40 | MR201A | L224A | - | - | - | - | - | - | 46 | 70 | 1,53 | 34,9 | 5,4 | 93 | 1,09 | 39 | 1,12 | 20 | 1,07 | - | -
21.07.2017 22:45 | MR201B | L225B | - | - | - | - | - | - | 68 | 95 | 1,40 | 12,6 | 3,9 | 105 | 1,04 | 53 | 1,04 | 19 | 1,09 | - | -
21.07.2017 23:05 | MR201C | L226C | - | - | - | - | - | - | 62 | 80 | 1,27 | 16,8 | 3,3 | 90 | 1,04 | 46 | 1,03 | 21 | 1,07 | - | -
21.07.2017 23:30 | MS214D | U32D | - | - | - | - | - | 18,54 | 72 | 89 | 1,23 | 17,2 | 2,2 | 99 | 1,04 | 51 | 1,04 | 21 | 1,04 | - | -
21.07.2017 23:40 | MR201C | L208C | - | - | - | - | - | - | 71 | 93 | 1,31 | 24,6 | 3,5 | 109 | 1,03 | 57 | 1,03 | 22 | 1,05 | - | -
22.07.2017 01:55 | MR201A | L227A | - | - | - | - | - | - | 68 | 92 | 1,35 | 19,3 | 2,7 | 106 | 1,06 | 50 | 1,05 | 19 | 1,08 | - | -
22.07.2017 02:35 | MS214D | U35D | - | - | - | - | - | 17,65 | 72 | 89 | 1,24 | 15,6 | 2,4 | 99 | 1,04 | 50 | 1,03 | 22 | 1,06 | - | -
22.07.2017 02:50 | MR201C | L228C | - | - | - | - | - | - | 68 | 86 | 1,27 | 13,3 | 3,1 | 95 | 1,03 | 49 | 1,04 | 21 | 1,06 | - | -
22.07.2017 03:20 | MR201B | L229B | - | - | - | - | - | - | 63 | 87 | 1,37 | 16,3 | 3,8 | 98 | 1,03 | 50 | 1,04 | 18 | 1,09 | - | -
22.07.2017 04:40 | MR201C | L230C | - | - | - | - | - | - | 69 | 85 | 1,23 | 13,7 | 2,6 | 94 | 1,03 | 48 | 1,04 | 21 | 1,05 | - | -
22.07.2017 06:15 | MS214B | U36B | - | - | - | - | - | 18,15 | 62 | 83 | 1,33 | 15,7 | 4,0 | 94 | 1,04 | 47 | 1,05 | 21 | 1,07 | - | -
22.07.2017 07:05 | MR201A | L233A | - | - | - | - | - | - | 60 | 80 | 1,34 | 20,5 | 3,5 | 93 | 1,05 | 45 | 1,06 | 20 | 1,06 | - | -
22.07.2017 09:23 | MS214C | U37C | - | - | - | - | - | 18,58 | 68 | 82 | 1,21 | 15,8 | 2,0 | 90 | 1,04 | 47 | 1,02 | 19 | 1,09 | - | -
22.07.2017 09:24 | MR201B | L237B | - | 29,1 | - | - | - | - | 61 | 74 | 1,21 | 20,4 | 2,1 | 84 | 1,03 | 44 | 1,02 | 19 | 1,08 | - | -
22.07.2017 17:06 | MS214D | U38D | - | - | - | - | - | 19,11 | 67 | 83 | 1,24 | 14,6 | 2,4 | 91 | 1,04 | 47 | 1,02 | 20 | 1,07 | - | -
22.07.2017 17:08 | MR201A | L242A | - | - | - | - | - | - | 74 | 97 | 1,30 | 14,0 | 3,0 | 107 | 1,03 | 55 | 1,03 | 18 | 1,09 | - | -
22.07.2017 17:09 | MR201B | L243B | - | - | - | - | - | - | 60 | 74 | 1,24 | 20,0 | 2,5 | 84 | 1,03 | 44 | 1,02 | 19 | 1,09 | - | -
22.07.2017 17:11 | MS214B | U39B | - | - | - | - | - | 19,01 | 59 | 78 | 1,33 | 15,4 | 4,1 | 88 | 1,04 | 46 | 1,02 | 19 | 1,10 | - | -
22.07.2017 17:11 | MR201C | L247C | - | - | - | - | - | - | 61 | 82 | 1,34 | 12,8 | 4,6 | 92 | 1,03 | 47 | 1,03 | 20 | 1,06 | - | -
22.07.2017 21:39 | MR201A | L251A | - | - | - | - | - | - | 66 | 85 | 1,28 | 26,2 | 2,4 | 100 | 1,05 | 50 | 1,03 | 21 | 1,05 | - | -
22.07.2017 21:40 | MS214C | U40C | - | - | - | - | - | 19,04 | 70 | 85 | 1,22 | 17,5 | 2,1 | 95 | 1,04 | 49 | 1,02 | 21 | 1,07 | - | -
22.07.2017 21:40 | MR201C | L253C | - | - | - | - | - | - | 72 | 89 | 1,24 | 15,6 | 2,5 | 98 | 1,04 | 50 | 1,03 | 22 | 1,08 | - | -
22.07.2017 23:07 | MS214B | U39B/1 | - | - | - | - | - | 19,08 | 71 | 84 | 1,19 | 15,8 | 1,5 | 92 | 1,04 | 48 | 1,02 | 20 | 1,05 | - | -
23.07.2017 01:39 | MR201A | L257A | - | - | - | - | - | - | 73 | 87 | 1,20 | 14,0 | 1,9 | 95 | 1,03 | 50 | 1,03 | 21 | 1,06 | - | -
23.07.2017 04:56 | MR201A | L258A | - | - | - | - | - | - | 65 | 79 | 1,21 | 16,9 | 2,3 | 87 | 1,03 | 46 | 1,03 | 20 | 1,06 | - | -
23.07.2017 04:57 | MR201B | L259B | - | - | - | - | - | - | 69 | 88 | 1,28 | 13,1 | 3,2 | 98 | 1,04 | 48 | 1,06 | 21 | 1,07 | - | -
23.07.2017 04:57 | MR201C | L260C | - | - | - | - | - | - | 75 | 96 | 1,28 | 12,4 | 2,5 | 105 | 1,03 | 53 | 1,04 | 19 | 1,09 | - | -
23.07.2017 06:30 | MS214D | U41D | - | - | - | - | - | 18,33 | 71 | 87 | 1,23 | 13,1 | 2,6 | 95 | 1,03 | 49 | 1,03 | 21 | 1,07 | - | -
23.07.2017 09:35 | MS214D | U41D\1 | - | - | - | - | - | 18,33 | 73 | 86 | 1,19 | 14,5 | 1,7 | 94 | 1,03 | 49 | 1,02 | 20 | 1,05 | - | -
23.07.2017 09:50 | MR201B | L267B | - | - | - | - | - | - | 67 | 82 | 1,23 | 16,3 | 2,3 | 91 | 1,04 | 46 | 1,05 | 21 | 1,05 | - | -
23.07.2017 10:25 | MR201C | L268C | - | 30,3 | - | - | - | - | 60 | 77 | 1,27 | 19,8 | 3,4 | 88 | 1,03 | 46 | 1,04 | 21 | 1,07 | - | -
23.07.2017 11:30 | MS214C | U42C | - | - | - | - | - | 18,43 | 68 | 83 | 1,21 | 16,6 | 2,0 | 92 | 1,03 | 47 | 1,04 | 21 | 1,06 | - | -
23.07.2017 13:25 | MR201A | L272A | - | - | - | - | - | - | 68 | 82 | 1,20 | 15,4 | 2,2 | 90 | 1,03 | 48 | 1,02 | 20 | 1,05 | - | -
23.07.2017 15:15 | MS214B | U43B | - | - | - | - | - | 18,43 | 69 | 82 | 1,20 | 16,2 | 2,1 | 91 | 1,03 | 48 | 1,02 | 21 | 1,07 | - | -
23.07.2017 17:50 | MS214D | U44D | - | - | - | - | - | 18,89 | 65 | 80 | 1,22 | 17,1 | 2,4 | 89 | 1,03 | 47 | 1,03 | 21 | 1,06 | - | -
23.07.2017 18:12 | MR201C | L277C | - | - | - | - | - | - | 66 | 81 | 1,24 | 15,6 | 2,8 | 90 | 1,03 | 48 | 1,03 | 21 | 1,03 | - | -
23.07.2017 21:57 | MS214C | U45C | - | - | - | - | - | 18,67 | 68 | 81 | 1,19 | 16,2 | 1,8 | 90 | 1,03 | 47 | 1,03 | 20 | 1,07 | - | -
23.07.2017 22:38 | MR201A | L281A | - | - | - | - | - | - | 64 | 79 | 1,24 | 18,3 | 2,6 | 89 | 1,03 | 46 | 1,03 | 20 | 1,07 | - | -
24.07.2017 01:29 | MS214B | U46B | - | - | - | - | - | 19,02 | 68 | 82 | 1,22 | 16,6 | 2,2 | 91 | 1,03 | 48 | 1,03 | 20 | 1,07 | - | -
24.07.2017 01:29 | MR201C | L286C | - | - | - | - | - | - | 63 | 84 | 1,34 | 13,6 | 4,8 | 94 | 1,03 | 49 | 1,02 | 23 | 1,11 | - | -
24.07.2017 03:14 | MR201B | L288B | - | - | - | - | - | - | 64 | 84 | 1,31 | 15,9 | 4,0 | 94 | 1,03 | 49 | 1,02 | 22 | 1,10 | - | -
24.07.2017 05:36 | MS214D | U47D | - | - | - | - | - | 18,84 | 72 | 85 | 1,19 | 15,7 | 1,7 | 93 | 1,03 | 49 | 1,03 | 21 | 1,07 | - | -
24.07.2017 06:32 | MR201A | L296A | - | - | - | - | - | - | 70 | 85 | 1,21 | 14,4 | 2,1 | 93 | 1,03 | 49 | 1,03 | 20 | 1,05 | - | -
24.07.2017 07:50 | MS214C | U48C | - | - | - | - | - | 18,98 | 71 | 85 | 1,19 | 14,9 | 1,9 | 93 | 1,03 | 49 | 1,03 | 21 | 1,05 | - | -
24.07.2017 08:05 | MR201C | L298C | - | 31,1 | - | - | - | - | 64 | 86 | 1,34 | 13,7 | 4,4 | 96 | 1,03 | 49 | 1,03 | 21 | 1,07 | - | -
24.07.2017 10:50 | MS214B | U49B | - | - | - | - | - | 18,59 | 68 | 83 | 1,22 | 14,9 | 2,3 | 91 | 1,03 | 48 | 1,03 | 20 | 1,05 | - | -
24.07.2017 11:40 | MR201B | L303B | - | - | - | - | - | - | 63 | 78 | 1,24 | 18,9 | 2,6 | 88 | 1,03 | 46 | 1,02 | 20 | 1,06 | - | -
24.07.2017 14:20 | MS214D | U50D | - | - | - | - | - | 18,65 | 71 | 83 | 1,18 | 15,6 | 1,6 | 91 | 1,03 | 48 | 1,03 | 20 | 1,05 | - | -
24.07.2017 15:30 | MR201B | L309B | - | - | - | - | - | - | 62 | 77 | 1,25 | 19,6 | 2,7 | 88 | 1,03 | 45 | 1,04 | 21 | 1,07 | - | -
24.07.2017 17:45 | MS214C | U51C | - | - | - | - | - | 19,28 | 69 | 84 | 1,21 | 15,1 | 2,2 | 92 | 1,03 | 48 | 1,03 | 21 | 1,07 | - | -
24.07.2017 18:45 | MR201A | L314A | - | - | - | - | - | - | 60 | 83 | 1,39 | 12,2 | 5,5 | 94 | 1,03 | 49 | 1,02 | 21 | 1,05 | - | -
24.07.2017 20:15 | MR201C | L316C | - | - | - | - | - | - | 67 | 88 | 1,31 | 13,6 | 3,8 | 98 | 1,03 | 50 | 1,04 | 21 | 1,06 | - | -
24.07.2017 21:10 | MS214B | U52B | - | - | - | - | - | 18,35 | 71 | 84 | 1,19 | 14,5 | 1,8 | 92 | 1,03 | 48 | 1,03 | 20 | 1,06 | - | -
24.07.2017 21:40 | MR201B | L318B | - | - | - | - | - | - | 66 | 87 | 1,32 | 16,1 | 3,8 | 98 | 1,04 | 50 | 1,05 | 21 | 1,05 | - | -
25.07.2017 00:40 | MS214D | U53D | - | - | - | - | - | 18,70 | 74 | 88 | 1,19 | 14,0 | 1,8 | 96 | 1,03 | 50 | 1,03 | 21 | 1,05 | - | -
25.07.2017 04:10 | MS214C | U54C | - | - | - | - | - | 18,59 | 72 | 89 | 1,23 | 13,8 | 2,5 | 97 | 1,03 | 51 | 1,03 | 21 | 1,05 | - | -
25.07.2017 04:55 | MR201A | L329A | - | - | - | - | - | - | 67 | 86 | 1,28 | 15,3 | 3,2 | 96 | 1,04 | 47 | 1,06 | 22 | 1,06 | - | -
25.07.2017 09:00 | MS214B | U55B | - | - | - | - | - | 18,81 | 71 | 88 | 1,24 | 14,1 | 1,8 | 97 | 1,03 | 50 | 1,03 | 21 | 1,06 | - | -
25.07.2017 09:10 | MR201A | L335A | - | 30,3 | - | - | - | - | 71 | 84 | 1,18 | 14,2 | 1,7 | 92 | 1,03 | 48 | 1,03 | 21 | 1,06 | - | -
25.07.2017 10:30 | MR201C | L337C | - | - | - | - | - | - | 67 | 83 | 1,24 | 13,8 | 3,0 | 91 | 1,03 | 48 | 1,03 | 21 | 1,07 | - | -
25.07.2017 11:55 | MS214D | U56D | - | - | - | - | - | 18,47 | 71 | 86 | 1,21 | 13,7 | 2,3 | 94 | 1,03 | 49 | 1,03 | 21 | 1,05 | - | -
25.07.2017 16:21 | MR201B | L342B | - | - | - | - | - | - | 66 | 81 | 1,22 | 14,2 | 2,6 | 89 | 1,03 | 47 | 1,03 | 21 | 1,08 | - | -
25.07.2017 16:22 | MS214D | U56D/1 | - | - | - | - | - | 18,47 | 72 | 86 | 1,18 | 14,3 | 1,8 | 94 | 1,03 | 49 | 1,02 | 21 | 1,06 | - | -
25.07.2017 17:00 | MS214C | U57C | - | - | - | - | - | 18,77 | 70 | 83 | 1,18 | 15,2 | 1,7 | 91 | 1,03 | 48 | 1,03 | 20 | 1,06 | - | -
25.07.2017 18:50 | MR201C | L348C | - | - | - | - | - | - | 66 | 85 | 1,29 | 12,5 | 3,5 | 93 | 1,03 | 49 | 1,03 | 20 | 1,07 | - | -
25.07.2017 20:30 | MR201B | L352B | - | - | - | - | - | - | 66 | 87 | 1,32 | 16,7 | 3,6 | 98 | 1,04 | 50 | 1,03 | 21 | 1,06 | - | -
25.07.2017 21:10 | MS214B | U58B | - | - | - | - | - | 18,62 | 71 | 84 | 1,19 | 14,8 | 1,8 | 92 | 1,03 | 48 | 1,03 | 20 | 1,06 | - | -
25.07.2017 21:20 | MR201A | L353A | - | - | - | - | - | - | 66 | 85 | 1,30 | 13,5 | 3,5 | 83 | 1,03 | 49 | 1,04 | 21 | 1,07 | - | -
26.07.2017 01:45 | MS214A | U59A | - | - | - | - | - | 18,55 | 72 | 87 | 1,21 | 14,4 | 2,1 | 96 | 1,03 | 49 | 1,03 | 21 | 1,05 | - | -
26.07.2017 01:50 | MR201C | L360C | - | - | - | - | - | - | 64 | 83 | 1,30 | 15,8 | 3,4 | 93 | 1,03 | 48 | 1,04 | 20 | 1,06 | - | -
26.07.2017 04:55 | MR201B | L364B | - | - | - | - | - | - | 69 | 88 | 1,27 | 19,1 | 2,5 | 100 | 1,05 | 50 | 1,04 | 21 | 1,05 | - | -
26.07.2017 10:41 | MS214D | U60D | - | - | - | - | - | 18,18 | 68 | 84 | 1,22 | 16,6 | 2,0 | 93 | 1,05 | 47 | 1,03 | 20 | 1,06 | - | -
26.07.2017 12:34 | MR201C | L369C | - | 29,7 | - | - | - | - | 55 | 73 | 1,33 | 20,4 | 3,9 | 84 | 1,04 | 43 | 1,04 | 19 | 1,07 | - | -
26.07.2017 15:23 | MS214C | U61C | - | - | - | - | - | 18,35 | 68 | 83 | 1,24 | 16,5 | 2,3 | 93 | 1,04 | 48 | 1,03 | 20 | 1,08 | - | -
26.07.2017 16:24 | MR201B | L374B | - | - | - | - | - | - | 68 | 98 | 1,45 | 25,6 | 4,6 | 118 | 1,04 | 58 | 1,03 | 22 | 1,10 | - | -
26.07.2017 16:56 | MR201B | L371B | - | - | - | - | - | - | 67 | 90 | 1,34 | 16,3 | 3,3 | 101 | 1,04 | 51 | 1,03 | 20 | 1,10 | - | -
26.07.2017 16:57 | MR201C | L375C | - | - | - | - | - | - | 61 | 78 | 1,27 | 19,0 | 3,2 | 89 | 1,03 | 47 | 1,03 | 20 | 1,08 | - | -
26.07.2017 18:24 | MR201A | L376A | - | - | - | - | - | - | 68 | 91 | 1,33 | 11,9 | 3,9 | 100 | 1,03 | 51 | 1,03 | 20 | 1,08 | - | -
26.07.2017 22:17 | MR201B | L380B | - | - | - | - | - | - | 69 | 86 | 1,26 | 13,6 | 2,9 | 95 | 1,03 | 49 | 1,03 | 20 | 1,07 | - | -
26.07.2017 22:18 | MS214A | U62A | - | - | - | - | - | 19,29 | 71 | 90 | 1,26 | 18,0 | 2,5 | 101 | 1,04 | 52 | 1,03 | 21 | 1,07 | - | -
26.07.2017 22:19 | MR201A | L382A | - | - | - | - | - | - | 73 | 89 | 1,22 | 13,1 | 2,3 | 97 | 1,03 | 51 | 1,03 | 21 | 1,08 | - | -
26.07.2017 22:21 | MR201C | L381C | - | - | - | - | - | - | 61 | 84 | 1,36 | 17,1 | 3,9 | 95 | 1,03 | 49 | 1,04 | 18 | 1,08 | - | -
27.07.2017 01:24 | MS214B | U63B | - | - | - | - | - | 18,68 | 72 | 87 | 1,20 | 14,6 | 1,9 | 95 | 1,03 | 49 | 1,04 | 21 | 1,07 | - | -
27.07.2017 03:47 | MS214A | U62A/1 | - | - | - | - | - | 18,67 | 73 | 89 | 1,21 | 16,6 | 1,8 | 98 | 1,04 | 50 | 1,05 | 21 | 1,05 | - | -
27.07.2017 05:11 | MR201A | L389A | - | - | - | - | - | - | 74 | 87 | 1,18 | 14,4 | 1,7 | 95 | 1,03 | 50 | 1,03 | 21 | 1,06 | - | -
27.07.2017 06:57 | MR201C | L391C | - | - | - | - | - | - | 72 | 89 | 1,23 | 13,5 | 2,5 | 98 | 1,03 | 51 | 1,04 | 21 | 1,07 | - | -
27.07.2017 07:30 | MS214D | U64D | - | - | - | - | - | 19,09 | 72 | 86 | 1,19 | 14,6 | 1,8 | 94 | 1,03 | 49 | 1,03 | 21 | 1,05 | - | -
27.07.2017 09:55 | MR201B | L399B | - | 29,7 | - | - | - | - | 70 | 84 | 1,20 | 14,6 | 2,0 | 92 | 1,03 | 48 | 1,02 | 20 | 1,07 | - | -
27.07.2017 10:10 | MR201C | L400C | - | - | - | - | - | - | 68 | 87 | 1,29 | 11,4 | 3,4 | 95 | 1,03 | 50 | 1,03 | 20 | 1,07 | - | -
27.07.2017 12:15 | MS214C | U65C | - | - | - | - | - | 18,36 | 66 | 82 | 1,25 | 15,4 | 2,7 | 91 | 1,03 | 47 | 1,03 | 21 | 1,11 | - | -
27.07.2017 12:55 | MR201A | L404A | - | - | - | - | - | - | 64 | 77 | 1,20 | 19,5 | 1,9 | 87 | 1,03 | 46 | 1,02 | 18 | 1,07 | - | -
27.07.2017 16:50 | MS214A | U66A | - | - | - | - | - | 18,94 | 64 | 78 | 1,21 | 18,7 | 2,0 | 88 | 1,03 | 45 | 1,03 | 20 | 1,08 | - | -
27.07.2017 17:25 | MR201A | L410A | - | - | - | - | - | - | 70 | 81 | 1,16 | 16,9 | 1,2 | 89 | 1,03 | 47 | 1,02 | 20 | 1,06 | - | -
27.07.2017 23:36 | MR201B | L414B | - | - | - | - | - | - | 66 | 82 | 1,24 | 16,3 | 2,6 | 92 | 1,03 | 47 | 1,03 | 20 | 1,06 | - | -
27.07.2017 23:37 | MS214A | U66A/1 | - | - | - | - | - | 18,76 | 66 | 80 | 1,21 | 17,1 | 2,1 | 90 | 1,04 | 46 | 1,03 | 20 | 1,08 | - | -
27.07.2017 23:38 | MS214B | U67B | - | - | - | - | - | 18,63 | 64 | 79 | 1,23 | 18,0 | 2,4 | 88 | 1,03 | 46 | 1,03 | 20 | 1,07 | - | -
28.07.2017 03:03 | MR201C | L421C | - | - | - | - | - | - | 68 | 84 | 1,24 | 14,3 | 2,7 | 93 | 1,03 | 48 | 1,04 | 21 | 1,06 | - | -
28.07.2017 05:03 | MS214B | U67B/1 | - | - | - | - | - | 18,32 | 69 | 83 | 1,20 | 16,3 | 1,9 | 91 | 1,03 | 48 | 1,02 | 20 | 1,08 | - | -
28.07.2017 06:55 | MS214D | U68D | - | - | - | - | - | 18,49 | 69 | 84 | 1,21 | 15,8 | 2,1 | 92 | 1,03 | 48 | 1,03 | 21 | 1,08 | - | -
28.07.2017 06:56 | MR201A | L428A | - | - | - | - | - | - | 70 | 84 | 1,20 | 15,2 | 2,0 | 92 | 1,03 | 49 | 1,02 | 20 | 1,05 | - | -
28.07.2017 09:30 | MR201B | L432B | - | - | - | - | - | - | 71 | 87 | 1,23 | 13,8 | 2,3 | 95 | 1,03 | 50 | 1,03 | 20 | 1,06 | - | -
28.07.2017 11:15 | MS214C | U69C | - | - | - | - | - | 18,46 | 70 | 83 | 1,20 | 14,8 | 1,9 | 91 | 1,03 | 48 | 1,03 | 21 | 1,08 | - | -
28.07.2017 12:35 | MR201C | L430C | - | 29,7 | - | - | - | - | 66 | 82 | 1,25 | 15,7 | 2,8 | 91 | 1,03 | 48 | 1,04 | 20 | 1,06 | - | -
28.07.2017 12:55 | MR201A | L437A | - | - | - | - | - | - | 62 | 76 | 1,23 | 19,4 | 2,4 | 86 | 1,03 | 45 | 1,03 | 19 | 1,07 | - | -
28.07.2017 15:55 | MR201B | L441B | - | - | - | - | - | - | 59 | 74 | 1,24 | 21,6 | 2,6 | 84 | 1,03 | 44 | 1,04 | 20 | 1,07 | - | -
28.07.2017 16:00 | MS214A | U70A | - | - | - | - | - | 18,73 | 67 | 80 | 1,19 | 17,2 | 1,7 | 89 | 1,03 | 47 | 1,03 | 20 | 1,07 | - | -
28.07.2017 17:00 | MR201A | L443A | - | - | - | - | - | - | 67 | 83 | 1,24 | 14,9 | 2,8 | 92 | 1,03 | 48 | 1,03 | 20 | 1,06 | - | -
28.07.2017 20:10 | MR201B | L447B | - | - | - | - | - | - | 69 | 86 | 1,24 | 13,4 | 2,7 | 94 | 1,03 | 49 | 1,03 | 21 | 1,07 | - | -
28.07.2017 21:10 | MS214B | U71B | - | - | - | - | - | 18,79 | 67 | 80 | 1,20 | 17,5 | 1,8 | 88 | 1,03 | 46 | 1,03 | 20 | 1,07 | - | -
28.07.2017 23:20 | MR201C | L451C | - | - | - | - | - | - | 63 | 80 | 1,27 | 17,4 | 3,4 | 90 | 1,03 | 47 | 1,03 | 21 | 1,06 | - | -
29.07.2017 01:20 | MS214C | U72C | - | - | - | - | - | 17,64 | 66 | 85 | 1,29 | 16,0 | 3,1 | 95 | 1,03 | 47 | 1,05 | 21 | 1,09 | - | -
29.07.2017 03:30 | MS214B | U71B/1 | - | - | - | - | - | 18,76 | 69 | 84 | 1,22 | 16,0 | 2,3 | 93 | 1,04 | 48 | 1,03 | 21 | 1,05 | - | -
29.07.2017 03:40 | MR201A | L457A | - | - | - | - | - | - | 73 | 88 | 1,20 | 13,1 | 1,9 | 95 | 1,03 | 49 | 1,04 | 20 | 1,06 | - | -
29.07.2017 06:50 | MS214D | U73D | - | - | - | - | - | 18,86 | 72 | 86 | 1,19 | 14,9 | 1,7 | 94 | 1,03 | 49 | 1,02 | 21 | 1,07 | - | -
29.07.2017 08:57 | MR201B | L464B | - | 29,4 | - | - | - | - | 75 | 90 | 1,21 | 11,9 | 2,1 | 98 | 1,03 | 51 | 1,02 | 21 | 1,06 | - | -
29.07.2017 12:20 | MS214A | U74A | - | - | - | - | - | 18,69 | 72 | 86 | 1,19 | 14,3 | 1,7 | 93 | 1,03 | 48 | 1,04 | 20 | 1,06 | - | -
29.07.2017 12:20 | MR201C | L468C | - | - | - | - | - | - | 69 | 83 | 1,21 | 15,3 | 2,1 | 92 | 1,03 | 48 | 1,03 | 20 | 1,06 | - | -
29.07.2017 17:04 | MS214B | U75B | - | - | - | - | - | 18,99 | 72 | 86 | 1,19 | 14,6 | 1,7 | 94 | 1,03 | 49 | 1,03 | 21 | 1,06 | - | -
29.07.2017 17:04 | MR201A | L475A | - | - | - | - | - | - | 72 | 86 | 1,19 | 14,4 | 1,7 | 94 | 1,03 | 49 | 1,03 | 21 | 1,06 | - | -
29.07.2017 21:08 | MR201B | L479B | - | - | - | - | - | - | 72 | 87 | 1,21 | 16,4 | 1,9 | 97 | 1,04 | 50 | 1,03 | 21 | 1,07 | - | -
29.07.2017 21:20 | MS214C | U76C | - | - | - | - | - | 18,59 | 67 | 85 | 1,27 | 15,0 | 3,2 | 94 | 1,03 | 49 | 1,04 | 21 | 1,09 | - | -
29.07.2017 21:50 | MR201C | L483C | - | - | - | - | - | - | 63 | 83 | 1,32 | 16,0 | 4,1 | 94 | 1,03 | 49 | 1,04 | 21 | 1,08 | - | -
30.07.2017 00:15 | MR201A | L487A | - | - | - | - | - | - | 59 | 80 | 1,34 | 17,9 | 4,6 | 91 | 1,03 | 48 | 1,03 | 21 | 1,07 | - | -
30.07.2017 01:20 | MR201B | L488B | - | - | - | - | - | - | 71 | 90 | 1,28 | 15,6 | 3,0 | 100 | 1,03 | 51 | 1,04 | 21 | 1,05 | - | -
30.07.2017 01:29 | MS214D | U77D | - | - | - | - | - | 18,58 | 71 | 87 | 1,23 | 15,6 | 2,5 | 96 | 1,03 | 49 | 1,04 | 22 | 1,06 | - | -
30.07.2017 05:35 | MR201B | L494B | - | - | - | - | - | - | 67 | 87 | 1,29 | 15,2 | 3,6 | 97 | 1,03 | 50 | 1,03 | 21 | 1,06 | - | -
30.07.2017 06:50 | MS214A | U78A | - | - | - | - | - | 18,60 | 71 | 86 | 1,21 | 15,7 | 2,2 | 95 | 1,03 | 49 | 1,04 | 22 | 1,06 | - | -
30.07.2017 11:07 | MR201C | L498C | - | 30,0 | - | - | - | - | 63 | 82 | 1,30 | 16,3 | 3,8 | 92 | 1,03 | 49 | 1,02 | 21 | 1,06 | - | -
30.07.2017 12:29 | MR201A | L502A | - | - | - | - | - | - | 67 | 85 | 1,28 | 15,7 | 3,1 | 95 | 1,03 | 48 | 1,06 | 21 | 1,06 | - | -
30.07.2017 12:30 | MS214B | U79B | - | - | - | - | - | 18,71 | 72 | 87 | 1,19 | 15,1 | 1,7 | 95 | 1,03 | 50 | 1,02 | 20 | 1,07 | - | -
30.07.2017 16:34 | MR201B | L506B | - | - | - | - | - | - | 67 | 87 | 1,30 | 17,9 | 3,2 | 99 | 1,05 | 49 | 1,05 | 21 | 1,06 | - | -
30.07.2017 18:03 | MS214C | U80C | - | - | - | - | - | 18,34 | 72 | 86 | 1,20 | 14,9 | 2,3 | 95 | 1,03 | 49 | 1,03 | 21 | 1,05 | - | -
30.07.2017 18:55 | MR201B | L512B | - | - | - | - | - | - | 69 | 85 | 1,24 | 16,9 | 2,5 | 95 | 1,03 | 50 | 1,02 | 21 | 1,08 | - | -
30.07.2017 23:13 | MR201C | L513C | - | - | - | - | - | - | 73 | 86 | 1,17 | 14,6 | 1,6 | 94 | 1,03 | 50 | 1,02 | 21 | 1,05 | - | -
30.07.2017 23:14 | MR201A | L514A | - | - | - | - | - | - | 68 | 85 | 1,25 | 12,2 | 3,0 | 93 | 1,03 | 50 | 1,02 | 21 | 1,07 | - | -
31.07.2017 02:49 | MS214D | U81D | - | - | - | - | - | 18,13 | 73 | 87 | 1,20 | 14,7 | 2,1 | 96 | 1,03 | 50 | 1,03 | 22 | 1,07 | - | -
31.07.2017 05:14 | MR201B | L518B | - | - | - | - | - | - | 69 | 87 | 1,25 | 15,2 | 2,6 | 96 | 1,03 | 50 | 1,03 | 20 | 1,07 | - | -
31.07.2017 07:40 | MR201C | L522C | - | - | - | - | - | - | 66 | 82 | 1,24 | 15,8 | 2,7 | 91 | 1,03 | 48 | 1,03 | 20 | 1,06 | - | -
31.07.2017 08:20 | MS214A | U82A | - | - | - | - | - | 18,05 | 72 | 86 | 1,19 | 15,4 | 1,6 | 94 | 1,03 | 50 | 1,03 | 20 | 1,06 | - | -
31.07.2017 10:20 | MR201A | L526A | - | 29,4 | - | - | - | - | 72 | 84 | 1,17 | 13,8 | 1,6 | 91 | 1,03 | 49 | 1,02 | 20 | 1,05 | - | -
31.07.2017 11:10 | MR201B | L527B | - | - | - | - | - | - | 70 | 88 | 1,26 | 15,8 | 2,8 | 98 | 1,03 | 51 | 1,02 | 21 | 1,06 | - | -
31.07.2017 13:10 | MS214B | U83B | - | - | - | - | - | 18,42 | 73 | 85 | 1,17 | 15,7 | 1,4 | 94 | 1,03 | 49 | 1,03 | 20 | 1,06 | - | -
31.07.2017 17:25 | MR201B | L536B | - | - | - | - | - | - | 66 | 82 | 1,25 | 18,1 | 2,4 | 92 | 1,04 | 47 | 1,04 | 20 | 1,06 | - | -
31.07.2017 17:40 | MS214C | U84C | - | - | - | - | - | 18,43 | 69 | 85 | 1,23 | 15,8 | 2,5 | 94 | 1,03 | 49 | 1,02 | 21 | 1,09 | - | -
31.07.2017 22:27 | MR201C | L540C | - | - | - | - | - | - | 58 | 80 | 1,38 | 17,2 | 5,4 | 91 | 1,03 | 48 | 1,03 | 21 | 1,06 | - | -
31.07.2017 22:51 | MS214D | U85D | - | - | - | - | - | 18,19 | 72 | 85 | 1,18 | 15,8 | 1,6 | 93 | 1,03 | 49 | 1,02 | 20 | 1,06 | - | -
01.08.2017 03:03 | MR201A | L547A | - | - | - | - | - | - | 66 | 83 | 1,25 | 17,4 | 2,7 | 93 | 1,03 | 49 | 1,03 | 20 | 1,07 | - | -
01.08.2017 04:34 | MS214A | U1A | - | - | - | - | - | 18,31 | 72 | 86 | 1,20 | 15,7 | 2,1 | 95 | 1,03 | 50 | 1,02 | 21 | 1,05 | - | -
01.08.2017 04:45 | MR201B | L4B | - | - | - | - | - | - | 70 | 87 | 1,24 | 15,5 | 2,7 | 96 | 1,03 | 50 | 1,02 | 21 | 1,06 | - | -
01.08.2017 07:00 | MR201C | L8C | - | - | - | - | - | - | 65 | 82 | 1,26 | 16,6 | 3,2 | 92 | 1,03 | 49 | 1,03 | 21 | 1,07 | - | -
01.08.2017 08:45 | MS214B | U2B | - | - | - | - | - | 18,43 | 72 | 84 | 1,17 | 16,3 | 1,3 | 92 | 1,03 | 49 | 1,02 | 19 | 1,06 | - | -
01.08.2017 09:50 | MR201A | L12A | - | 29,7 | - | - | - | - | 63 | 82 | 1,30 | 19,9 | 3,0 | 94 | 1,04 | 46 | 1,07 | 21 | 1,06 | - | -
01.08.2017 13:00 | MR201B | L16B | - | - | - | - | - | - | 64 | 83 | 1,31 | 17,2 | 3,6 | 94 | 1,04 | 48 | 1,04 | 20 | 1,07 | - | -
01.08.2017 14:45 | MS214C | U3C | - | - | - | - | - | 18,52 | 69 | 82 | 1,19 | 16,4 | 1,7 | 90 | 1,03 | 47 | 1,03 | 20 | 1,07 | - | -
01.08.2017 18:30 | MR201C | L23C | - | - | - | - | - | - | 68 | 90 | 1,35 | 11,5 | 4,4 | 99 | 1,03 | 51 | 1,04 | 21 | 1,07 | - | -
01.08.2017 19:00 | MR201A | L24A | - | - | - | - | - | - | 64 | 90 | 1,39 | 14,4 | 4,8 | 101 | 1,03 | 53 | 1,01 | 21 | 1,02 | - | -
01.08.2017 19:05 | MS214D | U4D | - | - | - | - | - | 18,24 | 68 | 81 | 1,20 | 18,1 | 1,9 | 91 | 1,03 | 48 | 1,03 | 21 | 1,07 | - | -
01.08.2017 21:55 | MR201B | L28B | - | - | - | - | - | - | 70 | 90 | 1,29 | 19,3 | 3,0 | 102 | 1,04 | 52 | 1,03 | 21 | 1,06 | - | -
02.08.2017 00:55 | MS214D | U4D/1 | - | - | - | - | - | 18,25 | 68 | 83 | 1,23 | 18,0 | 2,2 | 93 | 1,03 | 48 | 1,03 | 21 | 1,08 | - | -
02.08.2017 01:10 | MR201C | L32C | - | - | - | - | - | - | 61 | 75 | 1,23 | 20,8 | 2,5 | 85 | 1,02 | 45 | 1,03 | 20 | 1,07 | - | -
02.08.2017 03:40 | MR201A | L36A | - | - | - | - | - | - | 70 | 85 | 1,21 | 14,3 | 2,3 | 93 | 1,03 | 49 | 1,02 | 21 | 1,07 | - | -
02.08.2017 05:16 | MS214B | U6B | - | - | - | - | - | 18,38 | 72 | 86 | 1,18 | 15,4 | 1,6 | 94 | 1,03 | 49 | 1,03 | 21 | 1,08 | - | -
02.08.2017 08:29 | MR201B | L42B | - | 29,1 | - | - | - | - | 65 | 90 | 1,38 | 22,1 | 3,7 | 105 | 1,06 | 50 | 1,05 | 23 | 1,14 | - | -
02.08.2017 08:29 | MR201C | L40C | - | - | - | - | - | - | 61 | 80 | 1,30 | 21,6 | 2,9 | 93 | 1,04 | 45 | 1,08 | 21 | 1,06 | - | -
02.08.2017 09:50 | MS214C | U7C | - | - | - | - | - | 18,52 | 68 | 81 | 1,19 | 18,9 | 1,7 | 90 | 1,03 | 47 | 1,04 | 21 | 1,06 | - | -
02.08.2017 12:17 | MR201B | L45B | - | 29,1 | - | - | - | - | - | - | - | - | - | - | - | - | - | - | - | - | -
02.08.2017 12:17 | MR201C | L46C | - | 28,8 | - | - | - | - | - | - | - | - | - | - | - | - | - | - | - | - | -
02.08.2017 12:18 | MR201A | L44A | - | 28,8 | - | - | - | - | - | - | - | - | - | - | - | - | - | - | - | - | -
02.08.2017 14:04 | MR201C | L49C | - | 29,1 | - | - | - | - | - | - | - | - | - | - | - | - | - | - | - | - | -
02.08.2017 14:04 | MR201A | L47A | - | 29,1 | - | - | - | - | - | - | - | - | - | - | - | - | - | - | - | - | -
02.08.2017 14:05 | MR201B | L48B | - | 29,1 | - | - | - | - | - | - | - | - | - | - | - | - | - | - | - | - | -
02.08.2017 15:43 | MS214D | U8D | - | - | - | - | - | 18,42 | 70 | 81 | 1,16 | 17,9 | 1,1 | 90 | 1,03 | 47 | 1,02 | 20 | 1,05 | - | -
02.08.2017 15:51 | MR201A | L50A | - | 29,1 | - | - | - | - | - | - | - | - | - | - | - | - | - | - | - | - | -
02.08.2017 19:36 | MS214C | U7C/1 | - | - | - | - | - | 18,69 | 67 | 81 | 1,22 | 17,5 | 2,2 | 90 | 1,03 | 47 | 1,03 | 20 | 1,06 | - | -
02.08.2017 20:10 | MR201C | L58C | - | 30,3 | - | - | - | - | 68 | 80 | 1,19 | 18,2 | 1,7 | 90 | 1,03 | 47 | 1,03 | 21 | 1,06 | - | -
02.08.2017 20:45 | MR201A | L59A | - | 31,7 | - | - | - | - | - | - | - | - | - | - | - | - | - | - | - | - | -
02.08.2017 20:50 | MS214A | U9A | - | - | - | - | - | 18,98 | 68 | 81 | 1,18 | 17,7 | 1,5 | 89 | 1,03 | 47 | 1,02 | 20 | 1,06 | - | -
02.08.2017 21:55 | MR201B | L60B | - | 30,6 | - | - | - | - | 65 | 78 | 1,21 | 17,4 | 2,2 | 87 | 1,03 | 46 | 1,02 | 20 | 1,07 | - | -
02.08.2017 22:30 | MR201C | L61C | - | 30,0 | - | - | - | - | - | - | - | - | - | - | - | - | - | - | - | - | -
02.08.2017 23:00 | MR201A | L62A | - | 29,7 | - | - | - | - | - | - | - | - | - | - | - | - | - | - | - | - | -
02.08.2017 23:30 | MS214A | U5A | - | - | - | - | - | 18,67 | 74 | 87 | 1,17 | 16,7 | 1,3 | 96 | 1,04 | 49 | 1,04 | 21 | 1,05 | - | -
02.08.2017 23:50 | MR201B | L63B | - | 30,0 | - | - | - | - | - | - | - | - | - | - | - | - | - | - | - | - | -
03.08.2017 00:45 | MR201C | L64C | - | 29,7 | - | - | - | - | - | - | - | - | - | - | - | - | - | - | - | - | -
03.08.2017 02:10 | MS214B | U10B | - | - | - | - | - | 18,10 | 69 | 81 | 1,17 | 16,9 | 1,6 | 90 | 1,03 | 47 | 1,02 | 21 | 1,07 | - | -
03.08.2017 03:10 | MS214A | U9A/1 | - | - | - | - | - | 18,74 | 66 | 81 | 1,22 | 17,0 | 2,4 | 90 | 1,03 | 48 | 1,02 | 22 | 1,13 | - | -
03.08.2017 03:30 | MR201A | L68A | - | - | - | - | - | - | 71 | 83 | 1,16 | 17,1 | 1,3 | 91 | 1,03 | 48 | 1,03 | 20 | 1,04 | - | -
03.08.2017 06:15 | MR201B | L72B | - | - | - | - | - | - | 67 | 85 | 1,26 | 15,0 | 2,9 | 94 | 1,03 | 48 | 1,03 | 20 | 1,06 | - | -
03.08.2017 06:53 | MS214C | U11C | - | - | - | - | - | 18,57 | 71 | 84 | 1,18 | 15,2 | 1,9 | 92 | 1,03 | 48 | 1,02 | 23 | 1,07 | - | -
03.08.2017 10:42 | MR201C | L76C | - | 31,1 | - | - | - | - | 69 | 84 | 1,21 | 13,6 | 2,5 | 91 | 1,03 | 48 | 1,02 | 21 | 1,06 | - | -
03.08.2017 11:54 | MS214D | U12D | - | - | - | - | - | 18,07 | 67 | 81 | 1,21 | 15,6 | 2,2 | 90 | 1,03 | 47 | 1,04 | 22 | 1,08 | - | -
03.08.2017 16:41 | MR201A | L83A | - | - | - | - | - | - | 62 | 76 | 1,23 | 19,8 | 2,5 | 86 | 1,03 | 45 | 1,04 | 21 | 1,06 | - | -
03.08.2017 16:42 | MS214A | U13A | - | - | - | - | - | 18,41 | 64 | 80 | 1,25 | 17,6 | 2,6 | 90 | 1,03 | 47 | 1,03 | 22 | 1,07 | - | -
03.08.2017 18:34 | MR201B | L87B | - | - | - | - | - | - | 59 | 77 | 1,30 | 20,7 | 3,0 | 88 | 1,04 | 44 | 1,05 | 19 | 1,12 | - | -
03.08.2017 18:34 | MR201C | L88C | - | - | - | - | - | - | 71 | 84 | 1,19 | 14,6 | 1,9 | 92 | 1,03 | 48 | 1,03 | 21 | 1,05 | - | -
03.08.2017 22:02 | MS214B | U14B | - | - | - | - | - | 18,68 | 68 | 80 | 1,18 | 17,1 | 1,6 | 88 | 1,03 | 46 | 1,03 | 20 | 1,05 | - | -
03.08.2017 22:03 | MR201B | L93B | - | - | - | - | - | - | 70 | 86 | 1,22 | 15,1 | 2,3 | 95 | 1,03 | 49 | 1,02 | 21 | 1,07 | - | -
04.08.2017 01:17 | MS214C | U15C | - | - | - | - | - | 18,50 | 68 | 82 | 1,20 | 16,2 | 2,0 | 91 | 1,03 | 47 | 1,03 | 21 | 1,07 | - | -
04.08.2017 01:18 | MR201A | L98A | - | - | - | - | - | - | 68 | 80 | 1,18 | 17,0 | 1,8 | 89 | 1,03 | 47 | 1,03 | 22 | 1,06 | - | -
04.08.2017 03:43 | MS214B | U14B/1 | - | - | - | - | - | 18,60 | 66 | 82 | 1,24 | 15,9 | 2,8 | 92 | 1,03 | 47 | 1,03 | 21 | 1,09 | - | -
04.08.2017 04:51 | MR201C | L102C | - | - | - | - | - | - | 67 | 79 | 1,17 | 17,8 | 1,6 | 87 | 1,02 | 46 | 1,03 | 20 | 1,05 | - | -
04.08.2017 08:10 | MS214D | U16D | - | - | - | - | - | 18,74 | 69 | 82 | 1,20 | 16,1 | 2,1 | 91 | 1,07 | 47 | 1,03 | 22 | 1,08 | - | -
04.08.2017 08:15 | MR201C | L108C | - | 30,8 | - | - | - | - | 69 | 85 | 1,23 | 14,8 | 2,5 | 94 | 1,03 | 48 | 1,03 | 22 | 1,07 | - | -
04.08.2017 11:00 | MR201A | L112A | - | - | - | - | - | - | 67 | 80 | 1,20 | 17,3 | 1,9 | 89 | 1,03 | 47 | 1,02 | 20 | 1,06 | - | -
04.08.2017 12:40 | MS214A | U17A | - | - | - | - | - | 18,20 | 70 | 83 | 1,19 | 15,9 | 1,8 | 91 | 1,03 | 47 | 1,03 | 22 | 1,07 | - | -
04.08.2017 18:20 | MS214B | U18B | - | - | - | - | - | 18,58 | 71 | 82 | 1,15 | 16,3 | 1,1 | 90 | 1,03 | 47 | 1,02 | 20 | 1,04 | - | -
04.08.2017 19:17 | MR201B | L119B | - | - | - | - | - | - | 69 | 84 | 1,21 | 19,3 | 1,8 | 94 | 1,04 | 48 | 1,02 | 21 | 1,05 | - | -
04.08.2017 21:39 | MR201A | L124A | - | - | - | - | - | 17,86 | 60 | 73 | 1,23 | 17,6 | 2,4 | 82 | 1,03 | 43 | 1,03 | 19 | 1,09 | 10,7 | -
05.08.2017 00:22 | MR201C | L129C | - | - | - | - | - | - | 63 | 80 | 1,27 | 16,5 | 3,3 | 90 | 1,03 | 47 | 1,03 | 21 | 1,06 | - | -
05.08.2017 00:23 | MS214C | U19C | - | - | - | - | - | 18,54 | 70 | 82 | 1,17 | 16,1 | 1,5 | 90 | 1,03 | 47 | 1,03 | 21 | 1,05 | - | -
05.08.2017 04:37 | MR201A | L133A | - | - | - | - | - | - | 66 | 82 | 1,25 | 19,2 | 2,1 | 91 | 1,04 | 46 | 1,05 | 20 | 1,05 | - | -
05.08.2017 04:38 | MR201B | L134B | - | - | - | - | - | - | 63 | 82 | 1,29 | 16,7 | 3,6 | 92 | 1,04 | 47 | 1,04 | 21 | 1,12 | - | -
05.08.2017 04:38 | MS214D | U20D | - | - | - | - | - | 18,48 | 70 | 82 | 1,17 | 16,9 | 1,5 | 90 | 1,03 | 47 | 1,03 | 20 | 1,07 | - | -
05.08.2017 07:45 | MR201C | L141C | - | - | - | - | - | - | 69 | 82 | 1,20 | 15,5 | 2,1 | 90 | 1,03 | 48 | 1,03 | 21 | 1,05 | - | -
05.08.2017 09:00 | MS214A | U21A | - | - | - | - | - | 18,93 | 68 | 82 | 1,20 | 16,2 | 1,9 | 90 | 1,03 | 47 | 1,03 | 21 | 1,07 | - | -
05.08.2017 10:30 | MR201A | L145A | - | 30,3 | - | - | - | - | 65 | 78 | 1,20 | 17,6 | 2,1 | 87 | 1,03 | 46 | 1,03 | 20 | 1,06 | - | -
05.08.2017 13:40 | MS214B | U22B | - | - | - | - | - | 18,52 | 69 | 81 | 1,18 | 15,7 | 1,6 | 90 | 1,03 | 47 | 1,03 | 20 | 1,06 | - | -
05.08.2017 14:10 | MR201C | L150C | - | - | - | - | - | - | 66 | 81 | 1,24 | 15,2 | 2,7 | 90 | 1,03 | 46 | 1,04 | 20 | 1,07 | - | -
05.08.2017 15:55 | MR201B | L152B | - | - | - | - | - | - | 59 | 79 | 1,34 | 20,1 | 4,0 | 92 | 1,04 | 46 | 1,05 | 21 | 1,06 | - | -
05.08.2017 17:10 | MR201A | L154A | - | - | - | - | - | - | 62 | 81 | 1,29 | 13,6 | 4,1 | 90 | 1,03 | 47 | 1,04 | 22 | 1,06 | - | -
05.08.2017 18:50 | MS214C | U23C | - | - | - | - | - | 18,62 | 68 | 81 | 1,19 | 15,7 | 2,0 | 89 | 1,03 | 47 | 1,03 | 21 | 1,06 | - | -
05.08.2017 20:50 | MR201C | L159C | - | - | - | - | - | - | 66 | 84 | 1,28 | 16,2 | 3,3 | 94 | 1,03 | 49 | 1,04 | 21 | 1,05 | - | -
05.08.2017 22:35 | MR201B | L161B | - | - | - | - | - | - | 61 | 82 | 1,35 | 22,4 | 3,9 | 97 | 1,05 | 47 | 1,07 | 21 | 1,06 | - | -
06.08.2017 00:57 | MS214D | U24D | - | - | - | - | - | 18,11 | 69 | 84 | 1,22 | 15,1 | 2,3 | 92 | 1,03 | 48 | 1,03 | 21 | 1,05 | - | -
06.08.2017 02:45 | MS214C | U23C/1 | - | - | - | - | - | 18,64 | 68 | 83 | 1,22 | 15,3 | 2,4 | 92 | 1,03 | 48 | 1,03 | 21 | 1,06 | - | -
06.08.2017 03:30 | MR201A | L168A | - | - | - | - | - | - | 67 | 84 | 1,26 | 15,0 | 2,9 | 93 | 1,03 | 48 | 1,04 | 21 | 1,07 | - | -
06.08.2017 04:45 | MS214A | U25A | - | - | - | - | - | 18,64 | 69 | 85 | 1,24 | 17,0 | 2,5 | 95 | 1,03 | 49 | 1,04 | 22 | 1,06 | - | -
06.08.2017 04:50 | MR201B | L169B | - | - | - | - | - | - | 65 | 87 | 1,33 | 18,2 | 3,6 | 99 | 1,05 | 49 | 1,05 | 22 | 1,06 | - | -
06.08.2017 09:59 | MR201A | L174A | - | 29,7 | - | - | - | - | 66 | 84 | 1,29 | 17,0 | 3,0 | 96 | 1,04 | 46 | 1,07 | 22 | 1,05 | - | -
06.08.2017 09:59 | MS214B | U26B | - | - | - | - | - | 18,31 | 69 | 85 | 1,24 | 15,0 | 2,5 | 94 | 1,03 | 49 | 1,03 | 21 | 1,05 | - | -
06.08.2017 12:00 | MR201C | L179C | - | - | - | - | - | - | 67 | 83 | 1,25 | 14,5 | 3,1 | 92 | 1,03 | 48 | 1,03 | 21 | 1,05 | - | -
06.08.2017 16:31 | MS214C | U27C | - | - | - | - | - | 18,19 | 70 | 85 | 1,21 | 14,2 | 2,3 | 94 | 1,03 | 49 | 1,03 | 21 | 1,07 | - | -
06.08.2017 17:05 | MR201B | L184B | - | - | - | - | - | - | 70 | 87 | 1,24 | 17,3 | 2,6 | 97 | 1,04 | 50 | 1,03 | 22 | 1,07 | - | -
06.08.2017 18:56 | MR201A | L189A | - | - | - | - | - | - | 64 | 82 | 1,29 | 14,2 | 3,6 | 91 | 1,03 | 47 | 1,05 | 21 | 1,05 | - | -
06.08.2017 20:00 | MS214D | U28D | - | - | - | - | - | 19,16 | 73 | 86 | 1,18 | 14,4 | 1,7 | 94 | 1,03 | 49 | 1,02 | 22 | 1,06 | - | -
06.08.2017 21:40 | MR201B | L193B | - | - | - | - | - | - | 68 | 84 | 1,24 | 16,7 | 2,6 | 94 | 1,03 | 49 | 1,03 | 21 | 1,05 | - | -
07.08.2017 00:10 | MS214A | U29A | - | - | - | - | - | 18,11 | 74 | 86 | 1,17 | 15,1 | 1,4 | 94 | 1,03 | 49 | 1,03 | 21 | 1,05 | - | -
07.08.2017 00:10 | MR201C | L197C | - | - | - | - | - | - | 71 | 86 | 1,20 | 13,5 | 2,2 | 93 | 1,03 | 49 | 1,02 | 21 | 1,06 | - | -
07.08.2017 03:00 | MR201A | L201A | - | - | - | - | - | - | 71 | 87 | 1,21 | 14,2 | 2,3 | 95 | 1,03 | 50 | 1,02 | 21 | 1,06 | - | -
07.08.2017 05:35 | MS214B | U30B | - | - | - | - | - | 18,42 | 75 | 88 | 1,18 | 14,2 | 1,6 | 96 | 1,03 | 50 | 1,02 | 20 | 1,06 | - | -
07.08.2017 06:05 | MR201B | L205B | - | - | - | - | - | - | 72 | 88 | 1,22 | 15,4 | 2,2 | 97 | 1,03 | 51 | 1,02 | 21 | 1,04 | - | -
07.08.2017 09:51 | MR201A | L210A | - | 30,6 | - | - | - | 17,24 | 65 | 77 | 1,18 | 18,5 | 1,8 | 86 | 1,03 | 46 | 1,03 | 20 | 1,05 | 11,0 | -
07.08.2017 11:58 | MS214C | U31C | - | - | - | - | - | 18,27 | 68 | 84 | 1,23 | 14,9 | 2,4 | 92 | 1,03 | 48 | 1,03 | 22 | 1,07 | - | -
07.08.2017 12:00 | MR201C | L212C | - | - | - | - | - | - | 64 | 84 | 1,30 | 14,1 | 3,8 | 93 | 1,03 | 48 | 1,04 | 21 | 1,05 | - | -
07.08.2017 15:08 | MS214B | U30B/1 | - | - | - | - | - | 18,59 | 68 | 83 | 1,22 | 15,5 | 2,4 | 91 | 1,03 | 47 | 1,03 | 22 | 1,07 | - | -
07.08.2017 16:49 | MR201A | L216A | - | - | - | - | - | - | 71 | 84 | 1,18 | 14,5 | 1,7 | 91 | 1,03 | 48 | 1,03 | 20 | 1,05 | - | -
07.08.2017 16:49 | MR201B | L217B | - | - | - | - | - | - | 61 | 74 | 1,21 | 18,0 | 2,1 | 83 | 1,03 | 43 | 1,03 | 19 | 1,07 | - | -
07.08.2017 18:50 | MS214D | U32D | - | - | - | - | - | 18,76 | 69 | 83 | 1,19 | 14,8 | 1,9 | 90 | 1,03 | 47 | 1,02 | 21 | 1,06 | - | -
07.08.2017 21:07 | MR201B | L222B | - | - | - | - | - | 17,97 | 55 | 66 | 1,20 | 21,4 | 1,7 | 75 | 1,03 | 39 | 1,02 | 17 | 1,08 | 8,3 | -
07.08.2017 22:53 | MS214A | U33A | - | - | - | - | - | 18,16 | 69 | 81 | 1,19 | 15,2 | 1,8 | 90 | 1,03 | 47 | 1,03 | 21 | 1,09 | - | -
07.08.2017 23:25 | MR201A | L226A | - | - | - | - | - | - | 69 | 82 | 1,19 | 14,0 | 2,0 | 90 | 1,03 | 47 | 1,03 | 21 | 1,06 | - | -
08.08.2017 01:36 | MR201C | L227C | - | - | - | - | - | - | 64 | 82 | 1,28 | 16,2 | 3,4 | 92 | 1,03 | 48 | 1,04 | 21 | 1,05 | - | -
08.08.2017 04:00 | MS214B | U34B | - | - | - | - | - | 18,49 | 74 | 86 | 1,16 | 13,3 | 1,4 | 93 | 1,03 | 49 | 1,02 | 21 | 1,04 | - | -
08.08.2017 06:41 | MR201B | L233B | - | - | - | - | - | - | 69 | 89 | 1,28 | 16,0 | 3,2 | 100 | 1,04 | 50 | 1,04 | 21 | 1,05 | - | -
08.08.2017 07:18 | MR201A | L235A | - | - | - | - | - | - | 69 | 90 | 1,30 | 14,2 | 3,3 | 100 | 1,03 | 51 | 1,03 | 21 | 1,09 | - | -
08.08.2017 07:55 | MS214C | U35C | - | - | - | - | - | 18,41 | 72 | 84 | 1,20 | 14,0 | 1,8 | 94 | 1,04 | 48 | 1,03 | 21 | 1,04 | - | -
08.08.2017 08:50 | MR201A | L238A | - | 27,3 | - | - | - | 17,04 | 57 | 67 | 1,19 | 21,2 | 1,9 | 76 | 1,03 | 41 | 1,03 | 18 | 1,05 | 8,6 | -
08.08.2017 12:40 | MR201B | L243B | - | 30,3 | - | - | - | 17,19 | 58 | 71 | 1,21 | 17,2 | 2,2 | 79 | 1,03 | 41 | 1,03 | 19 | 1,08 | 9,5 | -
08.08.2017 12:45 | MS214B | U34B\1 | - | - | - | - | - | 18,61 | 70 | 86 | 1,23 | 14,7 | 2,2 | 95 | 1,03 | 49 | 1,03 | 20 | 1,08 | - | -
08.08.2017 15:20 | MS214D | U36D | - | - | - | - | - | 18,54 | 68 | 86 | 1,27 | 15,7 | 2,9 | 96 | 1,03 | 49 | 1,04 | 21 | 1,08 | - | -
08.08.2017 17:38 | MR201C | L248C | - | - | - | - | - | 16,44 | 55 | 69 | 1,27 | 15,9 | 3,7 | 77 | 1,03 | 41 | 1,03 | 20 | 1,10 | 9,2 | -
08.08.2017 19:30 | MR201C | U37A | - | - | - | - | - | 18,17 | 61 | 72 | 1,19 | 15,9 | 2,0 | 80 | 1,04 | 42 | 1,02 | 20 | 1,06 | 9,5 | -
08.08.2017 23:01 | MR201A | L252A | - | - | - | - | - | - | 71 | 90 | 1,27 | 18,3 | 2,3 | 100 | 1,05 | 50 | 1,04 | 21 | 1,06 | - | -
09.08.2017 00:33 | MS214C | U38C | - | - | - | - | - | 18,77 | 69 | 87 | 1,27 | 17,8 | 2,7 | 98 | 1,04 | 49 | 1,05 | 22 | 1,08 | - | -
09.08.2017 01:07 | MR201B | L256B | - | - | - | - | - | - | 67 | 88 | 1,30 | 20,5 | 3,2 | 100 | 1,04 | 51 | 1,03 | 21 | 1,06 | - | -
09.08.2017 03:55 | MS214A | U37A/1 | - | - | - | - | - | 17,95 | 61 | 73 | 1,19 | 14,9 | 1,6 | 80 | 1,05 | 39 | 1,03 | 20 | 1,07 | 8,9 | -
09.08.2017 05:25 | MS214B | U39B | - | - | - | - | - | 18,50 | 65 | 83 | 1,27 | 15,7 | 2,9 | 92 | 1,05 | 46 | 1,04 | 22 | 1,07 | - | -
09.08.2017 05:29 | MR201C | L263C | - | - | - | - | - | - | 67 | 86 | 1,28 | 15,7 | 3,3 | 96 | 1,04 | 49 | 1,04 | 22 | 1,06 | - | -
09.08.2017 07:50 | MR201A | L270A | - | - | - | - | - | - | 72 | 91 | 1,26 | 17,4 | 2,6 | 102 | 1,04 | 52 | 1,04 | 22 | 1,06 | - | -
09.08.2017 08:40 | MS214D | U40D | - | - | - | - | - | 18,86 | 71 | 89 | 1,24 | 18,5 | 2,3 | 100 | 1,03 | 51 | 1,05 | 22 | 1,06 | - | -
09.08.2017 10:30 | MR201B | L274B | - | 30,8 | - | - | - | - | 72 | 92 | 1,27 | 31,5 | 2,2 | 11 | 1,50 | 55 | 1,04 | 23 | 1,04 | - | -
09.08.2017 13:30 | MS214C | U41C | - | - | - | - | - | 17,92 | 74 | 91 | 1,23 | 22,0 | 2,2 | 104 | 1,04 | 54 | 1,03 | 23 | 1,05 | - | -
09.08.2017 14:20 | MR201B | L278B | - | - | - | - | - | - | 70 | 87 | 1,25 | 21,3 | 2,6 | 100 | 1,04 | 51 | 1,03 | 22 | 1,05 | - | -
09.08.2017 16:15 | MS214D | U40D/1 | - | - | - | - | - | 17,49 | 72 | 89 | 1,23 | 18,0 | 2,3 | 100 | 1,04 | 52 | 1,03 | 22 | 1,07 | - | -
09.08.2017 16:50 | MR201A | L281A | - | - | - | - | - | - | 65 | 93 | 1,43 | 14,5 | 5,3 | 105 | 1,03 | 53 | 1,04 | 22 | 1,10 | - | -
09.08.2017 17:30 | MS214C | U41C/1 | - | - | - | - | - | 17,31 | 71 | 90 | 1,26 | 21,0 | 2,8 | 103 | 1,04 | 53 | 1,04 | 23 | 1,06 | - | -
09.08.2017 19:37 | MR201B | L282B | - | - | - | - | - | - | 60 | 76 | 1,27 | 19,3 | 3,4 | 87 | 1,03 | 46 | 1,03 | 20 | 1,06 | - | -
09.08.2017 19:37 | MR201A | L283A | - | - | - | - | - | - | 71 | 96 | 1,35 | 13,0 | 3,1 | 105 | 1,04 | 52 | 1,04 | 20 | 1,12 | - | -
09.08.2017 20:10 | MS214A | U42A | - | - | - | - | - | 17,47 | 70 | 87 | 1,23 | 17,9 | 2,2 | 97 | 1,04 | 50 | 1,04 | 22 | 1,05 | - | -
09.08.2017 20:30 | MR201B | L284B | - | - | - | - | - | - | 67 | 82 | 1,24 | 15,0 | 2,7 | 91 | 1,03 | 48 | 1,03 | 21 | 1,06 | - | -
09.08.2017 20:40 | MR201A | L285A | - | - | - | - | - | - | 72 | 94 | 1,31 | 13,5 | 2,5 | 103 | 1,03 | 52 | 1,05 | 20 | 1,05 | - | -
09.08.2017 22:10 | MS214B | U43B | - | - | - | - | - | 17,31 | 72 | 87 | 1,22 | 17,9 | 2,0 | 98 | 1,04 | 51 | 1,04 | 22 | 1,06 | - | -
09.08.2017 22:35 | MR201B | L286B | - | - | - | - | - | - | 66 | 85 | 1,28 | 17,9 | 3,3 | 96 | 1,04 | 49 | 1,03 | 22 | 1,07 | - | -
09.08.2017 22:45 | MR201A | L287A | - | - | - | - | - | - | 79 | 102 | 1,29 | 16,2 | 2,5 | 115 | 1,04 | 56 | 1,05 | 21 | 1,07 | - | -
10.08.2017 02:00 | MS214D | U44D | - | - | - | - | - | 18,14 | 72 | 90 | 1,25 | 17,3 | 2,7 | 100 | 1,04 | 52 | 1,03 | 22 | 1,07 | - | -
10.08.2017 04:25 | MR201A | L293A | - | - | - | - | - | - | 68 | 90 | 1,32 | 20,3 | 3,9 | 104 | 1,03 | 53 | 1,04 | 23 | 1,05 | - | -
10.08.2017 07:40 | MR201B | L296B | - | - | - | - | - | - | 69 | 81 | 1,18 | 15,9 | 1,7 | 89 | 1,03 | 47 | 1,02 | 21 | 1,06 | - | -
10.08.2017 08:15 | MR201A | L297A | - | 31,4 | - | - | - | - | 68 | 82 | 1,20 | 11,1 | 2,3 | 89 | 1,03 | 45 | 1,05 | 22 | 1,05 | - | -
10.08.2017 10:50 | MS214B | U46B | - | - | - | - | - | 18,77 | 71 | 85 | 1,21 | 15,4 | 2,0 | 94 | 1,04 | 49 | 1,03 | 21 | 1,06 | - | -
10.08.2017 17:32 | MR201A | L303A | - | - | - | - | - | - | 68 | 85 | 1,25 | 17,4 | 2,5 | 95 | 1,04 | 48 | 1,05 | 22 | 1,06 | - | -
10.08.2017 18:10 | MS214C | U41C/2 | - | - | - | - | - | 18,03 | 70 | 86 | 1,22 | 16,0 | 2,1 | 95 | 1,04 | 49 | 1,04 | 21 | 1,07 | - | -
10.08.2017 18:20 | MR201B | L304B | - | - | - | - | - | - | 66 | 83 | 1,25 | 22,2 | 2,5 | 95 | 1,04 | 49 | 1,03 | 21 | 1,05 | - | -
10.08.2017 19:40 | MR201B | L306B | - | - | - | - | - | - | 67 | 82 | 1,23 | 15,4 | 2,4 | 90 | 1,03 | 47 | 1,03 | 21 | 1,08 | - | -
10.08.2017 21:40 | MR201A | L307A | - | - | - | - | - | - | 68 | 84 | 1,23 | 17,6 | 2,3 | 93 | 1,03 | 48 | 1,03 | 21 | 1,06 | - | -
11.08.2017 02:25 | MS214D | U47D | - | - | - | - | - | 18,05 | 70 | 85 | 1,21 | 17,9 | 2,1 | 95 | 1,03 | 49 | 1,03 | 22 | 1,06 | - | -
11.08.2017 04:10 | MR201B | L312B | - | - | - | - | - | - | 64 | 81 | 1,26 | 16,4 | 3,2 | 91 | 1,03 | 47 | 1,03 | 21 | 1,05 | - | -
11.08.2017 04:55 | MR201A | L313A | - | - | - | - | - | - | 66 | 83 | 1,24 | 14,7 | 3,0 | 91 | 1,03 | 48 | 1,03 | 22 | 1,06 | - | -
11.08.2017 11:42 | MS214A | U48A | - | - | - | - | - | 18,44 | 66 | 80 | 1,21 | 16,8 | 2,2 | 90 | 1,03 | 46 | 1,03 | 21 | 1,07 | - | -
11.08.2017 11:55 | MR201B | L318B | - | 31,4 | - | - | - | - | 64 | 80 | 1,25 | 18,1 | 2,5 | 89 | 1,04 | 46 | 1,02 | 20 | 1,06 | - | -
11.08.2017 14:04 | MR201A | L319A | - | - | - | - | - | - | 60 | 78 | 1,30 | 20,2 | 3,2 | 90 | 1,05 | 46 | 1,03 | 20 | 1,06 | - | -
11.08.2017 16:48 | MS214B | U49B | - | - | - | - | - | 18,62 | 65 | 79 | 1,22 | 17,2 | 2,1 | 88 | 1,03 | 45 | 1,04 | 20 | 1,05 | - | -
11.08.2017 18:10 | MR201A | L323A | - | - | - | - | - | - | 65 | 79 | 1,21 | 14,5 | 2,4 | 86 | 1,03 | 45 | 1,03 | 21 | 1,08 | - | -
11.08.2017 21:15 | MS214B | U49B/1 | - | - | - | - | - | 18,49 | 68 | 80 | 1,19 | 15,5 | 1,8 | 88 | 1,03 | 46 | 1,03 | 20 | 1,07 | - | -
11.08.2017 22:15 | MR201A | L331A | - | - | - | - | - | - | 65 | 81 | 1,23 | 15,2 | 2,6 | 89 | 1,03 | 47 | 1,03 | 20 | 1,05 | - | -
11.08.2017 23:00 | MR201B | L332B | - | - | - | - | - | - | 68 | 80 | 1,16 | 15,8 | 1,4 | 87 | 1,03 | 46 | 1,03 | 20 | 1,05 | - | -
12.08.2017 01:20 | MS214C | U50C | - | - | - | - | - | 18,75 | 68 | 81 | 1,19 | 15,2 | 1,7 | 89 | 1,03 | 46 | 1,03 | 20 | 1,05 | - | -
12.08.2017 02:05 | MR201B | L336B | - | - | - | - | - | - | 66 | 79 | 1,20 | 19,3 | 1,7 | 89 | 1,04 | 46 | 1,03 | 21 | 1,07 | - | -
12.08.2017 02:50 | MR201A | L337A | - | - | - | - | - | - | 67 | 81 | 1,21 | 18,3 | 2,2 | 91 | 1,03 | 47 | 1,03 | 21 | 1,05 | - | -
12.08.2017 04:35 | MS214D | U51D | - | - | - | - | - | 18,77 | 68 | 81 | 1,19 | 17,8 | 1,6 | 90 | 1,03 | 47 | 1,03 | 21 | 1,05 | - | -
12.08.2017 08:40 | MR201B | L344B | - | 31,4 | - | - | - | - | 62 | 78 | 1,25 | 16,9 | 3,0 | 87 | 1,03 | 46 | 1,03 | 21 | 1,07 | - | -
12.08.2017 09:10 | MS214A | U52A | - | - | - | - | - | 19,56 | 66 | 80 | 1,21 | 18,4 | 1,8 | 89 | 1,04 | 47 | 1,02 | 20 | 1,04 | - | -
12.08.2017 13:10 | MS214B | U53B | - | - | - | - | - | 19,53 | 66 | 80 | 1,20 | 16,3 | 2,0 | 88 | 1,03 | 46 | 1,03 | 20 | 1,07 | - | -
12.08.2017 14:54 | MS214A | U52A/1 | - | - | - | - | - | 19,26 | 68 | 81 | 1,19 | 18,5 | 1,8 | 90 | 1,04 | 47 | 1,03 | 22 | 1,08 | - | -
12.08.2017 15:40 | MR201A | L353A | - | - | - | - | - | - | 57 | 76 | 1,35 | 15,4 | 5,4 | 87 | 1,03 | 46 | 1,03 | 22 | 1,07 | - | -
12.08.2017 18:40 | MS214C | U54C | - | - | - | - | - | 19,34 | 69 | 81 | 1,18 | 16,7 | 1,5 | 90 | 1,04 | 46 | 1,03 | 21 | 1,06 | - | -
12.08.2017 22:49 | MS214A | U52A/2 | - | - | - | - | - | 19,83 | 70 | 83 | 1,18 | 19,4 | 1,4 | 92 | 1,04 | 47 | 1,03 | 21 | 1,05 | - | -
12.08.2017 22:50 | MR201A | L359A | - | - | - | - | - | - | 66 | 83 | 1,26 | 14,8 | 2,8 | 91 | 1,03 | 47 | 1,05 | 20 | 1,10 | - | -
12.08.2017 23:57 | MS214D | U55D | - | - | - | - | - | 19,32 | 70 | 84 | 1,20 | 16,5 | 1,7 | 93 | 1,04 | 47 | 1,03 | 21 | 1,06 | - | -
13.08.2017 04:01 | MS214A | U52A/3 | - | - | - | - | - | 19,58 | 72 | 85 | 1,19 | 17,1 | 1,6 | 94 | 1,04 | 48 | 1,03 | 22 | 1,06 | - | -
18.09.2017 01:24 | MR201A | L1A | - | - | 7,5 | - | - | - | 63 | 78 | 1,23 | 18,6 | 2,8 | 87 | 1,03 | 46 | 1,02 | 22 | 1,09 | - | -
18.09.2017 03:24 | MR201B | L2B | - | - | 6,1 | - | - | - | 62 | 80 | 1,28 | 34,3 | 2,8 | 98 | 1,03 | 51 | 1,02 | 20 | 1,06 | - | -
18.09.2017 06:36 | MR201C | L3C | - | - | 6,2 | - | - | - | 61 | 84 | 1,38 | 26,7 | 3,9 | 100 | 1,06 | 49 | 1,04 | 22 | 1,08 | - | -
18.09.2017 06:42 | MR201A | L4A | - | - | 6,3 | - | - | - | 62 | 76 | 1,23 | 26,5 | 2,3 | 89 | 1,03 | 47 | 1,02 | 20 | 1,08 | - | -
18.09.2017 08:50 | MR201B | L5B | - | 30,6 | 6,9 | - | - | - | 71 | 94 | 1,33 | 35,6 | 2,8 | 119 | 1,05 | 58 | 1,04 | 24 | 1,07 | - | -
18.09.2017 10:10 | MR201A | L7A | - | - | 7,6 | - | - | - | 74 | 94 | 1,27 | 17,7 | 2,6 | 105 | 1,05 | 52 | 1,04 | 23 | 1,07 | - | -
18.09.2017 11:54 | MS214C | U1C | - | - | 7,6 | - | - | 16,69 | 69 | 85 | 1,24 | 25,1 | 1,6 | 99 | 1,06 | 50 | 1,02 | 20 | 1,06 | - | -
18.09.2017 13:45 | MR201C | L9C | - | - | 7,9 | - | - | - | 75 | 87 | 1,17 | 11,3 | 1,5 | 94 | 1,03 | 49 | 1,03 | 20 | 1,05 | - | -
18.09.2017 15:00 | MR201A | L10A | - | - | 6,9 | - | - | - | 66 | 84 | 1,28 | 16,3 | 2,7 | 94 | 1,04 | 48 | 1,03 | 18 | 1,08 | - | -
18.09.2017 17:50 | MS214D | U2D | - | - | 7,8 | - | - | 17,98 | 75 | 91 | 1,20 | 16,2 | 1,7 | 100 | 1,04 | 52 | 1,03 | 21 | 1,05 | - | -
18.09.2017 18:45 | MR201B | L12B | - | - | 7,5 | - | - | - | 69 | 90 | 1,30 | 27,6 | 2,8 | 107 | 1,04 | 54 | 1,03 | 22 | 1,05 | - | -
18.09.2017 19:30 | MR201C | L14C | - | - | 5,5 | - | - | - | 76 | 91 | 1,20 | 15,1 | 1,8 | 100 | 1,03 | 52 | 1,03 | 21 | 1,06 | - | -
18.09.2017 21:10 | MR201A | L15A | - | - | 6,3 | - | - | - | 72 | 88 | 1,23 | 12,5 | 2,0 | 96 | 1,03 | 49 | 1,03 | 18 | 1,07 | - | -
19.09.2017 01:20 | MR201C | L20C | - | - | - | - | - | - | 68 | 86 | 1,26 | 9,3 | 3,8 | 93 | 1,02 | 50 | 1,02 | 23 | 1,12 | - | -
19.09.2017 02:40 | MS214B | U4B | - | - | - | - | - | 18,33 | 72 | 89 | 1,23 | 13,5 | 2,3 | 97 | 1,03 | 52 | 1,02 | 19 | 1,08 | - | -
19.09.2017 03:20 | MR201B | L22B | - | - | - | - | - | - | 68 | 87 | 1,28 | 23,3 | 2,9 | 101 | 1,03 | 52 | 1,03 | 21 | 1,07 | - | -
19.09.2017 03:50 | MR201A | L24A | - | - | - | - | - | - | 72 | 91 | 1,26 | 12,1 | 2,4 | 98 | 1,03 | 51 | 1,03 | 18 | 1,07 | - | -
19.09.2017 06:15 | MS214B | U4B/1 | - | - | - | - | - | 17,60 | 75 | 88 | 1,17 | 16,2 | 1,4 | 96 | 1,03 | 51 | 1,02 | 21 | 1,05 | - | -
19.09.2017 06:40 | MR201C | L27C | - | - | - | - | - | - | 68 | 85 | 1,25 | 10,0 | 3,3 | 92 | 1,03 | 48 | 1,04 | 22 | 1,07 | - | -
19.09.2017 08:05 | MS214D | U5D | - | - | - | - | - | 18,32 | 75 | 87 | 1,17 | 14,0 | 1,3 | 95 | 1,03 | 49 | 1,05 | 20 | 1,05 | - | -
19.09.2017 10:00 | MR201B | L30B | - | - | - | - | - | - | 68 | 87 | 1,29 | 24,1 | 2,6 | 101 | 1,04 | 52 | 1,03 | 20 | 1,07 | - | -
19.09.2017 11:35 | MR201A | L33A | - | 29,7 | - | - | - | - | - | - | - | - | - | - | - | - | - | - | - | - | -
19.09.2017 13:30 | MS214A | U6A | - | - | - | - | - | 18,19 | 73 | 87 | 1,18 | 18,0 | 1,4 | 96 | 1,03 | 51 | 1,02 | 20 | 1,06 | - | -
19.09.2017 15:15 | MR201C | L36C | - | - | - | - | - | - | 70 | 84 | 1,21 | 12,5 | 2,0 | 91 | 1,03 | 47 | 1,03 | 20 | 1,09 | - | -
19.09.2017 16:10 | MS214A | U6A/1 | - | - | - | - | - | 18,46 | 67 | 84 | 1,25 | 19,3 | 3,2 | 96 | 1,03 | 49 | 1,04 | 23 | 1,10 | - | -
19.09.2017 16:30 | MR201B | L38B | - | - | - | - | - | - | 56 | 83 | 1,47 | 19,1 | 5,8 | 96 | 1,03 | 50 | 1,03 | 19 | 1,10 | - | -
19.09.2017 18:10 | MS214A | U6A/1 | - | - | - | - | - | 18,50 | - | - | - | - | - | - | - | - | - | - | - | - | -
19.09.2017 18:30 | MS214B | U7B | - | - | - | - | - | 18,58 | 71 | 86 | 1,20 | 15,7 | 1,7 | 94 | 1,03 | 49 | 1,03 | 20 | 1,09 | - | -
19.09.2017 20:35 | MR201C | L43C | - | - | - | - | - | - | 67 | 84 | 1,25 | 12,7 | 2,7 | 92 | 1,03 | 46 | 1,05 | 21 | 1,08 | - | -
19.09.2017 21:20 | MR201B | L44B | - | - | - | - | - | - | 66 | 88 | 1,32 | 21,6 | 2,8 | 101 | 1,04 | 50 | 1,03 | 18 | 1,08 | - | -
19.09.2017 21:30 | MS214D | U8D | - | - | - | - | - | 18,55 | 71 | 86 | 1,22 | 17,3 | 1,8 | 96 | 1,04 | 50 | 1,02 | 19 | 1,08 | - | -
19.09.2017 21:30 | MR201A | L47A | - | - | - | - | - | - | 75 | 88 | 1,18 | 10,3 | 1,7 | 95 | 1,03 | 50 | 1,03 | 19 | 1,08 | - | -
19.09.2017 21:40 | MR201A | L45A | - | - | - | - | - | - | 66 | 88 | 1,33 | 9,5 | 4,1 | 96 | 1,03 | 49 | 1,04 | 20 | 1,06 | - | -
19.09.2017 22:50 | MR201A | L19A | - | - | - | - | - | - | 71 | 89 | 1,25 | 12,6 | 2,7 | 97 | 1,03 | 51 | 1,02 | 20 | 1,06 | - | -
19.09.2017 22:50 | MS214A | U3A | - | - | - | - | - | 17,96 | 75 | 89 | 1,19 | 14,3 | 1,6 | 96 | 1,03 | 51 | 1,02 | 19 | 1,07 | - | -
20.09.2017 00:05 | MS214C | U1C/1 | - | - | - | - | - | 16,37 | 66 | 82 | 1,24 | 23,1 | 2,1 | 94 | 1,04 | 49 | 1,03 | 20 | 1,08 | - | -
20.09.2017 00:15 | MR201C | L48C | - | - | - | - | - | - | 67 | 84 | 1,24 | 12,4 | 2,9 | 91 | 1,03 | 48 | 1,03 | 21 | 1,09 | - | -
20.09.2017 02:55 | MR201A | L49A | - | - | - | - | - | - | 72 | 89 | 1,25 | 18,5 | 2,3 | 100 | 1,03 | 52 | 1,03 | 20 | 1,07 | - | -
20.09.2017 05:40 | MR201C | L50C | - | - | - | - | - | - | 69 | 82 | 1,18 | 15,3 | 1,7 | 90 | 1,02 | 48 | 1,02 | 19 | 1,08 | - | -
20.09.2017 06:13 | MS214A | U9A | - | - | - | - | - | 17,61 | 74 | 87 | 1,18 | 13,1 | 1,6 | 94 | 1,03 | 49 | 1,03 | 20 | 1,08 | - | -
20.09.2017 10:59 | MS214A | U9A/1 | - | - | - | - | - | 17,22 | 65 | 84 | 1,30 | 17,2 | 3,0 | 95 | 1,03 | 48 | 1,06 | 20 | 1,10 | - | -
20.09.2017 10:59 | MR201C | L51C | - | 29,4 | - | - | - | - | 64 | 82 | 1,28 | 15,1 | 3,0 | 91 | 1,03 | 47 | 1,04 | 20 | 1,10 | - | -
20.09.2017 17:30 | MR201C | L52C | - | - | - | - | - | - | 67 | 81 | 1,20 | 18,1 | 2,0 | 90 | 1,03 | 48 | 1,02 | 19 | 1,05 | - | -
20.09.2017 18:40 | MS214B | U10B | - | - | - | - | - | 17,96 | 68 | 82 | 1,21 | 15,9 | 1,9 | 91 | 1,03 | 48 | 1,02 | 19 | 1,07 | - | -
20.09.2017 22:45 | MR201A | L54A | - | - | 5,2 | - | - | - | 69 | 88 | 1,27 | 21,2 | 2,6 | 101 | 1,03 | 51 | 1,04 | 21 | 1,07 | - | -
21.09.2017 02:15 | MR201C | L55C | - | - | 6,4 | - | - | - | 70 | 85 | 1,21 | 10,4 | 2,5 | 91 | 1,03 | 48 | 1,02 | 21 | 1,09 | - | -
21.09.2017 03:05 | MR201A | L56A | - | - | 6,1 | - | - | - | 74 | 92 | 1,23 | 21,5 | 2,0 | 104 | 1,03 | 54 | 1,02 | 20 | 1,06 | - | -
21.09.2017 06:45 | MR201B | L58B | - | - | 6,1 | - | - | - | 71 | 87 | 1,23 | 19,6 | 1,9 | 98 | 1,03 | 51 | 1,03 | 19 | 1,05 | - | -
21.09.2017 07:10 | MR201A | L59A | - | - | 6,4 | - | - | - | 73 | 88 | 1,22 | 12,3 | 2,3 | 96 | 1,03 | 49 | 1,04 | 22 | 1,07 | - | -
21.09.2017 07:50 | MS214D | U11D | - | - | - | - | - | 17,77 | 71 | 88 | 1,24 | 16,9 | 2,2 | 98 | 1,03 | 52 | 1,02 | 19 | 1,07 | - | -
21.09.2017 09:55 | MR201C | L62C | - | - | - | - | - | - | 64 | 87 | 1,36 | 11,1 | 3,9 | 96 | 1,03 | 49 | 1,04 | 19 | 1,09 | - | -
21.09.2017 10:30 | MS214A | U12A | - | - | - | - | - | 17,92 | 74 | 87 | 1,17 | 12,5 | 1,6 | 94 | 1,03 | 49 | 1,03 | 21 | 1,07 | - | -
21.09.2017 10:55 | MR201A | L63A | - | - | - | - | - | - | 70 | 85 | 1,21 | 13,0 | 2,3 | 93 | 1,03 | 49 | 1,02 | 20 | 1,08 | - | -
21.09.2017 12:55 | MS214A | U12A/1 | - | - | - | - | - | 17,94 | 73 | 87 | 1,19 | 14 | 1,6 | 95 | 1,04 | 49 | 1,04 | 20 | 1,07 | - | -
21.09.2017 14:30 | MS214C | U13C | - | - | - | - | - | 18,13 | 71 | 85 | 1,18 | 14,8 | 1,6 | 93 | 1,03 | 48 | 1,03 | 20 | 1,07 | - | -
21.09.2017 14:46 | MR201B | L65B | - | 29,7 | 6,6 | - | - | - | 65 | 80 | 1,24 | 24,0 | 1,9 | 93 | 1,04 | 47 | 1,03 | 19 | 1,07 | - | -
21.09.2017 15:30 | MR201C | L70C | - | - | - | - | - | - | 72 | 89 | 1,25 | 13,6 | 2,3 | 98 | 1,03 | 50 | 1,03 | 19 | 1,08 | - | -
21.09.2017 16:30 | MR201A | L71A | - | - | - | - | - | - | 65 | 76 | 1,17 | 19,7 | 1,4 | 85 | 1,03 | 45 | 1,02 | 19 | 1,06 | - | -
21.09.2017 17:30 | MS214D | U14D | - | - | - | - | - | 18,36 | 68 | 81 | 1,20 | 18,9 | 1,7 | 91 | 1,03 | 47 | 1,03 | 19 | 1,08 | - | -
21.09.2017 23:19 | MS214D | U14D/1 | - | - | - | - | - | 18,15 | 67 | 81 | 1,20 | 17,7 | 1,7 | 90 | 1,03 | 47 | 1,03 | 19 | 1,08 | - | -
21.09.2017 23:40 | MR201B | L79B | - | - | - | - | - | - | 64 | 81 | 1,26 | 23,9 | 2,5 | 93 | 1,04 | 48 | 1,02 | 19 | 1,06 | - | -
22.09.2017 03:21 | MS214A | U15A | - | - | - | - | - | 18,04 | 68 | 81 | 1,20 | 17,8 | 1,7 | 90 | 1,03 | 47 | 1,03 | 19 | 1,07 | - | -
22.09.2017 03:21 | MS214B | U16B | - | - | - | - | - | 17,62 | 68 | 81 | 1,20 | 17,9 | 1,6 | 90 | 1,03 | 47 | 1,03 | 19 | 1,08 | - | -
22.09.2017 03:22 | MR201A | L85A | - | - | - | - | - | - | 63 | 80 | 1,26 | 16,7 | 2,9 | 89 | 1,03 | 47 | 1,03 | 19 | 1,07 | - | -
22.09.2017 05:49 | MR201C | L86C | - | - | - | - | - | - | 63 | 79 | 1,25 | 17,7 | 2,6 | 88 | 1,03 | 46 | 1,03 | 20 | 1,07 | - | -
22.09.2017 05:55 | MS214C | U17C | - | - | - | - | - | 18,06 | 68 | 81 | 1,19 | 17,0 | 1,8 | 90 | 1,03 | 47 | 1,03 | 20 | 1,08 | - | -
22.09.2017 07:35 | MR201A | L92A | - | 30,6 | - | - | - | - | 70 | 83 | 1,20 | 14,5 | 1,9 | 91 | 1,03 | 48 | 1,02 | 19 | 1,04 | - | -
22.09.2017 08:40 | MR201C | L94C | - | - | - | - | - | - | 58 | 71 | 1,24 | 39,5 | 2,2 | 90 | 1,03 | 47 | 1,03 | 20 | 1,06 | - | -
22.09.2017 11:24 | MS214D | U18D | - | - | - | - | - | 17,92 | 69 | 82 | 1,18 | 18,4 | 1,4 | 91 | 1,03 | 48 | 1,02 | 18 | 1,07 | - | -
22.09.2017 12:45 | MR201C | L99C | - | - | - | - | - | - | 61 | 78 | 1,28 | 16,8 | 3,3 | 87 | 1,02 | 46 | 1,03 | 20 | 1,14 | - | -
22.09.2017 14:51 | MS214B | U19B | - | - | - | - | - | 18,75 | 66 | 81 | 1,23 | 15,7 | 2,5 | 90 | 1,03 | 47 | 1,03 | 20 | 1,08 | - | -
22.09.2017 15:44 | MR201B | L101B | - | - | - | - | - | - | 61 | 82 | 1,34 | 23,6 | 3,3 | 96 | 1,04 | 49 | 1,04 | 19 | 1,09 | - | -
22.09.2017 18:00 | MR201B | L107B | - | - | - | - | - | - | 66 | 84 | 1,27 | 22,7 | 2,8 | 97 | 1,03 | 50 | 1,03 | 21 | 1,07 | - | -
22.09.2017 18:15 | MS214C | U20C | - | - | - | - | - | 18,50 | 67 | 83 | 1,24 | 15,6 | 2,6 | 92 | 1,03 | 47 | 1,04 | 20 | 1,04 | - | -
22.09.2017 21:10 | MR201A | L112A | - | - | - | - | - | - | 65 | 88 | 1,34 | 13,3 | 4,4 | 97 | 1,03 | 51 | 1,03 | 21 | 1,06 | - | -
22.09.2017 21:55 | MR201B | L113B | - | - | 6,1 | - | - | - | 70 | 87 | 1,24 | 21,9 | 2,1 | 99 | 1,04 | 51 | 1,03 | 21 | 1,07 | - | -
22.09.2017 22:10 | MS214D | U21D | - | - | - | - | - | 17,96 | 70 | 84 | 1,19 | 18,8 | 1,5 | 94 | 1,03 | 49 | 1,03 | 19 | 1,06 | - | -
23.09.2017 01:10 | MS214D | U21D/1 | - | - | - | - | - | 18,06 | 71 | 86 | 1,20 | 17,0 | 1,8 | 95 | 1,03 | 50 | 1,03 | 21 | 1,07 | - | -
23.09.2017 01:40 | MR201C | L119C | - | - | - | - | - | - | 65 | 82 | 1,26 | 14,6 | 3,4 | 91 | 1,02 | 48 | 1,03 | 21 | 1,08 | - | -
23.09.2017 03:15 | MR201B | L121B | - | - | 5,9 | - | - | - | 69 | 86 | 1,24 | 23,6 | 2,2 | 99 | 1,04 | 51 | 1,03 | 21 | 1,05 | - | -
23.09.2017 03:30 | MS214B | U22B | - | - | - | - | - | 18,13 | 67 | 85 | 1,26 | 18,6 | 2,6 | 96 | 1,03 | 48 | 1,07 | 21 | 1,06 | - | -
23.09.2017 06:00 | MR201B | L125B | - | - | 5,9 | - | - | - | 64 | 83 | 1,29 | 34,0 | 2,5 | 102 | 1,04 | 51 | 1,03 | 20 | 1,06 | - | -
23.09.2017 06:30 | MS214B | U22B/1 | - | - | - | - | - | 18,00 | 73 | 86 | 1,19 | 16,1 | 1,7 | 95 | 1,03 | 50 | 1,02 | 21 | 1,08 | - | -
23.09.2017 08:45 | MS214C | U23C | - | - | - | - | - | 18,12 | 75 | 87 | 1,16 | 16,0 | 1,1 | 95 | 1,03 | 50 | 1,02 | 20 | 1,04 | - | -
23.09.2017 10:23 | MR201A | L130A | - | - | - | - | - | - | 68 | 85 | 1,25 | 17,6 | 2,4 | 96 | 1,03 | 49 | 1,04 | 20 | 1,06 | - | -
23.09.2017 11:30 | MR201B | L132B | - | 29,8 | 6,1 | - | - | - | 62 | 83 | 1,33 | 32,2 | 2,9 | 102 | 1,05 | 50 | 1,03 | 19 | 1,08 | - | -
23.09.2017 12:45 | MS214D | U24D | - | - | - | - | - | 18,27 | 69 | 83 | 1,22 | 16,4 | 2,8 | 93 | 1,03 | 49 | 1,03 | 20 | 1,06 | - | -
23.09.2017 13:45 | MR201C | L136C | - | - | - | - | - | - | 66 | 82 | 1,24 | 12,4 | 2,8 | 89 | 1,02 | 47 | 1,03 | 19 | 1,07 | - | -
23.09.2017 15:10 | MR201A | L137A | - | - | - | - | - | - | 69 | 84 | 1,21 | 16,7 | 1,9 | 93 | 1,03 | 49 | 1,03 | 20 | 1,07 | - | -
23.09.2017 16:30 | MS214B | U25B | - | - | - | - | - | 18,03 | 72 | 83 | 1,16 | 15,5 | 1,2 | 91 | 1,03 | 48 | 1,03 | 19 | 1,06 | - | -
23.09.2017 20:40 | MS214C | U26C | - | - | - | - | - | 17,80 | 70 | 84 | 1,21 | 16,1 | 2,0 | 93 | 1,03 | 49 | 1,03 | 20 | 1,07 | - | -
23.09.2017 20:40 | MR201C | L144C | - | - | - | - | - | - | 64 | 83 | 1,29 | 13,0 | 3,7 | 91 | 1,02 | 48 | 1,03 | 20 | 1,08 | - | -
23.09.2017 23:35 | MR201A | L147A | - | - | - | - | - | - | 66 | 85 | 1,29 | 18,2 | 3,1 | 96 | 1,03 | 50 | 1,03 | 20 | 1,07 | - | -
24.09.2017 00:35 | MS214D | U27D | - | - | - | - | - | 18,62 | 71 | 85 | 1,19 | 18,0 | 1,7 | 95 | 1,03 | 50 | 1,02 | 20 | 1,05 | - | -
24.09.2017 01:20 | MR201B | L149B | - | - | - | - | - | - | 68 | 83 | 1,22 | 18,1 | 2,0 | 93 | 1,03 | 48 | 1,03 | 20 | 1,08 | - | -
24.09.2017 03:30 | MR201C | L153C | - | - | - | - | - | - | 67 | 85 | 1,60 | 13,4 | 3,0 | 93 | 1,03 | 48 | 1,04 | 20 | 1,06 | - | -
24.09.2017 04:30 | MS214B | U28B | - | - | - | - | - | 17,82 | 76 | 88 | 1,16 | 12,6 | 1,4 | 95 | 1,02 | 51 | 1,02 | 20 | 1,06 | - | -
24.09.2017 06:10 | MR201B | L156B | - | - | - | - | - | - | 62 | 82 | 1,31 | 20,8 | 3,0 | 94 | 1,04 | 46 | 1,06 | 20 | 1,09 | - | -
24.09.2017 08:33 | MS214B | U28B/1 | - | - | - | - | - | 18,22 | 74 | 87 | 1,18 | 15,0 | 1,6 | 95 | 1,03 | 50 | 1,03 | 20 | 1,06 | - | -
24.09.2017 10:31 | MS214C | U29C | - | - | - | - | - | 18,26 | 73 | 86 | 1,18 | 15,7 | 1,7 | 94 | 1,03 | 50 | 1,03 | 21 | 1,06 | - | -
24.09.2017 11:25 | MR201A | L161A | - | 30,1 | - | - | - | - | 65 | 86 | 1,32 | 13,5 | 4,0 | 96 | 1,03 | 49 | 1,04 | 21 | 1,08 | - | -
24.09.2017 13:20 | MR201B | L163B | - | - | - | - | - | - | 60 | 80 | 1,33 | 22,5 | 3,3 | 92 | 1,04 | 46 | 1,06 | 20 | 1,07 | - | -
24.09.2017 13:21 | MS214D | U30D | - | - | - | - | - | 17,86 | 71 | 84 | 1,19 | 14,0 | 2,0 | 92 | 1,03 | 49 | 1,02 | 20 | 1,05 | - | -
24.09.2017 15:50 | MR201C | L169C | - | - | - | - | - | - | 62 | 83 | 1,35 | 12,8 | 4,3 | 92 | 1,03 | 49 | 1,02 | 19 | 1,09 | - | -
24.09.2017 17:40 | MS214A | U31A | - | - | - | - | - | 18,64 | 72 | 85 | 1,18 | 14,7 | 1,7 | 93 | 1,03 | 49 | 1,03 | 20 | 1,07 | - | -
24.09.2017 19:50 | MR201B | L174B | - | - | - | - | - | - | 65 | 83 | 1,29 | 21,6 | 2,6 | 96 | 1,04 | 48 | 1,05 | 20 | 1,06 | - | -
24.09.2017 21:10 | MS214B | U32B | - | - | - | - | - | 18,61 | 71 | 85 | 1,20 | 14,6 | 1,9 | 93 | 1,03 | 49 | 1,03 | 20 | 1,08 | - | -
24.09.2017 22:15 | MR201A | L178A | - | - | - | - | - | - | 67 | 85 | 1,26 | 14,9 | 3,3 | 94 | 1,02 | 49 | 1,03 | 22 | 1,12 | - | -
25.09.2017 00:10 | MR201B | L180B | - | - | - | - | - | - | 67 | 83 | 1,24 | 19,8 | 2,3 | 94 | 1,04 | 48 | 1,04 | 22 | 1,08 | - | -
25.09.2017 00:30 | MS214C | U33C | - | - | - | - | - | 18,09 | 72 | 87 | 1,21 | 14,5 | 2,1 | 95 | 1,03 | 49 | 1,03 | 21 | 1,08 | - | -
25.09.2017 02:30 | MR201C | L185C | - | - | - | - | - | - | 67 | 86 | 1,28 | 11,9 | 3,4 | 94 | 1,02 | 50 | 1,02 | 20 | 1,08 | - | -
25.09.2017 03:55 | MS214D | U34D | - | - | - | - | - | 17,76 | 75 | 87 | 1,17 | 14,9 | 1,4 | 95 | 1,03 | 49 | 1,04 | 20 | 1,06 | - | -
25.09.2017 07:50 | MS214A | U35A | - | - | - | - | - | 18,24 | 68 | 87 | 1,27 | 14,4 | 2,6 | 95 | 1,03 | 50 | 1,03 | 20 | 1,20 | - | -
25.09.2017 09:20 | MR201B | L195B | - | 30,6 | - | - | - | - | 64 | 82 | 1,29 | 19,4 | 3,2 | 94 | 1,03 | 48 | 1,05 | 20 | 1,06 | - | -
25.09.2017 11:40 | MS214B | U36B | - | - | - | - | - | 18,42 | 74 | 86 | 1,17 | 13,7 | 1,6 | 94 | 1,03 | 50 | 1,02 | 20 | 1,07 | - | -
25.09.2017 11:50 | MR201C | L199C | - | - | - | - | - | - | 60 | 82 | 1,37 | 15,5 | 5,1 | 93 | 1,03 | 49 | 1,03 | 21 | 1,08 | - | -
25.09.2017 14:00 | MR201A | L203A | - | - | - | - | - | - | 65 | 85 | 1,30 | 15,7 | 3,6 | 95 | 1,03 | 50 | 1,03 | 20 | 1,07 | - | -
25.09.2017 16:00 | MS214C | U37C | - | - | - | - | - | 18,64 | 71 | 85 | 1,20 | 16,2 | 1,8 | 93 | 1,03 | 49 | 1,02 | 20 | 1,08 | - | -
25.09.2017 23:11 | MS214D | U38D | - | - | - | - | - | 17,74 | 72 | 85 | 1,18 | 16,7 | 1,5 | 94 | 1,03 | 49 | 1,03 | 21 | 1,07 | - | -
25.09.2017 23:12 | MR201B | L210B | - | - | - | - | - | - | 67 | 81 | 1,22 | 19,2 | 2,2 | 91 | 1,03 | 48 | 1,03 | 19 | 1,06 | - | -
25.09.2017 23:13 | MR201C | L211C | - | - | - | - | - | - | 68 | 85 | 1,26 | 13,5 | 3,1 | 94 | 1,03 | 49 | 1,03 | 21 | 1,06 | - | -
26.09.2017 02:28 | MS214A | U39A | - | - | - | - | - | 17,86 | 68 | 85 | 1,24 | 17,3 | 2,5 | 95 | 1,03 | 49 | 1,03 | 21 | 1,08 | - | -
26.09.2017 06:10 | MR201A | L221A | - | - | - | - | - | - | 66 | 84 | 1,28 | 19,7 | 3,0 | 96 | 1,03 | 49 | 1,05 | 21 | 1,06 | - | -
26.09.2017 06:11 | MS214B | U40B | - | - | - | - | - | 17,68 | 73 | 86 | 1,19 | 15,7 | 1,7 | 95 | 1,03 | 50 | 1,02 | 20 | 1,07 | - | -
26.09.2017 09:30 | MR201C | L229C | - | 30,0 | - | - | - | - | 65 | 81 | 1,23 | 11,9 | 2,9 | 88 | 1,02 | 46 | 1,03 | 20 | 1,08 | - | -
26.09.2017 10:10 | MS214C | U41C | - | - | - | - | - | 18,13 | 69 | 83 | 1,20 | 16,8 | 1,7 | 92 | 1,03 | 48 | 1,03 | 19 | 1,07 | - | -
26.09.2017 14:20 | MR201C | L232C | - | - | - | - | - | - | 68 | 88 | 1,21 | 13,7 | 2,1 | 90 | 1,03 | 47 | 1,04 | 20 | 1,08 | - | -
26.09.2017 15:20 | MR201A | L233A | - | - | - | - | - | - | 68 | 82 | 1,20 | 16,1 | 2,1 | 91 | 1,02 | 48 | 1,02 | 20 | 1,07 | - | -
26.09.2017 16:11 | MS214D | U42D | - | - | - | - | - | 17,76 | 64 | 80 | 1,26 | 16,4 | 2,9 | 90 | 1,03 | 46 | 1,05 | 20 | 1,10 | - | -
26.09.2017 20:40 | MR201C | L240C | - | - | - | - | - | - | 73 | 86 | 1,19 | 12,0 | 1,8 | 93 | 1,03 | 49 | 1,03 | 20 | 1,07 | - | -
26.09.2017 20:50 | MS214A | U43A | - | - | - | - | - | 18,28 | 70 | 84 | 1,19 | 16,0 | 1,7 | 92 | 1,03 | 48 | 1,03 | 20 | 1,07 | - | -
27.09.2017 01:20 | MS214B | U44B | - | - | - | - | - | 18,03 | 73 | 85 | 1,17 | 16,1 | 1,5 | 94 | 1,03 | 49 | 1,02 | 20 | 1,07 | - | -
27.09.2017 02:20 | MR201A | L247A | - | - | - | - | - | - | 64 | 85 | 1,32 | 13,9 | 3,6 | 94 | 1,03 | 50 | 1,02 | 19 | 1,10 | - | -
27.09.2017 06:20 | MS214C | U45C | - | - | - | - | - | 18,58 | 72 | 86 | 1,20 | 15,9 | 1,8 | 95 | 1,03 | 49 | 1,04 | 20 | 1,08 | - | -
27.09.2017 08:00 | MR201C | L254C | - | 31,4 | - | - | - | - | 64 | 84 | 1,31 | 11,8 | 4,1 | 93 | 1,03 | 49 | 1,03 | 21 | 1,08 | - | -
27.09.2017 09:15 | MR201B | L256B | - | - | - | - | - | - | 68 | 86 | 1,26 | 19,4 | 2,7 | 97 | 1,03 | 50 | 1,03 | 21 | 1,08 | - | -
27.09.2017 12:35 | MR201A | L260A | - | - | - | - | - | - | 68 | 83 | 1,22 | 19,7 | 1,9 | 93 | 1,03 | 49 | 1,03 | 20 | 1,09 | - | -
27.09.2017 13:20 | MR201B | L261B | - | - | - | - | - | - | 65 | 82 | 1,26 | 21,1 | 2,5 | 94 | 1,04 | 48 | 1,02 | 19 | 1,07 | - | -
27.09.2017 16:38 | MS214A | U47A | - | - | - | - | - | 18,16 | 68 | 84 | 1,23 | 18,7 | 2,1 | 94 | 1,03 | 49 | 1,03 | 20 | 1,09 | - | -
27.09.2017 17:05 | MR201B | L264B | - | - | - | - | - | - | 68 | 87 | 1,29 | 20,2 | 2,5 | 99 | 1,04 | 49 | 1,02 | 19 | 1,11 | - | -
27.09.2017 17:06 | MR201C | L265C | - | - | - | - | - | - | 70 | 87 | 1,24 | 13,8 | 2,7 | 95 | 1,03 | 50 | 1,03 | 21 | 1,07 | - | -
27.09.2017 18:05 | MR201B | L267B | - | - | - | - | - | - | 67 | 83 | 1,25 | 19,4 | 2,4 | 94 | 1,03 | 49 | 1,04 | 20 | 1,09 | - | -
27.09.2017 19:25 | MR201A | L269A | - | - | - | - | - | - | 73 | 88 | 1,20 | 15,3 | 1,8 | 96 | 1,03 | 51 | 1,02 | 20 | 1,06 | - | -
27.09.2017 20:20 | MS214A | U47A/1 | - | - | - | - | - | 18,10 | 73 | 86 | 1,18 | 17,5 | 1,4 | 95 | 1,03 | 50 | 1,02 | 20 | 1,06 | - | -
27.09.2017 21:50 | MR201C | L272C | - | - | 8,5 | - | - | - | 68 | 86 | 1,26 | 10,8 | 3,2 | 93 | 1,02 | 49 | 1,03 | 21 | 1,09 | - | -
27.09.2017 23:30 | MS214A | U47A/1 | - | - | - | - | - | 18,06 | 73 | 86 | 1,18 | 17,5 | 1,4 | 95 | 1,03 | 50 | 1,02 | 20 | 1,06 | - | -
28.09.2017 00:20 | MR201A | L275A | - | - | - | - | - | - | 67 | 84 | 1,26 | 16,4 | 2,8 | 94 | 1,03 | 49 | 1,03 | 21 | 1,11 | - | -
28.09.2017 03:00 | MR201B | L278B | - | - | - | - | - | - | 65 | 81 | 1,26 | 21,9 | 2,4 | 93 | 1,03 | 49 | 1,03 | 19 | 1,10 | - | -
28.09.2017 03:00 | MS214B | U48B/1 | - | - | - | - | - | 18,70 | 72 | 86 | 1,19 | 16,8 | 1,6 | 95 | 1,03 | 49 | 1,03 | 21 | 1,08 | - | -
28.09.2017 04:30 | MS214C | U49C | - | - | - | - | - | 18,78 | 71 | 85 | 1,20 | 17,4 | 1,9 | 95 | 1,03 | 49 | 1,03 | 21 | 1,07 | - | -
28.09.2017 09:21 | MR201C | L283C | - | - | - | - | - | - | 65 | 86 | 1,32 | 24,0 | 3,4 | 101 | 1,04 | 52 | 1,03 | 20 | 1,07 | - | -
28.09.2017 11:17 | MS214D | U50D | - | - | - | - | - | 18,51 | 68 | 85 | 1,24 | 17,6 | 2,2 | 94 | 1,03 | 49 | 1,03 | 21 | 1,07 | - | -
28.09.2017 11:17 | MR201B | L285B | - | 30,3 | - | - | - | - | 64 | 81 | 1,26 | 24,8 | 2,3 | 94 | 1,04 | 49 | 1,02 | 20 | 1,05 | - | -
28.09.2017 11:18 | MR201C | L286C | - | - | 8,8 | - | - | - | 70 | 85 | 1,22 | 13,1 | 2,3 | 93 | 1,03 | 49 | 1,30 | 21 | 1,08 | - | -
28.09.2017 11:18 | MR201B | L288B | - | - | 7,2 | - | - | - | 64 | 81 | 1,25 | 21,7 | 2,4 | 92 | 1,03 | 48 | 1,03 | 20 | 1,09 | - | -
28.09.2017 14:32 | MS214A | U51A | - | - | - | - | - | 18,31 | 71 | 84 | 1,18 | 16,0 | 1,6 | 92 | 1,03 | 48 | 1,03 | 20 | 1,08 | - | -
28.09.2017 14:33 | MR201C | L293C | - | - | - | - | - | - | 62 | 90 | 1,46 | 14,3 | 6,0 | 103 | 1,03 | 53 | 1,05 | 21 | 1,08 | - | -
28.09.2017 18:11 | MR201B | L297B | - | - | - | - | - | - | 62 | 80 | 1,29 | 24,6 | 2,7 | 94 | 1,04 | 48 | 1,03 | 20 | 1,08 | - | -
28.09.2017 18:12 | MR201C | L298C | - | - | - | - | - | - | 69 | 91 | 1,32 | 11,9 | 4,2 | 100 | 1,03 | 52 | 1,03 | 22 | 1,08 | - | -
28.09.2017 18:51 | MR201A | L294A | - | - | - | - | - | - | 63 | 83 | 1,31 | 18,6 | 3,3 | 94 | 1,03 | 48 | 1,03 | 20 | 1,11 | - | -
28.09.2017 18:52 | MS214B | U52B | - | - | - | - | - | 18,04 | 72 | 87 | 1,20 | 16,7 | 1,8 | 96 | 1,03 | 49 | 1,03 | 21 | 1,10 | - | -
28.09.2017 21:25 | MR201B | L302B | - | - | - | - | - | - | 66 | 84 | 1,27 | 21,8 | 2,4 | 96 | 1,04 | 48 | 1,05 | 20 | 1,06 | - | -
28.09.2017 23:30 | MS214B | U48B | - | - | - | - | - | 18,43 | 68 | 85 | 1,25 | 18,3 | 2,4 | 95 | 1,03 | 49 | 1,03 | 21 | 1,12 | - | -
28.09.2017 23:50 | MS214C | U53C | - | - | - | - | - | 17,91 | 72 | 86 | 1,18 | 17,7 | 1,4 | 95 | 1,03 | 49 | 1,03 | 20 | 1,06 | - | -
28.09.2017 23:55 | MR201A | L306A | - | - | - | - | - | - | 63 | 77 | 1,22 | 24,3 | 2,2 | 89 | 1,02 | 47 | 1,03 | 21 | 1,08 | - | -
29.09.2017 02:40 | MR201B | L309B | - | - | 3,0 | - | - | - | 63 | 81 | 1,29 | 22,4 | 3,0 | 94 | 1,03 | 48 | 1,03 | 20 | 1,09 | - | -
29.09.2017 02:45 | MR201C | L310C | - | - | - | - | - | - | 75 | 93 | 1,24 | 9,6 | 2,9 | 101 | 1,03 | 53 | 1,02 | 22 | 1,05 | - | -
29.09.2017 05:15 | MS214D | U54D | - | - | - | - | - | 17,46 | 72 | 86 | 1,20 | 16,5 | 2,0 | 96 | 1,03 | 49 | 1,03 | 21 | 1,10 | - | -
29.09.2017 07:15 | MR201B | L315B | - | - | 5,9 | - | - | - | 66 | 82 | 1,24 | 23,7 | 2,4 | 95 | 1,03 | 49 | 1,02 | 21 | 1,08 | - | -
29.09.2017 08:00 | MR201C | L317C | - | - | - | - | - | - | 72 | 92 | 1,28 | 13,3 | 3,2 | 100 | 1,03 | 53 | 1,03 | 21 | 1,07 | - | -
29.09.2017 09:00 | MS214A | U55A | - | - | - | - | - | 17,74 | 72 | 86 | 1,19 | 16,7 | 1,6 | 94 | 1,03 | 49 | 1,02 | 20 | 1,07 | - | -
29.09.2017 09:00 | MR201A | L318A | - | - | - | - | - | - | 68 | 80 | 1,19 | 21,5 | 1,7 | 91 | 1,03 | 48 | 1,02 | 20 | 1,06 | - | -
29.09.2017 12:40 | MR201A | L323A | - | - | - | - | - | - | 68 | 80 | 1,19 | 19,6 | 1,7 | 90 | 1,03 | 47 | 1,03 | 21 | 1,09 | - | -
29.09.2017 14:40 | MS214B | U56B | - | - | - | - | - | 17,59 | 71 | 85 | 1,20 | 17,6 | 1,7 | 94 | 1,03 | 49 | 1,02 | 20 | 1,07 | - | -
29.09.2017 16:10 | MR201A | L328A | - | 29,1 | 5,8 | - | - | - | - | - | - | - | - | - | - | - | - | - | - | - | -
29.09.2017 16:40 | MR201C | L329C | - | - | - | - | - | - | 71 | 88 | 1,24 | 13,1 | 2,7 | 96 | 1,03 | 50 | 1,03 | 22 | 1,07 | - | -
29.09.2017 20:39 | MS214C | U57C | - | - | - | - | - | 17,86 | 69 | 84 | 1,22 | 17,0 | 2,0 | 93 | 1,03 | 49 | 1,03 | 20 | 1,09 | - | -
30.09.2017 00:41 | MR201C | L333C | - | - | 6,0 | - | - | - | 66 | 84 | 1,27 | 16,6 | 3,0 | 93 | 1,03 | 49 | 1,03 | 21 | 1,08 | - | -
30.09.2017 03:12 | MS214D | U58D | - | - | - | - | - | 18,26 | 70 | 83 | 1,19 | 17,9 | 1,7 | 92 | 1,03 | 49 | 1,03 | 20 | 1,07 | - | -
30.09.2017 06:43 | MR201A | L339A | - | - | 6,3 | - | - | - | 65 | 81 | 1,25 | 23,9 | 2,5 | 94 | 1,03 | 50 | 1,03 | 20 | 1,09 | - | -
30.09.2017 06:44 | MR201B | L338B | - | - | 6,2 | - | - | - | 63 | 79 | 1,25 | 26,9 | 2,3 | 93 | 1,03 | 48 | 1,02 | 20 | 1,09 | - | -
30.09.2017 06:44 | MS214A | U59A | - | - | - | - | - | 18,01 | 69 | 83 | 1,20 | 20,2 | 1,8 | 93 | 1,03 | 49 | 1,03 | 20 | 1,10 | - | -
30.09.2017 08:05 | MR201A | L344A | - | 30,1 | 5,9 | - | - | - | 66 | 80 | 1,22 | 19,7 | 2,1 | 90 | 1,03 | 47 | 1,03 | 20 | 1,10 | - | -
30.09.2017 09:20 | MS214A | U59A/1 | - | - | - | - | - | 18,19 | 70 | 84 | 1,19 | 1,6 | 1,6 | 94 | 1,03 | 49 | 1,03 | 20 | 1,08 | - | -
30.09.2017 10:57 | MR201B | L346B | - | - | - | - | - | - | 64 | 82 | 1,27 | 20,1 | 2,8 | 93 | 1,03 | 48 | 1,03 | 20 | 1,07 | - | -
30.09.2017 11:20 | MS214B | U60B | - | - | - | - | - | 18,24 | 73 | 85 | 1,17 | 15,9 | 1,4 | 94 | 1,03 | 49 | 1,02 | 21 | 1,08 | - | -
30.09.2017 12:30 | MR201A | L351A | - | - | 7,0 | - | - | - | 70 | 83 | 1,19 | 17,0 | 1,7 | 92 | 1,03 | 49 | 1,02 | 20 | 1,08 | - | -
30.09.2017 12:45 | MS214C | U61C | - | - | - | - | - | 18,50 | 71 | 84 | 1,18 | 17,7 | 1,5 | 93 | 1,03 | 49 | 1,03 | 20 | 1,08 | - | -
30.09.2017 16:10 | MR201A | L355A | - | - | 7,0 | - | - | - | 65 | 79 | 1,20 | 21,6 | 1,9 | 89 | 1,03 | 47 | 1,03 | 20 | 1,09 | - | -
30.09.2017 16:25 | MR201C | L354C | - | - | - | - | - | - | 63 | 85 | 1,35 | 8,9 | 5,3 | 94 | 1,02 | 50 | 1,03 | 23 | 1,12 | - | -
30.09.2017 17:40 | MS214D | U62D | - | - | - | - | - | 18,82 | 70 | 84 | 1,20 | 14,9 | 2,1 | 92 | 1,03 | 48 | 1,03 | 22 | 1,11 | - | -
30.09.2017 19:15 | MR201A | L359A | - | - | 5,7 | - | - | - | 68 | 81 | 1,19 | 18,6 | 1,9 | 91 | 1,03 | 48 | 1,02 | 21 | 1,08 | - | -
30.09.2017 20:15 | MR201B | L360B | - | - | - | - | - | - | 65 | 82 | 1,27 | 18,5 | 2,8 | 93 | 1,03 | 48 | 1,03 | 20 | 1,07 | - | -
30.09.2017 21:20 | MS214A | U63A | - | - | - | - | - | 18,07 | 72 | 85 | 1,18 | 15,9 | 1,6 | 93 | 1,03 | 49 | 1,03 | 21 | 1,08 | - | -
30.09.2017 22:05 | MR201B | L363B | - | - | 5,7 | - | - | - | 68 | 82 | 1,20 | 18,7 | 1,8 | 91 | 1,03 | 48 | 1,02 | 20 | 1,02 | - | -
30.09.2017 23:40 | MR201B | L366B | - | - | 5,8 | - | - | - | - | - | - | - | - | - | - | - | - | - | - | - | -
30.09.2017 23:55 | MR201C | L367C | - | - | - | - | - | - | 68 | 89 | 1,31 | 13,8 | 3,9 | 98 | 1,03 | 52 | 1,03 | 22 | 1,07 | - | -
01.10.2017 01:20 | MR201B | L1B | - | - | 5,3 | - | - | - | 68 | 83 | 1,22 | 21,9 | 1,9 | 95 | 1,04 | 48 | 1,03 | 21 | 1,08 | - | -
01.10.2017 02:10 | MS214B | U1B | - | - | - | - | - | 18,33 | 74 | 87 | 1,16 | 16,4 | 1,2 | 95 | 1,03 | 50 | 1,03 | 20 | 1,06 | - | -
01.10.2017 06:04 | MR201A | L5A | - | - | - | - | - | - | 71 | 82 | 1,17 | 21,0 | 1,2 | 92 | 1,03 | 49 | 1,02 | 19 | 1,05 | - | -
01.10.2017 06:30 | MS214C | U2C | - | - | - | - | - | 17,86 | 74 | 87 | 1,18 | 16,7 | 1,5 | 96 | 1,03 | 50 | 1,03 | 21 | 1,06 | - | -
01.10.2017 08:40 | MR201B | L12B | - | 29,7 | 5,5 | - | - | - | 70 | 84 | 1,21 | 22,4 | 1,7 | 96 | 1,04 | 49 | 1,03 | 21 | 1,07 | - | -
01.10.2017 10:10 | MR201A | L14A | - | - | - | - | - | - | 69 | 81 | 1,17 | 20,9 | 1,4 | 91 | 1,02 | 49 | 1,02 | 20 | 1,07 | - | -
01.10.2017 11:05 | MS214D | U3D | - | - | - | - | - | 18,35 | 72 | 85 | 1,18 | 16,6 | 1,5 | 94 | 1,03 | 49 | 1,03 | 20 | 1,07 | - | -
01.10.2017 11:30 | MR201B | L16B | - | - | 6,0 | - | - | - | 68 | 82 | 1,21 | 23,6 | 1,5 | 94 | 1,04 | 48 | 1,02 | 19 | 1,07 | - | -
01.10.2017 14:25 | MR201C | L20C | - | - | - | - | - | - | 67 | 84 | 1,26 | 14,4 | 3,1 | 93 | 1,03 | 49 | 1,02 | 21 | 1,08 | - | -
01.10.2017 15:30 | MS214A | U4A | - | - | - | - | - | 17,97 | 72 | 85 | 1,18 | 16,6 | 1,6 | 93 | 1,03 | 49 | 1,03 | 21 | 1,07 | - | -
01.10.2017 16:55 | MR201B | L23B | - | - | 6,2 | - | - | - | 65 | 80 | 1,24 | 25,7 | 2,0 | 93 | 1,04 | 48 | 1,03 | 20 | 1,07 | - | -
01.10.2017 18:55 | MS214B | U5B | - | - | - | - | - | 17,84 | 69 | 83 | 1,21 | 18,0 | 2,0 | 93 | 1,03 | 49 | 1,02 | 21 | 1,09 | - | -
01.10.2017 20:00 | MR201C | L28C | - | - | - | - | - | - | 59 | 85 | 1,44 | 13,6 | 6,6 | 97 | 1,03 | 49 | 1,04 | 24 | 1,13 | - | -
01.10.2017 21:00 | MR201A | L30A | - | - | - | - | - | - | 66 | 81 | 1,21 | 21,3 | 2,0 | 91 | 1,02 | 49 | 1,03 | 20 | 1,07 | - | -
01.10.2017 22:35 | MR201B | L32B | - | - | - | - | - | - | 66 | 81 | 1,22 | 23,7 | 1,9 | 93 | 1,03 | 48 | 1,04 | 20 | 1,07 | - | -
02.10.2017 00:50 | MS214C | U6C | - | - | - | - | - | 18,40 | 72 | 84 | 1,17 | 18,6 | 1,3 | 94 | 1,03 | 49 | 1,02 | 20 | 1,06 | - | -
02.10.2017 04:00 | MS214C | U6C/1 | - | - | - | - | - | 17,96 | 70 | 84 | 1,20 | 18,0 | 1,8 | 94 | 1,03 | 49 | 1,03 | 20 | 1,07 | - | -
02.10.2017 06:00 | MS214D | U7D | - | - | - | - | - | 18,52 | 66 | 84 | 1,26 | 18,9 | 2,3 | 94 | 1,03 | 48 | 1,04 | 19 | 1,11 | - | -
02.10.2017 06:50 | MR201B | L44B | - | - | - | - | - | - | 62 | 81 | 1,30 | 20,9 | 3,4 | 93 | 1,03 | 49 | 1,02 | 19 | 1,08 | - | -
02.10.2017 11:35 | MS214D | U7D/1 | - | - | - | - | - | 17,99 | 72 | 86 | 1,19 | 17,0 | 1,5 | 95 | 1,04 | 49 | 1,03 | 21 | 1,06 | - | -
02.10.2017 11:39 | MS214A | U8A | - | - | - | - | - | 18,12 | 70 | 84 | 1,20 | 17,3 | 1,8 | 93 | 1,03 | 48 | 1,03 | 20 | 1,07 | - | -
02.10.2017 12:06 | MR201C | L49C | - | - | - | - | - | - | 63 | 86 | 1,36 | 15,4 | 4,2 | 97 | 1,05 | 47 | 1,06 | 21 | 1,07 | - | -
02.10.2017 16:26 | MR201A | L50A | - | 30,7 | - | - | - | - | 61 | 80 | 1,30 | 23,5 | 3,0 | 93 | 1,03 | 48 | 1,03 | 19 | 1,11 | - | -
02.10.2017 16:26 | MR201B | L54B | - | - | - | - | - | - | 64 | 82 | 1,27 | 23,0 | 2,4 | 94 | 1,04 | 48 | 1,04 | 20 | 1,09 | - | -
02.10.2017 17:35 | MR201A | L56A | - | - | - | - | - | - | 65 | 82 | 1,25 | 19,8 | 2,6 | 93 | 1,03 | 48 | 1,04 | 20 | 1,09 | - | -
02.10.2017 17:35 | MS214B | U9B | - | - | - | - | - | 17,83 | 68 | 82 | 1,21 | 18,0 | 1,9 | 92 | 1,03 | 48 | 1,02 | 20 | 1,09 | - | -
02.10.2017 19:22 | MS214C | U10C | - | - | - | - | - | 18,15 | 71 | 84 | 1,18 | 17,4 | 1,5 | 93 | 1,03 | 49 | 1,03 | 20 | 1,06 | - | -
02.10.2017 21:30 | MR201C | L61C | - | - | - | - | - | - | 66 | 89 | 1,34 | 8,8 | 4,0 | 97 | 1,03 | 50 | 1,03 | 19 | 1,11 | - | -
02.10.2017 22:20 | MR201A | L62A | - | - | - | - | - | - | 70 | 83 | 1,18 | 18,1 | 1,5 | 91 | 1,02 | 49 | 1,02 | 19 | 1,06 | - | -
02.10.2017 23:05 | MR201B | L63B | - | - | - | - | - | - | 69 | 86 | 1,24 | 27,1 | 1,8 | 101 | 1,04 | 51 | 1,03 | 20 | 1,06 | - | -
03.10.2017 00:10 | MS214D | U11D | - | - | - | - | - | 17,19 | 70 | 84 | 1,19 | 17,0 | 1,7 | 93 | 1,03 | 49 | 1,03 | 20 | 1,09 | - | -
03.10.2017 04:40 | MR201B | L70B | - | - | - | - | - | - | 61 | 79 | 1,30 | 29,2 | 2,9 | 95 | 1,04 | 49 | 1,03 | 19 | 1,08 | - | -
03.10.2017 05:10 | MS214A | U12A | - | - | - | - | - | 18,28 | 73 | 86 | 1,18 | 16,2 | 1,6 | 94 | 1,03 | 50 | 1,02 | 20 | 1,09 | - | -
03.10.2017 05:15 | MR201A | L72A | - | - | - | - | - | - | 72 | 88 | 1,23 | 15,4 | 2,4 | 97 | 1,03 | 51 | 1,03 | 21 | 1,06 | - | -
03.10.2017 10:00 | MR201C | L77C | - | 31,4 | - | - | - | - | 65 | 84 | 1,29 | 13,5 | 3,8 | 92 | 1,03 | 49 | 1,03 | 22 | 1,09 | - | -
03.10.2017 10:30 | MS214B | U13B | - | - | - | - | - | 17,86 | 72 | 85 | 1,19 | 17,4 | 1,7 | 94 | 1,03 | 50 | 1,03 | 21 | 1,08 | - | -
03.10.2017 12:35 | MR201A | L80A | - | - | - | - | - | - | 70 | 85 | 1,22 | 16,5 | 2,2 | 95 | 1,03 | 50 | 1,03 | 20 | 1,07 | - | -
03.10.2017 13:15 | MR201B | L81B | - | - | - | - | - | - | 52 | 68 | 1,31 | 64,0 | 2,8 | 109 | 1,08 | 49 | 1,03 | 20 | 1,08 | - | -
03.10.2017 13:30 | MR201B | L81B | - | - | - | - | - | - | 69 | 85 | 1,24 | 24,7 | 1,7 | 99 | 1,05 | 49 | 1,03 | 20 | 1,07 | - | -
03.10.2017 13:45 | MR201B | L81B | - | - | - | - | - | - | 64 | 84 | 1,30 | 25,4 | 2,6 | 98 | 1,04 | 49 | 1,03 | 20 | 1,08 | - | -
03.10.2017 15:50 | MS214C | U14C | - | - | - | - | - | 18,45 | 72 | 86 | 1,19 | 17,9 | 1,6 | 95 | 1,03 | 50 | 1,02 | 20 | 1,07 | - | -
03.10.2017 18:40 | MS214D | U15D | - | - | - | - | - | 18,75 | 72 | 85 | 1,18 | 18,3 | 1,5 | 95 | 1,03 | 50 | 1,02 | 20 | 1,06 | - | -
03.10.2017 23:58 | MR201B | L93B | - | - | 6,0 | - | - | - | 66 | 84 | 1,28 | 21,8 | 2,9 | 96 | 1,03 | 50 | 1,02 | 21 | 1,07 | - | -
04.10.2017 00:24 | MR201C | L95C | - | - | - | - | - | - | 62 | 85 | 1,37 | 17,9 | 4,3 | 97 | 1,03 | 50 | 1,05 | 20 | 1,09 | - | -
04.10.2017 00:25 | MS214A | U16A | - | - | - | - | - | 18,45 | 73 | 87 | 1,20 | 17,4 | 1,7 | 96 | 1,03 | 50 | 1,03 | 20 | 1,09 | - | -
04.10.2017 05:34 | MS214B | U17B | - | - | - | - | - | 18,03 | 70 | 87 | 1,24 | 18,8 | 2,3 | 97 | 1,03 | 49 | 1,05 | 21 | 1,09 | - | -
04.10.2017 05:40 | MR201A | L100A | - | - | - | - | - | - | 68 | 88 | 1,30 | 14,4 | 3,6 | 97 | 1,02 | 52 | 1,03 | 20 | 1,08 | - | -
04.10.2017 07:20 | MR201C | L105C | - | - | - | - | - | - | 63 | 81 | 1,28 | 16,8 | 3,4 | 91 | 1,03 | 48 | 1,03 | 20 | 1,08 | - | -
04.10.2017 08:25 | MS214B | U17B/1 | - | - | - | - | - | 18,09 | 72 | 86 | 1,20 | 18,5 | 1,8 | 96 | 1,03 | 51 | 1,02 | 21 | 1,09 | - | -
04.10.2017 09:25 | MR201B | L107B | - | - | 6,3 | - | - | - | 61 | 80 | 1,31 | 22,3 | 3,4 | 93 | 1,04 | 48 | 1,03 | 19 | 1,08 | - | -
04.10.2017 10:00 | MR201A | L109A | - | - | - | - | - | - | 71 | 89 | 1,25 | 15,4 | 2,7 | 99 | 1,03 | 52 | 1,03 | 21 | 1,08 | - | -
04.10.2017 10:10 | MS214C | U18C | - | - | - | - | - | 18,12 | 71 | 86 | 1,20 | 18,0 | 1,8 | 95 | 1,03 | 50 | 1,02 | 20 | 1,08 | - | -
04.10.2017 13:30 | MS214D | U19D | - | - | - | - | - | 18,32 | 70 | 86 | 1,22 | 15,1 | 1,8 | 95 | 1,03 | 49 | 1,03 | 20 | 1,08 | - | -
04.10.2017 16:17 | MR201B | L116B (4,5 кг) | - | - | 6,6 | - | - | - | 61 | 81 | 1,33 | 36,4 | 2,5 | 103 | 1,07 | 49 | 1,03 | 19 | 1,08 | - | -
04.10.2017 16:50 | MR201B | L116B/1 (4,5+1,97) | - | - | 5,5 | - | - | - | 61 | 79 | 1,30 | 37,2 | 2,3 | 100 | 1,05 | 49 | 1,03 | 19 | 1,07 | - | -
04.10.2017 18:20 | MS214A | U20A | - | - | - | - | - | 18,40 | 69 | 86 | 1,26 | 16,9 | 2,9 | 97 | 1,03 | 51 | 1,02 | 22 | 1,10 | - | -
04.10.2017 20:35 | MR201A | L122A | - | - | - | - | - | - | 73 | 88 | 1,22 | 12,9 | 2,3 | 96 | 1,03 | 51 | 1,03 | 21 | 1,07 | - | -
04.10.2017 21:25 | MS214B | U21B | - | - | - | - | - | 18,40 | 67 | 85 | 1,26 | 15,9 | 3,0 | 95 | 1,03 | 50 | 1,02 | 21 | 1,08 | - | -
05.10.2017 00:45 | MR201B | L128B | - | - | - | - | - | - | 58 | 74 | 1,29 | 47,7 | 2,1 | 102 | 1,06 | 48 | 1,03 | 21 | 1,08 | - | -
05.10.2017 00:50 | MR201C | L127C | - | - | - | - | - | - | 66 | 85 | 1,28 | 17,2 | 3,3 | 95 | 1,03 | 50 | 1,03 | 20 | 1,06 | - | -
05.10.2017 01:20 | MS214C | U22C | - | - | - | - | - | 18,49 | 70 | 84 | 1,21 | 17,9 | 2,0 | 94 | 1,03 | 49 | 1,03 | 21 | 1,07 | - | -
05.10.2017 04:55 | MS214A | U23A | - | - | - | - | - | 18,41 | 73 | 85 | 1,16 | 15,9 | 1,4 | 92 | 1,03 | 49 | 1,02 | 21 | 1,07 | - | -
05.10.2017 05:50 | MR201A | L135A | - | - | - | - | - | - | 70 | 83 | 1,18 | 18,3 | 1,7 | 93 | 1,03 | 49 | 1,02 | 21 | 1,06 | - | -
05.10.2017 08:30 | MS214B | U24B | - | - | - | - | - | 18,74 | 73 | 84 | 1,15 | 17,5 | 1,0 | 92 | 1,03 | 49 | 1,02 | 20 | 1,05 | - | -
05.10.2017 09:45 | MR201C | L140C | - | 30,0 | - | - | - | - | 69 | 83 | 1,20 | 15,5 | 1,9 | 91 | 1,03 | 48 | 1,03 | 20 | 1,07 | - | -
05.10.2017 12:10 | MS214C | U25C | - | - | - | - | - | 18,65 | 70 | 83 | 1,18 | 17,8 | 1,5 | 92 | 1,03 | 48 | 1,02 | 20 | 1,09 | - | -
05.10.2017 13:20 | MR201A | L145A | - | - | - | - | - | - | 71 | 85 | 1,19 | 21,2 | 1,6 | 95 | 1,03 | 50 | 1,02 | 20 | 1,06 | - | -
05.10.2017 15:15 | MS214A | U26A | - | - | - | - | - | 17,67 | 68 | 82 | 1,21 | 18,9 | 2,0 | 91 | 1,03 | 48 | 1,03 | 21 | 1,09 | - | -
05.10.2017 18:10 | MS214A | U26A/1 | - | - | - | - | - | 17,81 | 70 | 83 | 1,19 | 18,9 | 1,5 | 92 | 1,03 | 49 | 1,03 | 20 | 1,07 | - | -
05.10.2017 18:20 | MR201A | L151A | - | - | - | - | - | - | 68 | 85 | 1,25 | 20,6 | 2,5 | 97 | 1,03 | 50 | 1,03 | 21 | 1,07 | - | -
05.10.2017 20:05 | MS214B | U27B | - | - | - | - | - | 18,94 | 66 | 83 | 1,25 | 19,4 | 2,5 | 94 | 1,03 | 49 | 1,02 | 20 | 1,08 | - | -
05.10.2017 23:05 | MR201A | L157A | - | - | 5,3 | - | - | - | 75 | 88 | 1,18 | 11,8 | 1,7 | 95 | 1,03 | 50 | 1,03 | 21 | 1,06 | - | -
05.10.2017 23:40 | MR201C | L158C | - | - | 5,8 | - | - | - | 65 | 79 | 1,21 | 17,7 | 2,3 | 88 | 1,02 | 47 | 1,03 | 20 | 1,07 | - | -
06.10.2017 00:41 | MS214C | U28C | - | - | - | - | - | 19,09 | 67 | 82 | 1,22 | 17,5 | 2,4 | 92 | 1,03 | 49 | 1,02 | 21 | 1,09 | - | -
06.10.2017 01:34 | MS214B | U27B/1 | - | - | - | - | - | 19,10 | 70 | 83 | 1,19 | 19,0 | 1,7 | 93 | 1,03 | 49 | 1,03 | 21 | 1,07 | - | -
06.10.2017 05:00 | MR201A | L165A | - | - | - | - | - | - | 72 | 86 | 1,19 | 10,5 | 2,1 | 93 | 1,02 | 49 | 1,02 | 20 | 1,07 | - | -
06.10.2017 05:40 | MS214A | U29A | - | - | - | - | - | 18,61 | 71 | 84 | 1,19 | 13,4 | 2,0 | 91 | 1,03 | 48 | 1,02 | 21 | 1,08 | - | -
06.10.2017 07:04 | MR201C | L168C | - | - | - | - | - | - | 69 | 83 | 1,20 | 15,0 | 2,3 | 91 | 1,02 | 49 | 1,02 | 21 | 1,07 | - | -
06.10.2017 10:43 | MS214A | U 29/A/1 | - | - | - | - | - | 18,73 | 69 | 84 | 1,22 | 13,8 | 2,4 | 92 | 1,03 | 48 | 1,03 | 20 | 1,07 | - | -
06.10.2017 10:43 | MS214B | U 30 B | - | - | - | - | - | 18,43 | 71 | 84 | 1,19 | 13,8 | 1,9 | 92 | 1,02 | 49 | 1,03 | 21 | 1,09 | - | -
06.10.2017 14:26 | MS214B | U 30B/1 | - | - | - | - | - | 18,33 | 72 | 84 | 1,16 | 15,4 | 1,4 | 92 | 1,03 | 49 | 1,02 | 21 | 1,09 | - | -
06.10.2017 14:27 | MR201A | L 173A | - | 30,8 | - | - | - | - | 72 | 86 | 1,20 | 16,4 | 2,0 | 96 | 1,03 | 49 | 1,04 | 21 | 1,07 | - | -
06.10.2017 17:26 | MS214C | U 31 C | - | - | - | - | - | 18,40 | 53 | 79 | 1,51 | 19,0 | 6,7 | 93 | 1,03 | 48 | 1,03 | 19 | 1,09 | - | -
06.10.2017 18:24 | MR201C | L178 C | - | - | - | - | - | - | 63 | 80 | 1,26 | 19,5 | 2,9 | 90 | 1,03 | 47 | 1,04 | 20 | 1,07 | - | -
06.10.2017 18:25 | MR201C | L182 C | - | - | - | - | - | - | 67 | 82 | 1,24 | 19,6 | 2,4 | 93 | 1,03 | 48 | 1,03 | 20 | 1,09 | - | -
06.10.2017 19:20 | MR201C | L184C | - | - | - | - | - | - | 71 | 86 | 1,21 | 12,7 | 2,2 | 94 | 1,02 | 50 | 1,03 | 20 | 1,07 | - | -
06.10.2017 20:12 | MS214C | U31C/1 | - | - | - | - | - | 18,84 | 71 | 84 | 1,19 | 18,8 | 1,5 | 94 | 1,03 | 49 | 1,02 | 20 | 1,07 | - | -
06.10.2017 20:15 | MR201A | L185A | - | - | - | - | - | - | 68 | 87 | 1,28 | 20,8 | 2,4 | 99 | 1,04 | 50 | 1,03 | 19 | 1,11 | - | -
06.10.2017 22:20 | MS214A | U32A | - | - | - | - | - | 17,15 | 70 | 84 | 1,20 | 17,6 | 1,9 | 94 | 1,03 | 50 | 1,02 | 21 | 1,10 | - | -
06.10.2017 22:25 | MR201B | L187B | - | - | 5,6 | - | - | - | 64 | 85 | 1,32 | 19,9 | 3,1 | 97 | 1,04 | 50 | 1,02 | 19 | 1,10 | - | -
06.10.2017 23:35 | MS214C | U31C/2 | - | - | - | - | - | 17,87 | 73 | 85 | 1,18 | 17,5 | 1,3 | 94 | 1,03 | 50 | 1,02 | 20 | 1,09 | - | -
07.10.2017 01:25 | MR201A | L191A | - | - | - | - | - | - | 60 | 85 | 1,42 | 35,3 | 3,9 | 109 | 1,05 | 51 | 1,09 | 22 | 1,07 | - | -
07.10.2017 03:15 | MR201C | L194C | - | - | - | - | - | - | 65 | 83 | 1,28 | 17,9 | 2,6 | 93 | 1,03 | 48 | 1,03 | 18 | 1,10 | - | -
07.10.2017 04:10 | MS214B | U33B | - | - | - | - | - | 18,38 | 72 | 87 | 1,21 | 21,0 | 1,8 | 98 | 1,03 | 52 | 1,03 | 21 | 1,07 | - | -
07.10.2017 06:15 | MR201A | L197A | - | - | - | - | - | - | 72 | 88 | 1,23 | 21,2 | 2,0 | 100 | 1,03 | 52 | 1,03 | 22 | 1,06 | - | -
07.10.2017 07:40 | MS214C | U34C | - | - | - | - | - | 17,89 | 73 | 87 | 1,20 | 20,3 | 1,7 | 98 | 1,03 | 52 | 1,03 | 21 | 1,06 | - | -
07.10.2017 08:10 | MR201A | L199A | - | 28,8 | 6,5 | - | - | - | 70 | 86 | 1,22 | 30,9 | 1,5 | 102 | 1,04 | 52 | 1,02 | 21 | 1,05 | - | -
07.10.2017 08:35 | MR201C | L200C | - | - | 6,2 | - | - | - | 64 | 85 | 1,32 | 30,7 | 2,6 | 104 | 1,04 | 50 | 1,03 | 19 | 1,08 | - | -
07.10.2017 10:00 | MR201C | L201C | - | - | - | - | - | - | 68 | 83 | 1,23 | 16,2 | 2,4 | 92 | 1,03 | 48 | 1,03 | 21 | 1,07 | - | -
07.10.2017 11:40 | MR201B | L202B | - | - | 6,7 | - | - | - | 65 | 83 | 1,28 | 21,2 | 2,8 | 95 | 1,03 | 49 | 1,04 | 20 | 1,08 | - | -
07.10.2017 12:40 | MR201C | L203C | - | - | - | - | - | - | 64 | 83 | 1,29 | 16,7 | 3,4 | 93 | 1,03 | 48 | 1,04 | 21 | 1,13 | - | -
07.10.2017 16:25 | MS214A | U35A | - | - | - | - | - | 18,00 | 69 | 84 | 1,22 | 17,3 | 2,1 | 94 | 1,03 | 49 | 1,03 | 21 | 1,07 | - | -
07.10.2017 18:23 | MR201C | L204C | - | - | 6,2 | - | - | - | 65 | 81 | 1,25 | 20,5 | 2,3 | 92 | 1,04 | 46 | 1,06 | 21 | 1,06 | - | -
08.10.2017 02:26 | MR201C | L 206 C | - | - | - | - | - | - | 71 | 87 | 1,23 | 14,4 | 2,4 | 95 | 1,03 | 50 | 1,04 | 20 | 1,07 | - | -
08.10.2017 02:26 | MR201A | L 205A | - | - | - | - | - | - | 69 | 87 | 1,26 | 24,4 | 2,4 | 101 | 1,03 | 52 | 1,02 | 21 | 1,07 | - | -
08.10.2017 02:27 | MS214C | U 34 C/1 | - | - | - | - | - | 17,04 | 71 | 85 | 1,21 | 18,4 | 1,9 | 95 | 1,03 | 50 | 1,02 | 21 | 1,06 | - | -
08.10.2017 02:28 | MR201C | L 207 C | - | - | - | - | - | - | 63 | 82 | 1,32 | 17,9 | 3,8 | 94 | 1,03 | 48 | 1,05 | 21 | 1,12 | - | -
08.10.2017 06:30 | MS214A | U36A | - | - | - | - | - | 18,15 | 72 | 86 | 1,19 | 17,4 | 1,7 | 95 | 1,03 | 50 | 1,03 | 21 | 1,09 | - | -
08.10.2017 06:46 | MR201A | L209A | - | - | - | - | - | - | 69 | 85 | 1,24 | 25,3 | 2,1 | 99 | 1,03 | 51 | 1,03 | 21 | 1,07 | - | -
08.10.2017 06:58 | MR201C | L210C | - | - | - | - | - | - | 69 | 87 | 1,27 | 11,8 | 2,7 | 95 | 1,04 | 48 | 1,05 | 19 | 1,06 | - | -
08.10.2017 07:06 | MS214C | U37C | - | - | - | - | - | 17,82 | 72 | 87 | 1,20 | 18,0 | 1,7 | 96 | 1,03 | 51 | 1,03 | 21 | 1,08 | - | -
08.10.2017 09:05 | MR201A | L213A | - | 29,7 | 8,3 | - | - | - | 67 | 83 | 1,24 | 14,4 | 2,8 | 92 | 1,02 | 49 | 1,02 | 21 | 1,07 | - | -
08.10.2017 09:15 | MR201C | L214C | - | - | 8,8 | - | - | - | 67 | 85 | 1,27 | 16,4 | 2,3 | 94 | 1,04 | 48 | 1,03 | 18 | 1,09 | - | -
08.10.2017 10:15 | MS214B | U38B | - | - | - | - | - | 17,92 | 69 | 85 | 1,22 | 17,2 | 2,2 | 94 | 1,03 | 50 | 1,03 | 21 | 1,09 | - | -
08.10.2017 11:15 | MS214D | U39D | - | - | - | - | - | 15,50 | 69 | 85 | 1,23 | 21,5 | 2,0 | 97 | 1,03 | 51 | 1,03 | 20 | 1,08 | - | -
08.10.2017 12:15 | MR201A | L216A | - | - | 6,5 | - | - | - | 58 | 74 | 1,28 | 40,7 | 2,5 | 95 | 1,04 | 48 | 1,03 | 20 | 1,08 | - | -
08.10.2017 12:40 | MR201C | L217C | - | - | - | - | - | - | 31 | 73 | 2,33 | 27,8 | 22,1 | 116 | 1,12 | 45 | 1,07 | 21 | 1,12 | - | -
08.10.2017 15:20 | MS214A | U40A | - | - | - | - | - | 17,84 | 66 | 81 | 1,22 | 20,9 | 2,1 | 92 | 1,03 | 48 | 1,03 | 21 | 1,09 | - | -
08.10.2017 15:30 | MR201A | L220A | - | - | - | - | - | - | 69 | 82 | 1,18 | 15,9 | 1,5 | 90 | 1,03 | 47 | 1,03 | 19 | 1,08 | - | -
08.10.2017 16:10 | MR201C | L221C | - | - | 6,5 | - | - | - | 67 | 82 | 1,21 | 13,1 | 2,4 | 89 | 1,03 | 47 | 1,03 | 20 | 1,08 | - | -
08.10.2017 20:45 | MS214C | U41C | - | - | - | - | - | 17,37 | 70 | 82 | 1,17 | 16,0 | 1,4 | 90 | 1,03 | 47 | 1,03 | 20 | 1,07 | - | -
08.10.2017 22:15 | MR201A | L227A | - | - | - | - | - | - | 65 | 81 | 1,24 | 17,7 | 2,6 | 91 | 1,03 | 48 | 1,03 | 20 | 1,07 | - | -
08.10.2017 22:20 | MR201B | L226B | - | - | 5,2 | - | - | - | 68 | 81 | 1,20 | 19,2 | 1,6 | 91 | 1,04 | 47 | 1,03 | 21 | 1,08 | - | -
08.10.2017 23:10 | MR201C | L228C | - | - | - | - | - | - | 65 | 83 | 1,29 | 14,5 | 3,4 | 92 | 1,03 | 49 | 1,02 | 20 | 1,07 | - | -
09.10.2017 00:50 | MS214B | U42B | - | - | - | - | - | 18,11 | 70 | 83 | 1,18 | 15,7 | 1,6 | 91 | 1,03 | 48 | 1,02 | 20 | 1,07 | - | -
09.10.2017 03:30 | MR201A | L233A | - | - | - | - | - | - | 67 | 81 | 1,20 | 19,0 | 1,7 | 91 | 1,03 | 46 | 1,05 | 21 | 1,05 | - | -
09.10.2017 05:00 | MS214A | U43A | - | - | - | - | - | 18,29 | 70 | 82 | 1,17 | 17,6 | 1,3 | 91 | 1,03 | 48 | 1,03 | 20 | 1,06 | - | -
09.10.2017 07:50 | MR201C | L238C | - | 31,1 | - | - | - | - | 62 | 82 | 1,33 | 15,2 | 4,1 | 92 | 1,03 | 48 | 1,03 | 20 | 1,08 | - | -
09.10.2017 08:35 | MR201A | L239A | - | - | - | - | - | - | 61 | 77 | 1,26 | 35,5 | 2,0 | 96 | 1,05 | 48 | 1,03 | 20 | 1,08 | - | -
09.10.2017 09:10 | MR201B | L240B | - | - | - | - | - | - | 65 | 85 | 1,31 | 17,6 | 3,0 | 96 | 1,03 | 49 | 1,03 | 19 | 1,10 | - | -
09.10.2017 09:20 | MR201C | L241C | - | - | - | - | - | - | 71 | 89 | 1,09 | 14,1 | 2,4 | 98 | 1,03 | 50 | 1,07 | 19 | 1,06 | - | -
09.10.2017 10:10 | MS214C | U44C | - | - | - | - | - | 18,14 | 67 | 81 | 1,21 | 18,0 | 1,9 | 91 | 1,03 | 47 | 1,03 | 20 | 1,10 | - | -
09.10.2017 12:10 | MR201A | L244A | - | - | - | - | - | - | 67 | 81 | 1,21 | 18,7 | 1,8 | 91 | 1,03 | 47 | 1,03 | 19 | 1,06 | - | -
09.10.2017 12:50 | MR201C | L245C | - | - | - | - | - | - | 65 | 82 | 1,25 | 14,8 | 2,7 | 90 | 1,03 | 47 | 1,03 | 20 | 1,08 | - | -
09.10.2017 15:15 | MS214B | U45B | - | - | - | - | - | 18,12 | 69 | 82 | 1,19 | 17,4 | 1,6 | 91 | 1,03 | 47 | 1,02 | 20 | 1,07 | - | -
09.10.2017 15:50 | MR201B | L248B | - | - | - | - | - | - | 65 | 87 | 1,34 | 20,3 | 3,3 | 100 | 1,04 | 49 | 1,03 | 19 | 1,10 | - | -
09.10.2017 16:00 | MR201A | L249A | - | - | - | - | - | - | 63 | 83 | 1,31 | 14,8 | 3,7 | 93 | 1,03 | 48 | 1,03 | 20 | 1,07 | - | -
09.10.2017 18:30 | MR201C | L252C | - | - | - | - | - | - | 66 | 86 | 1,31 | 11,6 | 3,5 | 94 | 1,03 | 50 | 1,02 | 19 | 1,08 | - | -
09.10.2017 19:20 | MS214A | U46A | - | - | - | - | - | 18,29 | 72 | 85 | 1,18 | 15,7 | 1,5 | 93 | 1,03 | 49 | 1,03 | 20 | 1,06 | - | -
09.10.2017 21:45 | MR201B | L255B | - | - | 6,8 | - | - | - | 66 | 81 | 1,22 | 17,7 | 2,1 | 90 | 1,03 | 47 | 1,03 | 19 | 1,06 | - | -
09.10.2017 22:00 | MR201A | L256A | - | - | - | - | - | - | 71 | 92 | 1,30 | 13,1 | 3,2 | 102 | 1,03 | 52 | 1,03 | 20 | 1,08 | - | -
10.10.2017 00:20 | MR201C | L259C | - | - | - | - | - | - | 69 | 90 | 1,31 | 13,8 | 3,2 | 100 | 1,03 | 51 | 1,03 | 20 | 1,09 | - | -
10.10.2017 01:33 | MS214D | U39D/1 | - | - | - | - | - | 16,35 | 66 | 82 | 1,24 | 21,3 | 2,3 | 94 | 1,03 | 49 | 1,03 | 20 | 1,08 | - | -
10.10.2017 02:05 | MR201B | L261B | - | - | 6,2 | - | - | - | 67 | 81 | 1,22 | 17,8 | 2,0 | 91 | 1,03 | 47 | 1,02 | 19 | 1,07 | - | -
10.10.2017 04:40 | MR201B | L267B | - | - | - | - | - | - | 65 | 82 | 1,26 | 23,6 | 2,4 | 95 | 1,04 | 48 | 1,03 | 20 | 1,07 | - | -
10.10.2017 04:40 | MR201A | L265A | - | - | - | - | - | - | 69 | 86 | 1,25 | 14,1 | 2,6 | 94 | 1,03 | 49 | 1,03 | 20 | 1,13 | - | -
10.10.2017 05:18 | MS214B | U48B | - | - | - | - | - | 18,16 | 73 | 85 | 1,17 | 14,0 | 1,5 | 93 | 1,03 | 49 | 1,03 | 20 | 1,06 | - | -
10.10.2017 09:56 | MS214A | U49A | - | - | - | - | - | 18,17 | 71 | 85 | 1,20 | 14,8 | 1,9 | 93 | 1,03 | 49 | 1,03 | 20 | 1,07 | - | -
10.10.2017 10:42 | MR201C | L269C | - | 31,4 | - | - | - | - | 64 | 85 | 1,32 | 11,3 | 4,1 | 93 | 1,03 | 49 | 1,03 | 20 | 1,08 | - | -
10.10.2017 14:58 | MS214C | U50C | - | - | - | - | - | 18,11 | 71 | 86 | 1,21 | 15,2 | 2,0 | 94 | 1,03 | 49 | 1,03 | 20 | 1,07 | - | -
10.10.2017 14:59 | MR201A | L272A | - | - | - | - | - | - | 65 | 88 | 1,35 | 12,3 | 3,7 | 97 | 1,03 | 50 | 1,04 | 19 | 1,09 | - | -
10.10.2017 14:59 | MR201B | L275B | - | - | - | - | - | - | 65 | 81 | 1,24 | 18,5 | 2,4 | 90 | 1,03 | 47 | 1,03 | 19 | 1,08 | - | -
10.10.2017 16:02 | MR201C | L278C | - | - | - | - | - | - | 62 | 82 | 1,40 | 13,2 | 4,4 | 96 | 1,03 | 49 | 1,04 | 18 | 1,10 | - | -
10.10.2017 18:35 | MS214D | U51D | - | - | - | - | - | 17,57 | 72 | 86 | 1,19 | 14,6 | 1,8 | 94 | 1,03 | 50 | 1,02 | 20 | 1,08 | - | -
10.10.2017 18:35 | MR201A | L281A | - | - | - | - | - | - | 65 | 85 | 1,30 | 13,2 | 3,8 | 94 | 1,03 | 49 | 1,03 | 21 | 1,10 | - | -
10.10.2017 20:50 | MR201B | L284B | - | - | - | - | - | - | 63 | 81 | 1,29 | 18,7 | 3,0 | 92 | 1,03 | 48 | 1,03 | 19 | 1,07 | - | -
10.10.2017 21:30 | MR201A | L286A | - | - | - | - | - | - | 71 | 90 | 1,27 | 12,2 | 2,6 | 98 | 1,03 | 51 | 1,02 | 18 | 1,08 | - | -
10.10.2017 22:25 | MR201C | L287C | - | - | - | - | - | - | 67 | 85 | 1,28 | 14,3 | 3,4 | 95 | 1,03 | 50 | 1,03 | 21 | 1,08 | - | -
10.10.2017 23:20 | MS214A | U52A | - | - | - | - | - | 17,73 | 67 | 86 | 1,29 | 13,4 | 2,9 | 94 | 1,03 | 50 | 1,02 | 18 | 1,13 | - | -
10.10.2017 23:50 | MS214C | U47C | - | - | - | - | - | 17,98 | 71 | 85 | 1,20 | 15,1 | 1,8 | 93 | 1,03 | 49 | 1,03 | 20 | 1,07 | - | -
11.10.2017 02:15 | MR201B | L292B | - | - | - | - | - | - | 67 | 86 | 1,27 | 22,1 | 2,0 | 98 | 1,04 | 48 | 1,02 | 18 | 1,08 | - | -
11.10.2017 02:25 | MS214B | U53B | - | - | - | - | - | 18,15 | 71 | 86 | 1,22 | 14,7 | 2,2 | 95 | 1,03 | 50 | 1,03 | 20 | 1,09 | - | -
11.10.2017 02:50 | MR201A | L293A | - | - | - | - | - | - | 69 | 86 | 1,25 | 13,8 | 2,9 | 95 | 1,03 | 50 | 1,02 | 21 | 1,09 | - | -
11.10.2017 03:10 | MS214A | U52A/1 | - | - | - | - | - | 17,79 | 72 | 87 | 1,20 | 14,7 | 1,8 | 95 | 1,03 | 50 | 1,02 | 20 | 1,09 | - | -
11.10.2017 06:20 | MR201B | L298B | - | - | - | - | - | - | 67 | 82 | 1,22 | 20,5 | 1,9 | 93 | 1,03 | 48 | 1,03 | 20 | 1,06 | - | -
11.10.2017 07:15 | MR201C | L300C | - | - | - | - | - | - | 63 | 85 | 1,34 | 14,6 | 4,3 | 95 | 1,03 | 50 | 1,02 | 20 | 1,10 | - | -
11.10.2017 08:33 | MS214C | U54C | - | - | - | - | - | 16,78 | 68 | 82 | 1,21 | 16,3 | 2,0 | 91 | 1,03 | 47 | 1,04 | 20 | 1,06 | - | -
11.10.2017 11:30 | MR201B | L304B | - | - | - | - | - | - | 64 | 77 | 1,20 | 20,7 | 1,5 | 87 | 1,04 | 45 | 1,03 | 18 | 1,05 | - | -
11.10.2017 12:00 | MS214D | U55D | - | - | - | - | - | 17,71 | 69 | 82 | 1,19 | 15,6 | 1,7 | 90 | 1,03 | 47 | 1,02 | 19 | 1,06 | - | -
11.10.2017 13:40 | MR201A | L308A | - | - | - | - | - | - | 64 | 82 | 1,27 | 17,1 | 3,0 | 92 | 1,03 | 47 | 1,03 | 20 | 1,07 | - | -
11.10.2017 14:35 | MR201C | L309C | - | - | - | - | - | - | 68 | 89 | 1,31 | 16,4 | 3,0 | 105 | 1,09 | 51 | 1,03 | 19 | 1,08 | - | -
11.10.2017 15:20 | MR201A | L310A | - | - | - | - | - | - | 68 | 84 | 1,23 | 14,8 | 2,3 | 92 | 1,03 | 48 | 1,03 | 21 | 1,08 | - | -
11.10.2017 16:25 | MR201B | L311B | - | - | - | - | - | - | 65 | 80 | 1,24 | 20,4 | 2,1 | 91 | 1,04 | 46 | 1,03 | 19 | 1,07 | - | -
11.10.2017 17:45 | MS214A | U56A | - | - | - | - | - | 18,56 | 72 | 84 | 1,17 | 17,1 | 1,2 | 93 | 1,03 | 48 | 1,03 | 19 | 1,05 | - | -
11.10.2017 18:00 | MR201C | L314C | - | - | - | - | - | - | 67 | 83 | 1,23 | 14,6 | 2,5 | 91 | 1,02 | 48 | 1,03 | 20 | 1,07 | - | -
12.10.2017 00:43 | MS214B | U57B | - | - | - | - | - | 18,54 | 67 | 82 | 1,23 | 18,0 | 2,1 | 92 | 1,03 | 48 | 1,03 | 19 | 1,06 | - | -
12.10.2017 01:26 | MR201B | L318B | - | - | - | - | - | - | 64 | 81 | 1,27 | 24,8 | 2,3 | 94 | 1,04 | 48 | 1,02 | 19 | 1,06 | - | -
12.10.2017 01:26 | MR201C | L321C | - | - | - | - | - | - | 64 | 91 | 1,41 | 15,5 | 4,5 | 103 | 1,03 | 52 | 1,05 | 21 | 1,09 | - | -
12.10.2017 01:27 | MR201A | L317A | - | - | - | - | - | - | 66 | 84 | 1,28 | 14,1 | 3,1 | 93 | 1,03 | 48 | 1,03 | 19 | 1,07 | - | -
12.10.2017 04:51 | MR201C | L327C | - | - | - | - | - | - | 64 | 92 | 1,43 | 13,2 | 5,2 | 103 | 1,03 | 53 | 1,03 | 21 | 1,11 | - | -
12.10.2017 04:52 | MS214C | U58C | - | - | - | - | - | 18,29 | 68 | 83 | 1,22 | 16,3 | 2,0 | 91 | 1,03 | 48 | 1,03 | 19 | 1,06 | - | -
12.10.2017 05:04 | MR201B | L324B | - | - | - | - | - | - | 63 | 82 | 1,31 | 17,5 | 3,4 | 93 | 1,03 | 48 | 1,03 | 19 | 1,06 | - | -
12.10.2017 06:40 | MR201A | L331A | - | - | - | - | - | - | 67 | 87 | 1,30 | 15,9 | 3,1 | 97 | 1,03 | 50 | 1,03 | 19 | 1,07 | - | -
12.10.2017 07:40 | MR201B | L332B | - | 30,6 | - | - | - | - | 64 | 85 | 1,34 | 18,7 | 3,9 | 98 | 1,03 | 50 | 1,03 | 20 | 1,07 | - | -
12.10.2017 08:55 | MS214D | U59D | - | - | - | - | - | 18,17 | 71 | 86 | 1,22 | 15,5 | 2,0 | 95 | 1,03 | 49 | 1,03 | 20 | 1,08 | - | -
12.10.2017 09:50 | MR201A | L336A | - | - | - | - | - | - | 72 | 87 | 1,21 | 12,2 | 2,1 | 94 | 1,03 | 49 | 1,03 | 20 | 1,07 | - | -
12.10.2017 12:50 | MR201B | L339B | - | - | - | - | - | - | 66 | 86 | 1,31 | 22,4 | 3,0 | 99 | 1,04 | 51 | 1,03 | 20 | 1,07 | - | -
12.10.2017 13:40 | MR201A | L341A | - | - | - | - | - | - | 67 | 91 | 1,36 | 103,0 | 1,0 | 15 | 51,00 | 1 | 3,80 | 20 | 1,10 | - | -
12.10.2017 14:10 | MR201C | L342C | - | - | - | - | - | - | 67 | 85 | 1,26 | 12,9 | 3,1 | 93 | 1,02 | 49 | 1,03 | 20 | 1,09 | - | -
12.10.2017 14:15 | MS214A | U60A | - | - | - | - | - | 18,32 | 71 | 86 | 1,22 | 15,2 | 12,1 | 95 | 1,03 | 49 | 1,03 | 21 | 1,09 | - | -
12.10.2017 17:45 | MR201B | L345B | - | - | - | - | - | - | 66 | 84 | 1,28 | 17,3 | 2,7 | 94 | 1,03 | 49 | 1,02 | 20 | 1,10 | - | -
12.10.2017 21:45 | MR201C | L347C | - | - | - | - | - | - | 77 | 95 | 1,23 | 11,9 | 2,1 | 103 | 1,03 | 52 | 1,03 | 20 | 1,10 | - | -
12.10.2017 22:15 | MS214B | U61B | - | - | - | - | - | 17,89 | 72 | 86 | 1,19 | 15,0 | 1,8 | 95 | 1,03 | 50 | 1,03 | 21 | 1,06 | - | -
12.10.2017 23:45 | MR201C | L349C | - | - | - | - | - | - | 72 | 88 | 1,23 | 15,6 | 2,3 | 98 | 1,03 | 50 | 1,04 | 21 | 1,07 | - | -
13.10.2017 00:15 | MR201A | L350A | - | - | - | - | - | - | 70 | 96 | 1,38 | 15,7 | 3,6 | 108 | 1,05 | 53 | 1,04 | 20 | 1,09 | - | -
13.10.2017 01:25 | MR201B | L351B | - | - | - | - | - | - | 64 | 83 | 1,30 | 21,2 | 2,9 | 96 | 1,04 | 49 | 1,03 | 19 | 1,06 | - | -
13.10.2017 03:15 | MS214C | U62C | - | - | - | - | - | 18,18 | 71 | 87 | 1,22 | 15,1 | 2,2 | 96 | 1,03 | 49 | 1,03 | 21 | 1,07 | - | -
13.10.2017 03:55 | MR201A | L355A | - | - | - | - | - | - | 68 | 84 | 1,25 | 20,7 | 2,4 | 96 | 1,04 | 49 | 1,03 | 21 | 1,08 | - | -
13.10.2017 05:40 | MR201B | L357B | - | - | - | - | - | - | 68 | 83 | 1,25 | 17,1 | 2,2 | 93 | 1,03 | 48 | 1,02 | 18 | 1,09 | - | -
13.10.2017 07:35 | MR201A | L360A | - | - | - | - | - | - | 72 | 87 | 1,21 | 14,8 | 1,9 | 95 | 1,03 | 49 | 1,03 | 20 | 1,05 | - | -
13.10.2017 08:20 | MS214D | U63D | - | - | - | - | - | 18,21 | 71 | 85 | 1,20 | 17,5 | 1,6 | 94 | 1,03 | 48 | 1,04 | 20 | 1,06 | - | -
13.10.2017 12:20 | MS214A | U64A | - | - | - | - | - | 18,47 | 70 | 85 | 1,22 | 16,1 | 2,0 | 94 | 1,03 | 49 | 1,03 | 20 | 1,08 | - | -
10.11.2017 06:50 | MR201B | L1B | - | - | 6,3 | - | - | - | 74 | 94 | 1,27 | 17,4 | 2,3 | 105 | 1,05 | 53 | 1,02 | 20 | 1,07 | - | -
10.11.2017 07:45 | MR201C | L2C | - | - | 6,6 | - | - | - | 78 | 95 | 1,22 | 12,8 | 2,0 | 103 | 1,03 | 53 | 1,03 | 22 | 1,07 | - | -
10.11.2017 14:30 | MR201B | L3B | - | 29,4 | 6,5 | - | - | - | 76 | 96 | 1,26 | 20,1 | 2,1 | 109 | 1,04 | 54 | 1,03 | 21 | 1,07 | - | -
10.11.2017 18:05 | MR201A | L4A | - | - | 6,3 | - | - | - | 74 | 95 | 1,28 | 18,7 | 2,9 | 107 | 1,04 | 54 | 1,03 | 23 | 1,07 | - | -
10.11.2017 22:15 | MR201C | L5C | - | - | 6,7 | - | - | - | 77 | 96 | 1,25 | 18,1 | 2,0 | 108 | 1,04 | 55 | 1,02 | 20 | 1,06 | - | -
11.11.2017 02:10 | MR201C | L6C | - | - | 6,7 | - | - | - | 79 | 97 | 1,23 | 13,9 | 2,1 | 106 | 1,04 | 54 | 1,03 | 21 | 1,07 | - | -
11.11.2017 06:40 | MR201A | L 7 A | - | - | 6,6 | - | - | - | 72 | 91 | 1,27 | 16,7 | 2,7 | 102 | 1,03 | 52 | 1,03 | 22 | 1,09 | - | -
11.11.2017 13:05 | MR201A | L8A | - | 29,4 | - | - | - | - | 70 | 89 | 1,27 | 23,1 | 2,2 | 102 | 1,04 | 51 | 1,03 | 20 | 1,06 | - | -
11.11.2017 13:06 | MR201C | L9C | - | - | 6,7 | - | - | - | 68 | 87 | 1,27 | 16,3 | 2,5 | 96 | 1,03 | 49 | 1,04 | 19 | 1,07 | - | -
11.11.2017 14:04 | MR201B | L10B | - | - | 7,0 | - | - | - | 71 | 91 | 1,30 | 16,4 | 3,1 | 102 | 1,04 | 52 | 1,03 | 21 | 1,07 | - | -
11.11.2017 14:05 | MS214C | U1C | - | - | - | - | - | 16,05 | 76 | 90 | 1,30 | 16,3 | 2,4 | 100 | 1,06 | 49 | 1,04 | 21 | 1,07 | - | -
11.11.2017 15:15 | MR201A | L11A | - | - | - | - | - | - | 66 | 89 | 1,35 | 21,8 | 3,1 | 103 | 1,06 | 51 | 1,03 | 20 | 1,09 | - | -
11.11.2017 17:30 | MR201C | L12C | - | - | - | - | - | - | 70 | 90 | 1,28 | 15,8 | 2,7 | 100 | 1,03 | 51 | 1,05 | 19 | 1,07 | - | -
11.11.2017 17:30 | MR201B | L13B | - | - | - | - | - | - | 64 | 81 | 1,28 | 19,6 | 2,3 | 92 | 1,04 | 46 | 1,04 | 19 | 1,07 | - | -
11.11.2017 20:10 | MR201A | L14A | - | - | 6,1 | - | - | - | - | - | - | - | - | - | - | - | - | - | - | - | -
11.11.2017 20:15 | MS214A | U2A | - | - | - | - | - | 18,16 | 71 | 89 | 1,26 | 17,7 | 2,4 | 100 | 1,04 | 49 | 1,05 | 21 | 1,12 | - | -
11.11.2017 21:40 | MR201B | L16B | - | - | - | - | - | - | 64 | 79 | 1,24 | 22,1 | 2,1 | 91 | 1,04 | 46 | 1,02 | 20 | 1,11 | - | -
12.11.2017 00:50 | MS214C | U3C | - | - | - | - | - | 16,88 | 76 | 93 | 1,22 | 17,1 | 1,7 | 103 | 1,04 | 52 | 1,03 | 20 | 1,06 | - | -
12.11.2017 01:10 | MR201C | L19C | - | - | - | - | - | - | 74 | 95 | 1,28 | 31,5 | 2,2 | 115 | 1,04 | 57 | 1,03 | 22 | 1,06 | - | -
12.11.2017 01:40 | MS214B | U4B | - | - | - | - | - | 18,19 | 67 | 83 | 1,24 | 19,9 | 1,9 | 93 | 1,04 | 48 | 1,03 | 19 | 1,09 | - | -
12.11.2017 04:45 | MR201A | L23A | - | - | 6,0 | - | - | - | 69 | 86 | 1,24 | 17,2 | 2,4 | 96 | 1,04 | 49 | 1,02 | 21 | 1,09 | - | -
12.11.2017 04:55 | MS214C | U3C/1 | - | - | - | - | - | 15,52 | 74 | 96 | 1,30 | 19,2 | 1,4 | 109 | 1,10 | 49 | 1,06 | 20 | 1,05 | - | -
12.11.2017 06:15 | MR201C | L25C | - | - | 5,9 | - | - | - | 73 | 91 | 1,23 | 14,0 | 2,4 | 99 | 1,03 | 51 | 1,03 | 21 | 1,09 | - | -
12.11.2017 06:25 | MS214D | U5D | - | - | - | - | - | 18,12 | 74 | 90 | 1,21 | 22,0 | 1,3 | 102 | 1,04 | 52 | 1,03 | 19 | 1,06 | - | -
12.11.2017 09:00 | MS214C | U3C/2 | - | - | - | - | - | 17,04 | 74 | 91 | 1,22 | 17,7 | 1,6 | 101 | 1,04 | 51 | 1,03 | 20 | 1,06 | - | -
12.11.2017 10:00 | MR201C | L28C | - | 30,0 | 6,1 | - | - | - | 71 | 86 | 1,21 | 17,5 | 2,2 | 95 | 1,03 | 50 | 1,02 | 22 | 1,11 | - | -
12.11.2017 13:40 | MR201A | L30A | - | - | 5,9 | - | - | - | 63 | 79 | 1,26 | 22,7 | 2,2 | 91 | 1,04 | 46 | 1,03 | 19 | 1,10 | - | -
12.11.2017 13:40 | MS214B | U4B/1 | - | - | - | - | - | 18,01 | 65 | 82 | 1,26 | 19,0 | 2,8 | 93 | 1,04 | 48 | 1,03 | 21 | 1,10 | - | -
12.11.2017 14:10 | MR201C | L31C | - | - | - | - | - | - | 63 | 77 | 1,23 | 24,1 | 1,7 | 89 | 1,03 | 45 | 1,06 | 18 | 1,05 | - | -
12.11.2017 15:45 | MS214A | U6A | - | - | - | - | - | 17,69 | 70 | 84 | 1,21 | 18,5 | 1,5 | 94 | 1,04 | 48 | 1,04 | 19 | 1,05 | - | -
12.11.2017 15:50 | MR201B | L33B | - | - | 6,1 | - | - | - | 60 | 76 | 1,26 | 19,2 | 2,4 | 80 | 1,04 | 43 | 1,03 | 19 | 1,13 | - | -
12.11.2017 17:54 | MS214D | U5D/1 | - | - | - | - | - | 18,12 | 69 | 85 | 1,24 | 23,3 | 1,6 | 98 | 1,05 | 49 | 1,05 | 21 | 1,06 | - | -
12.11.2017 18:20 | MR201A | L34A | - | - | 6,2 | - | - | - | 65 | 88 | 1,34 | 20,8 | 3,0 | 101 | 1,04 | 48 | 1,08 | 20 | 1,08 | - | -
12.11.2017 23:33 | MR201C | L 35 C | - | - | 6,1 | - | - | - | 71 | 90 | 1,26 | 13,8 | 2,6 | 99 | 1,03 | 50 | 1,05 | 20 | 1,08 | - | -
12.11.2017 23:33 | MR201A | L36 A | - | - | 6,3 | - | - | - | 69 | 83 | 1,21 | 18,2 | 1,6 | 93 | 1,03 | 48 | 1,03 | 19 | 1,06 | - | -
13.11.2017 03:23 | MS214B | U 4 B/2 | - | - | - | - | - | 17,92 | 67 | 84 | 1,25 | 18,5 | 2,0 | 94 | 1,04 | 48 | 1,04 | 19 | 1,08 | - | -
13.11.2017 03:36 | MR201C | L 37 C | - | - | - | - | - | - | 66 | 84 | 1,27 | 16,6 | 2,7 | 94 | 1,04 | 47 | 1,03 | 21 | 1,13 | - | -
13.11.2017 03:37 | MR201B | L 38 B | - | - | - | - | - | - | 62 | 78 | 1,26 | 21,2 | 2,3 | 90 | 1,04 | 45 | 1,04 | 19 | 1,09 | - | -
13.11.2017 04:55 | MR201A | L 40 A | - | - | - | - | - | - | 65 | 84 | 1,29 | 17,8 | 3,0 | 95 | 1,04 | 48 | 1,02 | 22 | 1,14 | - | -
13.11.2017 06:47 | MR201C | L 41 C | - | - | - | - | - | - | 70 | 88 | 1,25 | 13,3 | 2,9 | 96 | 1,03 | 50 | 1,02 | 22 | 1,12 | - | -
13.11.2017 07:10 | MR201C | L 42 C | - | - | - | - | - | - | 61 | 81 | 1,34 | 20,4 | 3,1 | 94 | 1,03 | 45 | 1,10 | 20 | 1,07 | - | -
13.11.2017 08:10 | MR201A | L 43 A | - | 30,0 | - | - | - | - | 60 | 78 | 1,29 | 20,3 | 3,2 | 89 | 1,03 | 45 | 1,05 | 20 | 1,09 | - | -
13.11.2017 10:30 | MR201C | L45C | - | - | - | - | - | - | 66 | 79 | 1,21 | 19,9 | 1,7 | 89 | 1,03 | 46 | 1,03 | 18 | 1,07 | - | -
13.11.2017 10:31 | MS214C | U 7 C | - | - | - | - | - | 18,02 | 70 | 86 | 1,22 | 17,3 | 1,4 | 96 | 1,05 | 48 | 1,02 | 18 | 1,07 | - | -
13.11.2017 14:15 | MS214A | U8A | - | - | - | - | - | 18,06 | 67 | 84 | 1,25 | 16,1 | 2,2 | 93 | 1,04 | 47 | 1,04 | 19 | 1,08 | - | -
13.11.2017 14:40 | MR201C | L46C | - | - | - | - | - | - | 58 | 78 | 1,36 | 24,4 | 2,9 | 93 | 1,04 | 43 | 1,09 | 18 | 1,09 | - | -
13.11.2017 15:55 | MR201A | L47A | - | - | - | - | - | - | 67 | 82 | 1,21 | 17,1 | 1,9 | 91 | 1,03 | 47 | 1,03 | 19 | 1,07 | - | -
13.11.2017 16:30 | MR201B | L48B | - | - | - | - | - | - | 48 | 73 | 1,52 | 31,2 | 4,3 | 93 | 1,07 | 40 | 1,13 | 18 | 1,08 | - | -
13.11.2017 19:30 | MR201C | L49C | - | - | - | - | - | - | 73 | 94 | 1,30 | 19,9 | 2,7 | 108 | 1,03 | 54 | 1,05 | 21 | 1,05 | - | -
13.11.2017 20:25 | MR201A | L50A | - | - | - | - | - | - | 75 | 88 | 1,18 | 14,3 | 1,6 | 96 | 1,03 | 50 | 1,03 | 21 | 1,07 | - | -
14.11.2017 00:00 | MS214B | U9B | - | - | - | - | - | 17,99 | 71 | 87 | 1,22 | 15,8 | 1,9 | 96 | 1,04 | 49 | 1,02 | 20 | 1,07 | - | -
14.11.2017 00:15 | MR201C | L52C | - | - | - | - | - | - | 68 | 82 | 1,21 | 17,5 | 1,9 | 92 | 1,03 | 47 | 1,04 | 19 | 1,08 | - | -
14.11.2017 02:50 | MR201A | L55A | - | - | - | - | - | - | 69 | 84 | 1,21 | 18,3 | 1,9 | 94 | 1,03 | 48 | 1,03 | 20 | 1,07 | - | -
14.11.2017 04:00 | MS214C | U10C | - | - | - | - | - | 18,09 | 72 | 87 | 1,20 | 16,8 | 1,6 | 96 | 1,04 | 49 | 1,02 | 19 | 1,08 | - | -
14.11.2017 05:35 | MR201C | L58C | - | - | - | - | - | - | 68 | 85 | 1,25 | 16,4 | 2,4 | 94 | 1,03 | 49 | 1,03 | 19 | 1,10 | - | -
14.11.2017 08:50 | MR201A | U61A | - | - | - | - | - | - | 66 | 84 | 1,27 | 18,8 | 2,4 | 96 | 1,04 | 46 | 1,03 | 19 | 1,11 | - | -
14.11.2017 09:10 | MR201C | L62C | - | - | - | - | - | - | 66 | 87 | 1,32 | 16,4 | 3,2 | 98 | 1,04 | 49 | 1,03 | 19 | 1,12 | - | -
14.11.2017 09:15 | MS214A | U11A | - | - | - | - | - | 18,69 | 68 | 85 | 1,24 | 18,2 | 1,9 | 95 | 1,03 | 49 | 1,02 | 18 | 1,11 | - | -
14.11.2017 10:20 | MR201B | L63B | - | - | - | - | - | - | 65 | 82 | 1,27 | 18,4 | 2,5 | 92 | 1,03 | 47 | 1,03 | 19 | 1,11 | - | -
14.11.2017 12:10 | MR201A | L66A | - | 29,8 | - | - | - | - | 58 | 79 | 1,37 | 18,5 | 3,5 | 90 | 1,03 | 48 | 1,02 | 17 | 1,17 | - | -
14.11.2017 13:15 | MS214B | U12B | - | - | - | - | - | 18,46 | 71 | 86 | 1,21 | 16,6 | 1,7 | 95 | 1,03 | 49 | 1,02 | 19 | 1,08 | - | -
14.11.2017 14:10 | MR201A | L68A | - | - | - | - | - | - | 65 | 84 | 1,28 | 17,1 | 2,6 | 94 | 1,03 | 48 | 1,04 | 19 | 1,09 | - | -
14.11.2017 14:40 | MR201B | L69B | - | - | - | - | - | - | 64 | 83 | 1,29 | 16,9 | 2,8 | 93 | 1,04 | 47 | 1,03 | 19 | 1,09 | - | -
14.11.2017 15:50 | MR201A | L71A | - | - | - | - | - | - | 69 | 86 | 1,25 | 18,5 | 2,2 | 97 | 1,03 | 50 | 1,03 | 19 | 1,06 | - | -
14.11.2017 17:05 | MR201C | L72C | - | - | - | - | - | - | 73 | 88 | 1,21 | 15,0 | 1,9 | 97 | 1,03 | 50 | 1,03 | 20 | 1,08 | - | -
14.11.2017 18:10 | MS214C | U13C | - | - | - | - | - | 18,45 | 68 | 87 | 1,28 | 16,3 | 2,6 | 94 | 1,03 | 49 | 1,03 | 19 | 1,09 | - | -
14.11.2017 20:05 | MR201A | L76A | - | - | - | - | - | - | 57 | 83 | 1,46 | 29,2 | 4,2 | 104 | 1,05 | 48 | 1,09 | 20 | 1,09 | - | -
14.11.2017 22:00 | MR201A | L79A | - | - | - | - | - | - | 73 | 90 | 1,22 | 15,7 | 2,1 | 99 | 1,03 | 51 | 1,03 | 20 | 1,07 | - | -
14.11.2017 22:10 | MS214A | U14A | - | - | - | - | - | 18,24 | 68 | 88 | 1,29 | 19,3 | 2,7 | 100 | 1,04 | 51 | 1,03 | 19 | 1,08 | - | -
14.11.2017 23:00 | MR201B | L80B | - | - | - | - | - | - | 66 | 84 | 1,27 | 20,4 | 2,4 | 96 | 1,30 | 49 | 1,03 | 19 | 1,07 | - | -
15.11.2017 00:10 | MR201A | L82A | - | - | - | - | - | - | 66 | 88 | 1,35 | 18,7 | 3,7 | 101 | 1,02 | 50 | 1,03 | 22 | 1,03 | - | -
15.11.2017 00:30 | MS214B | U15B | - | - | - | - | - | 18,13 | 73 | 89 | 1,21 | 17,7 | 1,7 | 99 | 1,03 | 51 | 1,03 | 20 | 1,07 | - | -
15.11.2017 02:00 | MS214A | U14A/1 | - | - | - | - | - | 18,16 | 72 | 88 | 1,23 | 18,5 | 1,9 | 99 | 1,03 | 50 | 1,03 | 20 | 1,08 | - | -
15.11.2017 02:50 | MR201C | L86C | - | - | - | - | - | - | 69 | 89 | 1,28 | 14,0 | 3,0 | 98 | 1,03 | 51 | 1,03 | 20 | 1,09 | - | -
15.11.2017 03:30 | MR201A | L87A | - | - | - | - | - | - | 69 | 91 | 1,32 | 16,5 | 3,1 | 103 | 1,04 | 50 | 1,07 | 21 | 1,07 | - | -
15.11.2017 04:00 | MR201B | L88B | - | - | - | - | - | - | 60 | 87 | 1,46 | 27,5 | 3,2 | 107 | 1,09 | 46 | 1,09 | 19 | 1,07 | - | -
15.11.2017 05:15 | MR201A | L90A | - | - | - | - | - | - | 71 | 90 | 1,26 | 14,3 | 2,4 | 99 | 1,03 | 51 | 1,03 | 19 | 1,09 | - | -
15.11.2017 05:30 | MS214A | U14A/2 | - | - | - | - | - | 18,07 | 71 | 89 | 1,25 | 18,2 | 2,1 | 100 | 1,04 | 50 | 1,03 | 20 | 1,09 | - | -
15.11.2017 06:40 | MS214C | U16C | - | - | - | - | - | 18,12 | 71 | 89 | 1,25 | 16,1 | 2,3 | 99 | 1,03 | 50 | 1,04 | 20 | 1,08 | - | -
15.11.2017 06:45 | MR201C | L92C | - | - | - | - | - | - | 75 | 93 | 1,24 | 12,7 | 2,5 | 101 | 1,03 | 53 | 1,03 | 20 | 1,07 | - | -
15.11.2017 10:18 | MR201B | L91B | - | 29,7 | - | - | - | - | 66 | 85 | 1,29 | 20,6 | 2,4 | 97 | 1,05 | 48 | 1,04 | 20 | 1,09 | - | -
15.11.2017 12:36 | MR201A | L95A | - | - | - | - | - | - | 70 | 90 | 1,29 | 14,9 | 2,7 | 99 | 1,04 | 50 | 1,05 | 20 | 1,08 | - | -
15.11.2017 13:23 | MS214B | U17B | - | - | - | - | - | 18,12 | 73 | 89 | 1,21 | 15,2 | 1,9 | 98 | 1,03 | 50 | 1,03 | 20 | 1,08 | - | -
15.11.2017 14:00 | MR201B | L99B | - | - | - | - | - | - | 60 | 85 | 1,41 | 19,1 | 4,7 | 99 | 1,04 | 49 | 1,03 | 20 | 1,09 | - | -
15.11.2017 16:11 | MR201C | L100C | - | - | - | - | - | - | 63 | 87 | 1,37 | 15,1 | 4,0 | 97 | 1,03 | 50 | 1,04 | 19 | 1,06 | - | -
15.11.2017 17:28 | MR201A | L101A | - | - | - | - | - | - | 71 | 90 | 1,26 | 13,5 | 2,7 | 98 | 1,03 | 51 | 1,03 | 20 | 1,07 | - | -
15.11.2017 17:43 | MS214A | U18A | - | - | - | - | - | 17,97 | 72 | 89 | 1,24 | 14,9 | 2,3 | 98 | 1,03 | 51 | 1,03 | 20 | 1,07 | - | -
15.11.2017 18:20 | MR201B | L105B | - | - | - | - | - | - | 69 | 88 | 1,27 | 21,5 | 2,5 | 100 | 1,04 | 51 | 1,02 | 20 | 1,08 | - | -
15.11.2017 21:50 | MS214C | U19C | - | - | - | - | - | 18,30 | 68 | 90 | 1,32 | 16,3 | 2,1 | 100 | 1,04 | 51 | 1,03 | 19 | 1,12 | - | -
15.11.2017 23:00 | MR201A | L110A | - | - | - | - | - | - | 69 | 88 | 1,28 | 13,7 | 2,7 | 97 | 1,03 | 50 | 1,03 | 19 | 1,12 | - | -
16.11.2017 00:20 | MR201B | L111B | - | - | - | - | - | - | 73 | 89 | 1,22 | 20,7 | 1,4 | 101 | 1,05 | 51 | 1,02 | 19 | 1,05 | - | -
16.11.2017 01:10 | MR201C | L112C | - | - | - | - | - | - | 57 | 82 | 1,44 | 24,5 | 4,3 | 99 | 1,05 | 46 | 1,09 | 20 | 1,08 | - | -
16.11.2017 02:30 | MS214B | U20B | - | - | - | - | - | 17,97 | 73 | 88 | 1,21 | 17,7 | 1,7 | 98 | 1,03 | 49 | 1,04 | 20 | 1,09 | - | -
16.11.2017 03:40 | MR201C | L115C | - | - | - | - | - | - | 70 | 87 | 1,24 | 18,8 | 2,0 | 98 | 1,04 | 49 | 1,05 | 20 | 1,07 | - | -
16.11.2017 04:30 | MR201A | L116A | - | - | - | - | - | - | 71 | 91 | 1,29 | 14,7 | 3,0 | 101 | 1,07 | 51 | 1,03 | 21 | 1,12 | - | -
16.11.2017 05:10 | MR201B | L117B | - | - | - | - | - | - | 70 | 86 | 1,23 | 21,8 | 1,7 | 98 | 1,04 | 50 | 1,03 | 20 | 1,07 | - | -
16.11.2017 06:40 | MR201A | L119A | - | - | 6,1 | - | - | - | 66 | 88 | 1,34 | 13,2 | 3,5 | 97 | 1,03 | 51 | 1,02 | 18 | 1,13 | - | -
16.11.2017 06:45 | MS214A | U21A | - | - | - | - | - | 17,65 | 74 | 88 | 1,20 | 17,7 | 1,4 | 98 | 1,03 | 50 | 1,03 | 19 | 1,06 | - | -
16.11.2017 07:30 | MR201B | L120B | - | - | 6,1 | - | - | - | 71 | 88 | 1,24 | 18,7 | 2,0 | 98 | 1,04 | 50 | 1,04 | 19 | 1,08 | - | -
16.11.2017 08:15 | MR201C | L121C | - | 30,3 | 6,1 | - | - | - | 67 | 87 | 1,30 | 17,4 | 3,1 | 98 | 1,03 | 50 | 1,03 | 20 | 1,08 | - | -
16.11.2017 10:50 | MS214C | U22C | - | - | - | - | - | 18,07 | 75 | 89 | 1,19 | 16,1 | 1,5 | 98 | 1,03 | 51 | 1,02 | 19 | 1,07 | - | -
16.11.2017 13:30 | MR201B | L129B | - | - | - | - | - | - | 71 | 87 | 1,22 | 16,7 | 2,0 | 96 | 1,03 | 50 | 1,02 | 19 | 1,06 | - | -
16.11.2017 14:30 | MR201C | L130C | - | - | - | - | - | - | 63 | 84 | 1,33 | 18,1 | 3,3 | 96 | 1,03 | 48 | 1,06 | 19 | 1,08 | - | -
16.11.2017 15:45 | MS214B | U23B | - | - | - | - | - | 18,05 | 72 | 88 | 1,21 | 15,9 | 1,8 | 96 | 1,03 | 50 | 1,03 | 19 | 1,09 | - | -
16.11.2017 23:06 | MR201A | L137A | - | - | - | - | - | - | 68 | 86 | 1,26 | 15,2 | 2,5 | 94 | 1,03 | 48 | 1,04 | 20 | 1,09 | - | -
16.11.2017 23:09 | MS214A | U24A | - | - | - | - | - | 17,66 | 69 | 85 | 1,23 | 18,2 | 1,9 | 95 | 1,03 | 47 | 1,07 | 19 | 1,08 | - | -
17.11.2017 04:07 | MR201C | L139C | - | - | - | - | - | - | 64 | 83 | 1,29 | 18,0 | 2,9 | 93 | 1,03 | 47 | 1,06 | 19 | 1,07 | - | -
17.11.2017 04:08 | MR201B | L141B | - | - | - | - | - | - | 63 | 83 | 1,32 | 18,3 | 3,0 | 94 | 1,03 | 48 | 1,04 | 19 | 1,08 | - | -
17.11.2017 06:44 | MS214D | U25D | - | - | - | - | - | 17,92 | 68 | 84 | 1,23 | 17,3 | 2,0 | 93 | 1,03 | 47 | 1,03 | 19 | 1,08 | - | -
17.11.2017 07:08 | MR201C | L145C | - | - | - | - | - | - | 67 | 87 | 1,29 | 15,4 | 2,9 | 97 | 1,03 | 50 | 1,03 | 19 | 1,08 | - | -
17.11.2017 08:30 | MR201A | L146A | - | 30,3 | - | - | - | - | 71 | 88 | 1,24 | 21,2 | 1,7 | 100 | 1,04 | 50 | 1,04 | 19 | 1,07 | - | -
17.11.2017 08:35 | MR201B | L144B | - | - | - | - | - | - | 69 | 88 | 1,27 | 16,7 | 2,5 | 98 | 1,04 | 49 | 1,03 | 20 | 1,10 | - | -
17.11.2017 11:30 | MR201C | L148C | - | - | - | - | - | - | 77 | 93 | 1,20 | 12,8 | 1,7 | 101 | 1,03 | 52 | 1,04 | 21 | 1,10 | - | -
17.11.2017 11:35 | MS214C | U26C | - | - | - | - | - | 18,12 | 75 | 91 | 1,21 | 16,6 | 1,6 | 100 | 1,03 | 52 | 1,02 | 19 | 1,07 | - | -
17.11.2017 12:55 | MR201A | L149A | - | - | - | - | - | - | 75 | 91 | 1,21 | 18,2 | 1,4 | 102 | 1,04 | 50 | 1,03 | 19 | 1,10 | - | -
17.11.2017 13:35 | MR201B | L150B | - | - | - | - | - | - | 72 | 90 | 1,26 | 24,3 | 1,7 | 104 | 1,04 | 51 | 1,04 | 21 | 1,07 | - | -
17.11.2017 14:30 | MR201C | L151C | - | - | - | - | - | - | 75 | 92 | 1,22 | 18,4 | 1,9 | 103 | 1,03 | 52 | 1,03 | 21 | 1,07 | - | -
17.11.2017 17:25 | MR201B | L 153 B | - | - | - | - | - | - | 70 | 88 | 1,25 | 22,8 | 1,7 | 101 | 1,04 | 50 | 1,04 | 20 | 1,09 | - | -
17.11.2017 18:20 | MS214B | U 27 B | - | - | - | - | - | 17,95 | 75 | 90 | 1,20 | 18,7 | 1,4 | 101 | 1,04 | 51 | 1,04 | 22 | 1,07 | - | -
17.11.2017 19:05 | MR201C | L 154 C | - | - | - | - | - | - | 75 | 95 | 1,20 | 18,1 | 1,4 | 99 | 1,03 | 51 | 1,03 | 20 | 1,08 | - | -
17.11.2017 20:09 | MR201A | L155A | - | - | - | - | - | - | 73 | 89 | 1,21 | 19,8 | 1,6 | 100 | 1,03 | 51 | 1,03 | 20 | 1,06 | - | -
17.11.2017 22:50 | MR201C | L157C | - | - | - | - | - | - | 76 | 89 | 1,17 | 16,4 | 1,2 | 97 | 1,03 | 50 | 1,03 | 20 | 1,08 | - | -
17.11.2017 23:35 | MR201A | L158A | - | - | - | - | - | - | 73 | 89 | 1,21 | 19,1 | 1,5 | 99 | 1,03 | 50 | 1,04 | 20 | 1,08 | - | -
18.11.2017 02:20 | MS214D | U28D | - | - | - | - | - | 17,65 | 76 | 91 | 1,20 | 19,3 | 1,4 | 102 | 1,04 | 52 | 1,04 | 21 | 1,08 | - | -
18.11.2017 03:20 | MR201C | L159C | - | - | - | - | - | - | 74 | 87 | 1,18 | 18,8 | 1,2 | 97 | 1,03 | 50 | 1,04 | 21 | 1,08 | - | -
18.11.2017 04:20 | MR201A | L160A | - | - | - | - | - | - | 71 | 87 | 1,22 | 19,7 | 1,7 | 98 | 1,03 | 49 | 1,04 | 20 | 1,07 | - | -
18.11.2017 05:00 | MR201B | L161B | - | - | - | - | - | - | 72 | 87 | 1,22 | 18,0 | 1,7 | 97 | 1,03 | 50 | 1,02 | 18 | 1,10 | - | -
18.11.2017 07:15 | MR201C | L162C | - | - | - | - | - | - | 70 | 85 | 1,21 | 19,4 | 1,8 | 95 | 1,03 | 49 | 1,04 | 22 | 1,09 | - | -
18.11.2017 08:00 | MS214A | U29A | - | - | - | - | - | 18,00 | 77 | 91 | 1,17 | 19,1 | 0,9 | 101 | 1,03 | 51 | 1,03 | 20 | 1,08 | - | -
18.11.2017 10:30 | MR201B | L163B | - | 29,7 | - | - | - | - | 69 | 87 | 1,26 | 20,4 | 2,3 | 99 | 1,04 | 50 | 1,04 | 20 | 1,09 | - | -
18.11.2017 11:05 | MR201C | L164C | - | - | - | - | - | - | 70 | 83 | 1,19 | 19,3 | 1,3 | 93 | 1,03 | 49 | 1,02 | 18 | 1,09 | - | -
18.11.2017 11:15 | MS214B | U27B/1 | - | - | - | - | - | 17,64 | 64 | 86 | 1,35 | 20,8 | 3,2 | 101 | 1,04 | 49 | 1,06 | 20 | 1,14 | - | -
18.11.2017 14:00 | MR201B | L165B | - | - | 6,1 | - | - | - | 71 | 84 | 1,18 | 19,9 | 1,1 | 94 | 1,03 | 48 | 1,03 | 18 | 1,08 | - | -
18.11.2017 15:30 | MR201C | L166C | - | - | 6,1 | - | - | - | 71 | 84 | 1,18 | 18,6 | 1,2 | 93 | 1,03 | 48 | 1,03 | 19 | 1,09 | - | -
18.11.2017 21:50 | MR201C | L167C | - | - | 6,2 | - | - | - | 70 | 84 | 1,21 | 18,9 | 1,7 | 94 | 1,03 | 49 | 1,03 | 20 | 1,10 | - | -
18.11.2017 23:00 | MR201A | L168A | - | - | 6,2 | - | - | - | 70 | 85 | 1,22 | 20,2 | 1,6 | 96 | 1,03 | 49 | 1,04 | 19 | 1,07 | - | -
19.11.2017 01:45 | MR201C | L169C | - | - | 7,1 | - | - | - | 75 | 87 | 1,16 | 15,0 | 1,1 | 95 | 1,03 | 49 | 1,03 | 19 | 1,06 | - | -
19.11.2017 05:15 | MS214D | U28D/1 | - | - | - | - | - | 17,65 | 74 | 89 | 1,20 | 18,2 | 1,4 | 99 | 1,03 | 50 | 1,03 | 20 | 1,10 | - | -
19.11.2017 06:20 | MR201C | L170C | - | - | 7,8 | - | - | - | 76 | 90 | 1,18 | 14,6 | 1,4 | 98 | 1,03 | 51 | 1,03 | 19 | 1,06 | - | -
19.11.2017 08:49 | MR201A | L171A | - | - | 6,5 | - | - | - | 64 | 89 | 1,39 | 24,2 | 3,0 | 104 | 1,07 | 48 | 1,07 | 20 | 1,08 | - | -
19.11.2017 11:08 | MS214A | U30A | - | - | - | - | - | 17,54 | 72 | 86 | 1,20 | 18,0 | 1,5 | 96 | 1,03 | 49 | 1,03 | 20 | 1,09 | - | -
19.11.2017 12:32 | MR201C | L172C | - | 29,4 | 6,5 | - | - | - | 73 | 88 | 1,20 | 15,0 | 1,7 | 97 | 1,03 | 50 | 1,02 | 19 | 1,07 | - | -
19.11.2017 12:32 | MR201A | L173A | - | - | 6,8 | - | - | - | 68 | 86 | 1,26 | 19,7 | 2,1 | 97 | 1,04 | 48 | 1,05 | 19 | 1,09 | - | -
19.11.2017 15:19 | MR201C | L 174 C | - | - | - | - | - | - | 68 | 86 | 1,26 | 17,9 | 2,4 | 96 | 1,03 | 49 | 1,03 | 19 | 1,07 | - | -
19.11.2017 17:45 | MR201A | L 175 A | - | - | - | - | - | - | 68 | 86 | 1,28 | 20,4 | 2,3 | 98 | 1,04 | 49 | 1,03 | 19 | 1,08 | - | -
19.11.2017 17:46 | MS214D | U 31 D | - | - | - | - | - | 17,30 | 71 | 88 | 1,24 | 18,9 | 1,8 | 98 | 1,03 | 49 | 1,05 | 20 | 1,09 | - | -
19.11.2017 18:35 | MR201C | L 177 C | - | - | - | - | - | - | 69 | 87 | 1,27 | 15,1 | 2,6 | 97 | 1,03 | 49 | 1,03 | 19 | 1,09 | - | -
19.11.2017 19:40 | MS214D | U31D/1 | - | - | - | - | - | 17,56 | 74 | 88 | 1,19 | 17,2 | 1,4 | 97 | 1,03 | 49 | 1,04 | 20 | 1,09 | - | -
19.11.2017 20:25 | MR201A | L178A | - | - | - | - | - | - | 73 | 87 | 1,20 | 13,5 | 1,5 | 95 | 1,03 | 48 | 1,04 | 18 | 1,10 | - | -
19.11.2017 21:30 | MR201B | L180B | - | - | - | - | - | - | 65 | 80 | 1,22 | 22,7 | 1,9 | 92 | 1,03 | 45 | 1,06 | 22 | 1,10 | - | -
19.11.2017 23:00 | MR201C | L181C | - | - | - | - | - | - | 74 | 90 | 1,20 | 13,9 | 1,6 | 98 | 1,03 | 48 | 1,06 | 18 | 1,10 | - | -
20.11.2017 00:05 | MS214A | U32A | - | - | - | - | - | 17,55 | 64 | 86 | 1,34 | 16,2 | 3,2 | 96 | 1,03 | 49 | 1,04 | 19 | 1,11 | - | -
20.11.2017 00:45 | MR201A | L182A | - | - | - | - | - | - | 69 | 84 | 1,23 | 21,2 | 1,7 | 96 | 1,04 | 49 | 1,03 | 19 | 1,09 | - | -
20.11.2017 03:05 | MR201C | L184C | - | - | - | - | - | - | 70 | 89 | 1,27 | 15,7 | 2,4 | 99 | 1,03 | 51 | 1,02 | 18 | 1,10 | - | -
20.11.2017 06:15 | MR201A | L186A | - | - | - | - | - | - | 69 | 85 | 1,24 | 25,5 | 1,8 | 99 | 1,04 | 50 | 1,02 | 19 | 1,06 | - | -
20.11.2017 07:15 | MR201C | L187C | - | - | - | - | - | - | 73 | 88 | 1,21 | 15,0 | 1,7 | 97 | 1,03 | 50 | 1,03 | 19 | 1,06 | - | -
20.11.2017 08:30 | MS214D | U33D | - | - | - | - | - | 17,33 | 74 | 89 | 1,20 | 16,2 | 1,6 | 98 | 1,03 | 50 | 1,03 | 20 | 1,04 | - | -
20.11.2017 10:55 | MR201C | L189C | - | 29,6 | - | - | - | - | 73 | 88 | 1,20 | 15,8 | 1,7 | 97 | 1,03 | 50 | 1,03 | 20 | 1,07 | - | -
20.11.2017 12:00 | MR201A | L190A | - | - | - | - | - | - | 70 | 87 | 1,24 | 21,1 | 1,7 | 99 | 1,04 | 49 | 1,03 | 19 | 1,07 | - | -
20.11.2017 16:35 | MR201C | L193C | - | - | - | - | - | - | 74 | 88 | 1,18 | 14,2 | 1,4 | 95 | 1,03 | 49 | 1,03 | 19 | 1,09 | - | -
20.11.2017 17:30 | MR201A | L194A | - | - | - | - | - | - | 70 | 85 | 1,22 | 20,1 | 1,6 | 96 | 1,04 | 49 | 1,03 | 19 | 1,08 | - | -
20.11.2017 19:10 | MS214A | U34A | - | - | - | - | - | 17,29 | 73 | 89 | 1,21 | 16,1 | 1,7 | 98 | 1,03 | 50 | 1,02 | 19 | 1,07 | - | -
21.11.2017 00:12 | MR201C | L 196 C | - | - | - | - | - | - | 65 | 87 | 1,33 | 18,6 | 2,8 | 97 | 1,04 | 48 | 1,05 | 20 | 1,09 | - | -
21.11.2017 02:58 | MR201C | L 198 C | - | - | - | - | - | - | 66 | 86 | 1,29 | 14,3 | 2,8 | 94 | 1,03 | 48 | 1,04 | 19 | 1,09 | - | -
21.11.2017 02:59 | MR201A | L 199A | - | - | - | - | - | - | 69 | 87 | 1,25 | 20,5 | 2,1 | 98 | 1,04 | 50 | 1,03 | 19 | 1,08 | - | -
21.11.2017 03:33 | MS214B | U 35 B | - | - | - | - | - | 17,45 | 70 | 87 | 1,24 | 17,5 | 1,9 | 96 | 1,04 | 49 | 1,03 | 19 | 1,10 | - | -
21.11.2017 06:47 | MR201C | L 201 C | - | - | - | - | - | - | 67 | 86 | 1,28 | 15,1 | 2,6 | 95 | 1,03 | 48 | 1,04 | 19 | 1,09 | - | -
21.11.2017 08:00 | MR201C | L203C | - | 29,1 | - | - | - | - | 71 | 87 | 1,22 | 14,1 | 1,8 | 95 | 1,03 | 49 | 1,04 | 19 | 1,14 | - | -
21.11.2017 10:20 | MS214D | U36D | - | - | 6,4 | - | - | 17,49 | 72 | 85 | 1,18 | 15,9 | 1,2 | 93 | 1,03 | 48 | 1,02 | 18 | 1,07 | - | -
21.11.2017 10:30 | MR201A | L205A | - | - | 6,3 | - | - | - | 63 | 82 | 1,30 | 28,3 | 2,2 | 99 | 1,04 | 48 | 1,05 | 20 | 1,10 | - | -
21.11.2017 10:30 | MR201A | L205A/1 | - | - | 6,2 | - | - | - | 63 | 80 | 1,27 | 25,6 | 2,1 | 94 | 1,04 | 47 | 1,03 | 18 | 1,12 | - | -
21.11.2017 13:15 | MR201C | L207C | - | - | - | - | - | - | 68 | 86 | 1,27 | 16,9 | 1,9 | 96 | 1,04 | 48 | 1,04 | 17 | 1,08 | - | -
21.11.2017 16:15 | MR201B | L209B | - | - | - | - | - | - | 69 | 83 | 1,21 | 18,5 | 1,6 | 92 | 1,03 | 47 | 1,03 | 19 | 1,08 | - | -
21.11.2017 17:40 | MS214A | U37A | - | - | - | - | - | 17,69 | 72 | 87 | 1,21 | 16,5 | 1,6 | 96 | 1,03 | 49 | 1,03 | 20 | 1,11 | - | -
21.11.2017 18:50 | MR201C | L211C | - | - | - | - | - | - | 74 | 87 | 1,18 | 16,1 | 1,3 | 95 | 1,03 | 49 | 1,03 | 19 | 1,07 | - | -
21.11.2017 20:15 | MR201B | L212B | - | - | - | - | - | - | 74 | 87 | 1,17 | 16,0 | 1,2 | 96 | 1,03 | 50 | 1,02 | 19 | 1,07 | - | -
22.11.2017 00:20 | MR201C | L217C | - | - | - | - | - | - | 68 | 85 | 1,25 | 12,5 | 2,6 | 93 | 1,03 | 48 | 1,05 | 20 | 1,09 | - | -
22.11.2017 04:20 | MS214D | U39D | - | - | - | - | - | 18,03 | 69 | 85 | 1,23 | 14,1 | 2,0 | 93 | 1,03 | 49 | 1,02 | 18 | 1,08 | - | -
22.11.2017 04:40 | MR201B | L222B | - | - | - | - | - | - | 70 | 85 | 1,21 | 14,3 | 1,6 | 93 | 1,03 | 49 | 1,02 | 17 | 1,10 | - | -
22.11.2017 05:15 | MR201C | L223C | - | - | - | - | - | - | 70 | 83 | 1,18 | 14,6 | 1,6 | 91 | 1,02 | 48 | 1,03 | 19 | 1,09 | - | -
22.11.2017 05:46 | MR201B | L218B | - | - | - | - | - | - | 73 | 87 | 1,18 | 13,4 | 1,4 | 94 | 1,03 | 49 | 1,02 | 18 | 1,10 | - | -
22.11.2017 06:20 | MR201A | L224A | - | - | - | - | - | - | 67 | 83 | 1,23 | 31,7 | 1,4 | 100 | 1,04 | 50 | 1,03 | 19 | 1,06 | - | -
22.11.2017 08:20 | MS214A | U40A | - | - | - | - | - | 18,05 | 74 | 87 | 1,17 | 15,2 | 1,2 | 95 | 1,03 | 49 | 1,02 | 19 | 1,09 | - | -
22.11.2017 10:05 | MR201A | L229A | - | 30,0 | - | - | - | - | 71 | 85 | 1,21 | 18,6 | 1,6 | 96 | 1,03 | 49 | 1,03 | 20 | 1,08 | - | -
22.11.2017 11:00 | MR201C | L231C | - | - | - | - | - | - | 71 | 85 | 1,19 | 14,2 | 1,7 | 92 | 1,03 | 48 | 1,03 | 19 | 1,07 | - | -
22.11.2017 12:40 | MR201B | L232B | - | - | - | - | - | - | 72 | 86 | 1,19 | 17,8 | 1,3 | 95 | 1,04 | 49 | 1,02 | 19 | 1,07 | - | -
22.11.2017 13:15 | MS214B | U41B | - | - | - | - | - | 17,89 | 73 | 86 | 1,18 | 17,7 | 1,2 | 95 | 1,03 | 49 | 1,02 | 19 | 1,07 | - | -
22.11.2017 14:00 | MR201A | L234A | - | - | - | - | - | - | 69 | 85 | 1,22 | 23,6 | 1,5 | 97 | 1,04 | 49 | 1,03 | 19 | 1,07 | - | -
22.11.2017 16:10 | MR201B | L237B | - | - | - | - | - | - | 70 | 84 | 1,21 | 16,2 | 1,7 | 93 | 1,03 | 48 | 1,03 | 19 | 1,08 | - | -
22.11.2017 18:10 | MS214C | U42C | - | - | - | - | - | 17,89 | 71 | 85 | 1,20 | 15,6 | 3,3 | 95 | 1,05 | 47 | 1,05 | 20 | 1,07 | - | -
22.11.2017 20:10 | MR201A | L242A | - | - | - | - | - | - | 66 | 84 | 1,29 | 22,3 | 2,5 | 97 | 1,04 | 50 | 1,02 | 17 | 1,06 | - | -
22.11.2017 20:20 | MR201C | L243C | - | - | - | - | - | - | 65 | 84 | 1,30 | 14,4 | 2,7 | 93 | 1,03 | 49 | 1,02 | 17 | 1,09 | - | -
22.11.2017 22:40 | MS214D | U43D | - | - | - | - | - | 17,90 | 71 | 85 | 1,20 | 17,6 | 1,5 | 94 | 1,03 | 48 | 1,03 | 19 | 1,07 | - | -
22.11.2017 23:45 | MS214B | U38B | - | - | - | - | - | 17,69 | 72 | 86 | 1,19 | 15,8 | 1,5 | 94 | 1,03 | 49 | 1,02 | 18 | 1,07 | - | -
22.11.2017 23:50 | MR201A | L215A | - | - | - | - | - | - | 72 | 86 | 1,20 | 20,9 | 1,4 | 97 | 1,04 | 50 | 1,02 | 19 | 1,06 | - | -
23.11.2017 00:10 | MR201B | L248B | - | - | - | - | - | - | 70 | 85 | 1,21 | 15,9 | 1,5 | 94 | 1,03 | 47 | 1,05 | 18 | 1,06 | - | -
23.11.2017 02:36 | MR201C | L151C | - | - | - | - | - | - | 69 | 84 | 1,22 | 14,7 | 2,0 | 92 | 1,03 | 48 | 1,03 | 18 | 1,06 | - | -
23.11.2017 03:50 | MS214A | U44A | - | - | - | - | - | 18,32 | 69 | 84 | 1,22 | 16,8 | 1,9 | 94 | 1,03 | 48 | 1,03 | 19 | 1,07 | - | -
23.11.2017 05:40 | MR201B | L255B | - | - | - | - | - | - | 64 | 82 | 1,28 | 33,1 | 1,8 | 100 | 1,05 | 49 | 1,03 | 19 | 1,07 | - | -
23.11.2017 07:00 | MR201A | L257A | - | - | - | - | - | - | 58 | 85 | 1,46 | 27,5 | 3,6 | 100 | 1,05 | 45 | 1,11 | 19 | 1,10 | - | -
23.11.2017 10:50 | MR201C | L259C | - | 29,3 | - | - | - | - | 65 | 84 | 1,30 | 17,1 | 2,7 | 95 | 1,03 | 48 | 1,04 | 19 | 1,11 | - | -
23.11.2017 10:50 | MR201B | L260B | - | - | - | - | - | - | 58 | 81 | 1,40 | 18,6 | 4,3 | 93 | 1,03 | 47 | 1,03 | 18 | 1,06 | - | -
23.11.2017 10:52 | MS214C | U46C | - | - | - | - | - | 17,78 | 69 | 85 | 1,24 | 17,6 | 2,2 | 95 | 1,03 | 49 | 1,03 | 19 | 1,07 | - | -
23.11.2017 12:06 | MS214B | U45B | - | - | - | - | - | 17,88 | 72 | 86 | 1,20 | 19,9 | 1,3 | 96 | 1,04 | 49 | 1,03 | 18 | 1,05 | - | -
23.11.2017 12:08 | MR201C | L261C | - | - | - | - | - | - | 70 | 84 | 1,21 | 14,7 | 1,8 | 92 | 1,03 | 48 | 1,03 | 18 | 1,08 | - | -
23.11.2017 12:08 | MR201C | L263C | - | - | - | - | - | - | 74 | 89 | 1,20 | 14,8 | 1,7 | 97 | 1,03 | 50 | 1,03 | 20 | 1,06 | - | -
23.11.2017 14:19 | MR201B | L264B | - | - | - | - | - | - | 66 | 82 | 1,23 | 25,1 | 1,7 | 95 | 1,04 | 47 | 1,03 | 19 | 1,07 | - | -
23.11.2017 15:53 | MS214B | U45B/1 | - | - | - | - | - | 17,92 | 69 | 84 | 1,22 | 19,0 | 1,8 | 95 | 1,03 | 49 | 1,03 | 18 | 1,07 | - | -
23.11.2017 17:39 | MS214D | U47D | - | - | - | - | - | 17,98 | 70 | 86 | 1,23 | 17,5 | 2,0 | 96 | 1,04 | 48 | 1,03 | 19 | 1,08 | - | -
23.11.2017 17:40 | MR201A | L270A | - | - | - | - | - | - | 64 | 85 | 1,33 | 29,6 | 2,6 | 103 | 1,05 | 49 | 1,06 | 21 | 1,07 | - | -
23.11.2017 17:43 | MR201B | L268B | - | - | - | - | - | - | 71 | 85 | 1,21 | 20,3 | 1,5 | 96 | 1,04 | 49 | 1,02 | 19 | 1,04 | - | -
23.11.2017 19:25 | MS214B | U45B/2 | - | - | - | - | - | 17,79 | 70 | 85 | 1,23 | 19,5 | 1,9 | 96 | 1,04 | 49 | 1,04 | 20 | 1,09 | - | -
23.11.2017 19:31 | MR201B | 271B | - | - | - | - | - | - | 66 | 84 | 1,26 | 18,7 | 2,6 | 95 | 1,03 | 49 | 1,02 | 19 | 1,09 | - | -
23.11.2017 20:20 | MR201C | L274C | - | - | - | - | - | - | 73 | 90 | 1,23 | 16,4 | 2,3 | 100 | 1,03 | 51 | 1,03 | 21 | 1,07 | - | -
23.11.2017 21:25 | MS214A | U48A | - | - | - | - | - | 18,08 | 69 | 87 | 1,26 | 18,8 | 2,1 | 97 | 1,04 | 49 | 1,03 | 19 | 1,06 | - | -
23.11.2017 22:55 | MR201B | L277B | - | - | 7,0 | - | - | - | 70 | 83 | 1,20 | 16,5 | 1,5 | 92 | 1,03 | 48 | 1,03 | 18 | 1,08 | - | -
23.11.2017 23:55 | MR201C | L278C | - | - | 6,8 | - | - | - | 73 | 90 | 1,24 | 17,2 | 2,2 | 100 | 1,03 | 52 | 1,03 | 20 | 1,07 | - | -
24.11.2017 00:30 | MS214A | U48A/1 | - | - | - | - | - | 18,08 | 72 | 87 | 1,21 | 18,0 | 1,6 | 97 | 1,04 | 49 | 1,05 | 19 | 1,08 | - | -
24.11.2017 01:00 | MR201B | L279B | - | - | 6,8 | - | - | - | 67 | 81 | 1,21 | 20,5 | 1,5 | 92 | 1,03 | 47 | 1,02 | 17 | 1,08 | - | -
24.11.2017 02:20 | MS214C | U49C | - | - | - | - | - | 17,93 | 73 | 88 | 1,20 | 17,9 | 1,4 | 98 | 1,04 | 49 | 1,04 | 19 | 1,07 | - | -
24.11.2017 03:10 | MR201C | L282C | - | - | - | - | - | - | 72 | 88 | 1,22 | 15,7 | 2,0 | 97 | 1,03 | 50 | 1,03 | 20 | 1,08 | - | -
24.11.2017 04:25 | MR201B | L283B | - | - | - | - | - | - | 69 | 84 | 1,23 | 19,8 | 2,0 | 95 | 1,03 | 49 | 1,03 | 21 | 1,10 | - | -
24.11.2017 05:55 | MS214D | U50D | - | - | - | - | - | 18,06 | 72 | 88 | 1,21 | 17,8 | 1,7 | 98 | 1,03 | 50 | 1,03 | 20 | 1,07 | - | -
24.11.2017 08:15 | MR201B | L287B | - | 29,1 | - | - | - | - | 70 | 84 | 1,21 | 22,9 | 1,5 | 96 | 1,04 | 49 | 1,02 | 20 | 1,07 | - | -
24.11.2017 08:45 | MR201C | L288C | - | - | - | - | - | - | 75 | 90 | 1,20 | 17,6 | 1,5 | 100 | 1,03 | 52 | 1,03 | 19 | 1,06 | - | -
24.11.2017 09:50 | MS214B | U51B | - | - | - | - | - | 17,76 | 71 | 85 | 1,21 | 17,4 | 1,6 | 95 | 1,03 | 49 | 1,03 | 19 | 1,07 | - | -
24.11.2017 11:45 | MR201B | L292B | - | - | 7,1 | - | - | - | 71 | 85 | 1,20 | 17,8 | 1,5 | 94 | 1,03 | 48 | 1,02 | 19 | 1,07 | - | -
24.11.2017 11:45 | MR201A | L290A | - | - | 7,1 | - | - | - | 69 | 87 | 1,26 | 23,1 | 1,9 | 101 | 1,04 | 50 | 1,03 | 18 | 1,05 | - | -
24.11.2017 12:30 | MR201C | L293C | - | - | 7,1 | - | - | - | 75 | 91 | 1,21 | 16,2 | 1,6 | 101 | 1,04 | 51 | 1,03 | 20 | 1,07 | - | -
24.11.2017 15:15 | MS214A | U52A | - | - | - | - | - | 18,41 | 72 | 86 | 1,20 | 18,6 | 1,4 | 96 | 1,03 | 49 | 1,03 | 18 | 1,06 | - | -
24.11.2017 15:20 | MR201B | L296B | - | - | - | - | - | - | 69 | 82 | 1,20 | 18,9 | 1,5 | 92 | 1,03 | 48 | 1,03 | 18 | 1,07 | - | -
24.11.2017 16:20 | MR201C | L297C | - | - | - | - | - | - | 70 | 84 | 1,20 | 17,3 | 1,7 | 93 | 1,03 | 48 | 1,04 | 20 | 1,06 | - | -
24.11.2017 16:40 | MR201A | L298A | - | - | - | - | - | - | 60 | 83 | 1,39 | 18,4 | 4,9 | 95 | 1,03 | 50 | 1,02 | 20 | 1,09 | - | -
24.11.2017 18:00 | MS214C | U53C | - | - | - | - | - | 18,36 | 72 | 86 | 1,19 | 18,0 | 1,4 | 95 | 1,03 | 49 | 1,02 | 19 | 1,05 | - | -
24.11.2017 20:59 | MR201B | L301B | - | - | - | - | - | - | 70 | 84 | 1,20 | 18,4 | 1,5 | 93 | 1,03 | 48 | 1,03 | 19 | 1,06 | - | -
24.11.2017 21:00 | MS214A | U52A/1 | - | - | - | - | - | 18,24 | 70 | 86 | 1,22 | 17,5 | 1,7 | 95 | 1,03 | 49 | 1,03 | 19 | 1,08 | - | -
25.11.2017 00:07 | MS214D | U54D | - | - | - | - | - | 18,24 | 70 | 85 | 1,21 | 18,6 | 1,6 | 94 | 1,03 | 49 | 1,03 | 19 | 1,06 | - | -
25.11.2017 00:12 | MR201C | L303C | - | - | - | - | - | - | 61 | 78 | 1,27 | 24,7 | 2,1 | 90 | 1,04 | 45 | 1,06 | 18 | 1,08 | - | -
25.11.2017 00:14 | MR201A | L305A | - | - | - | - | - | - | 67 | 84 | 1,26 | 22,8 | 2,1 | 97 | 1,04 | 49 | 1,03 | 19 | 1,07 | - | -
25.11.2017 04:00 | MR201B | L309B | - | - | - | - | - | - | 66 | 84 | 1,27 | 20,8 | 2,2 | 96 | 1,04 | 48 | 1,05 | 19 | 1,08 | - | -
25.11.2017 04:01 | MR201C | L310C | - | - | - | - | - | - | 72 | 88 | 1,22 | 16,1 | 1,8 | 97 | 1,03 | 50 | 1,03 | 19 | 1,07 | - | -
25.11.2017 05:24 | MS214B | U55B | - | - | - | - | - | 18,17 | 72 | 86 | 1,20 | 17,6 | 1,5 | 95 | 1,03 | 49 | 1,02 | 19 | 1,06 | - | -
25.11.2017 05:40 | MR201A | L312A | - | - | - | - | - | - | 69 | 84 | 1,22 | 20,4 | 1,7 | 94 | 1,03 | 49 | 1,02 | 18 | 1,05 | - | -
25.11.2017 05:40 | MR201B | L314B | - | - | - | - | - | - | 67 | 84 | 1,26 | 21,5 | 2,0 | 97 | 1,04 | 47 | 1,06 | 19 | 1,10 | - | -
25.11.2017 05:41 | MS214D | U54D/1 | - | - | - | - | - | 17,73 | 70 | 85 | 1,22 | 19,0 | 1,7 | 95 | 1,03 | 49 | 1,03 | 19 | 1,07 | - | -
25.11.2017 08:10 | MS214C | U56C | - | - | - | - | - | 18,32 | 69 | 86 | 1,26 | 20,1 | 2,1 | 98 | 1,04 | 49 | 1,05 | 19 | 1,07 | - | -
25.11.2017 08:20 | MR201C | L317C | - | 29,1 | - | - | - | - | 71 | 87 | 1,22 | 15,9 | 1,9 | 96 | 1,03 | 50 | 1,03 | 19 | 1,08 | - | -
25.11.2017 08:55 | MS214D | U54D/2 | - | - | - | - | - | 17,91 | 68 | 85 | 1,24 | 18 | 2,0 | 95 | 1,03 | 49 | 1,03 | 18 | 1,08 | - | -
25.11.2017 10:40 | MR201A | L320A | - | - | 8,4 | - | - | - | 69 | 85 | 1,23 | 20,6 | 1,8 | 96 | 1,04 | 49 | 1,03 | 18 | 1,07 | - | -
25.11.2017 11:20 | MS214A | U57A | - | - | - | - | - | 17,65 | 69 | 85 | 1,22 | 18,8 | 1,8 | 95 | 1,03 | 49 | 1,03 | 18 | 1,06 | - | -
25.11.2017 11:25 | MR201B | L321B | - | - | 7,1 | - | - | - | 67 | 82 | 1,22 | 20,1 | 1,7 | 93 | 1,03 | 47 | 1,04 | 18 | 1,07 | - | -
25.11.2017 14:30 | MR201A | L324A | - | - | - | - | - | - | 70 | 85 | 1,22 | 16,0 | 1,8 | 94 | 1,03 | 48 | 1,03 | 18 | 1,06 | - | -
25.11.2017 14:50 | MS214C | U56C/1 | - | - | - | - | - | 18,03 | 72 | 87 | 1,20 | 18 | 1,6 | 97 | 1,03 | 50 | 1,03 | 19 | 1,06 | - | -
25.11.2017 16:25 | MR201B | L326B | - | - | - | - | - | - | 68 | 85 | 1,25 | 20,7 | 2,0 | 96 | 1,04 | 48 | 1,03 | 19 | 1,07 | - | -
25.11.2017 17:45 | MS214C | U56C/2 | - | - | - | - | - | 17,84 | 65 | 84 | 1,31 | 19,5 | 3,1 | 96 | 1,03 | 48 | 1,05 | 20 | 1,10 | - | -
25.11.2017 18:15 | MS214A | U57A\1 | - | - | - | - | - | 17,63 | 64 | 85 | 1,32 | 17,3 | 3,1 | 95 | 1,03 | 50 | 1,02 | 18 | 1,02 | - | -
25.11.2017 18:50 | MR201A | L329A | - | - | - | - | - | - | 68 | 84 | 1,25 | 19,1 | 2,1 | 95 | 1,04 | 48 | 1,03 | 19 | 1,08 | - | -
25.11.2017 19:30 | MS214B | U58B | - | - | - | - | - | 17,99 | 70 | 85 | 1,21 | 18,5 | 1,7 | 95 | 1,03 | 49 | 1,02 | 19 | 1,08 | - | -
25.11.2017 20:00 | MR201B | L331B | - | - | - | - | - | - | 66 | 84 | 1,27 | 25,1 | 2,0 | 98 | 1,04 | 48 | 1,05 | 20 | 1,07 | - | -
25.11.2017 20:20 | MS214C | U56C\3 | - | - | - | - | - | 17,86 | 72 | 86 | 1,20 | 18,1 | 1,6 | 96 | 1,03 | 50 | 1,02 | 19 | 1,06 | - | -
25.11.2017 22:25 | MR201A | L334A | - | - | - | - | - | - | 69 | 83 | 1,20 | 17,9 | 1,4 | 92 | 1,04 | 47 | 1,02 | 18 | 1,06 | - | -
25.11.2017 22:55 | MR201C | L335C | - | - | - | - | - | - | 70 | 85 | 1,21 | 14,8 | 1,8 | 93 | 1,03 | 48 | 1,03 | 19 | 1,08 | - | -
26.11.2017 00:30 | MS214D | U59D | - | - | - | - | - | 17,44 | 71 | 86 | 1,21 | 17,1 | 1,5 | 95 | 1,04 | 49 | 1,03 | 18 | 1,06 | - | -
26.11.2017 02:00 | MR201B | L338B | - | - | - | - | - | - | 66 | 81 | 1,23 | 18,3 | 1,9 | 91 | 1,04 | 46 | 1,03 | 18 | 1,08 | - | -
26.11.2017 02:10 | MR201A | L339A | - | - | - | - | - | - | 69 | 83 | 1,20 | 16,8 | 1,6 | 92 | 1,03 | 47 | 1,03 | 18 | 1,06 | - | -
26.11.2017 05:20 | MS214C | U60C | - | - | - | - | - | 17,70 | 69 | 85 | 1,24 | 16,8 | 1,9 | 94 | 1,04 | 48 | 1,03 | 18 | 1,08 | - | -
26.11.2017 08:10 | MR201C | L344C | - | - | - | - | - | - | 66 | 81 | 1,24 | 18,4 | 2,3 | 91 | 1,02 | 48 | 1,03 | 19 | 1,10 | - | -
26.11.2017 09:05 | MR201A | L345A | - | 30,0 | - | - | - | - | 65 | 84 | 1,30 | 17,5 | 2,6 | 94 | 1,04 | 47 | 1,03 | 18 | 1,09 | - | -
26.11.2017 13:30 | MS214A | U61A | - | - | - | - | - | 17,61 | 68 | 83 | 1,21 | 18,0 | 1,7 | 92 | 1,03 | 47 | 1,03 | 19 | 1,08 | - | -
26.11.2017 14:15 | MR201C | L348C | - | - | - | - | - | - | 73 | 89 | 1,21 | 17,4 | 1,6 | 99 | 1,03 | 50 | 1,03 | 19 | 1,06 | - | -
26.11.2017 17:15 | MR201B | L349B | - | - | - | - | - | - | 71 | 86 | 1,21 | 18,0 | 1,6 | 96 | 1,04 | 49 | 1,02 | 19 | 1,07 | - | -
26.11.2017 18:55 | MR201C | L350C | - | - | - | - | - | - | 69 | 90 | 1,31 | 14,1 | 2,7 | 100 | 1,04 | 50 | 1,03 | 18 | 1,05 | - | -
26.11.2017 19:40 | MR201A | L351A | - | - | - | - | - | - | 54 | 82 | 1,53 | 31,6 | 4,3 | 106 | 1,09 | 44 | 1,12 | 19 | 1,06 | - | -
26.11.2017 22:00 | MS214B | U62B | - | - | - | - | - | 17,79 | 69 | 84 | 1,23 | 17,3 | 2,0 | 94 | 1,03 | 48 | 1,03 | 19 | 1,09 | - | -
26.11.2017 22:20 | MR201B | L354B | - | - | - | - | - | - | 62 | 78 | 1,26 | 22,8 | 1,9 | 90 | 1,04 | 44 | 1,05 | 18 | 1,07 | - | -
26.11.2017 23:40 | MR201A | L356A | - | - | - | - | - | - | 70 | 89 | 1,27 | 25,4 | 2,2 | 104 | 1,04 | 52 | 1,04 | 21 | 1,08 | - | -
27.11.2017 02:50 | MR201B | L360B | - | - | - | - | - | - | 69 | 82 | 1,19 | 17,9 | 1,4 | 91 | 1,03 | 47 | 1,03 | 18 | 1,05 | - | -
27.11.2017 03:30 | MR201C | L357C | - | - | - | - | - | - | 72 | 87 | 1,20 | 15,8 | 1,8 | 95 | 1,02 | 50 | 1,03 | 19 | 1,08 | - | -
27.11.2017 03:35 | MS214D | U63D | - | - | - | - | - | 17,86 | 72 | 88 | 1,22 | 17,9 | 1,7 | 98 | 1,04 | 49 | 1,03 | 20 | 1,08 | - | -
27.11.2017 03:40 | MR201A | L361A | - | - | - | - | - | - | 69 | 88 | 1,28 | 21,9 | 2,1 | 100 | 1,04 | 50 | 1,03 | 19 | 1,08 | - | -
27.11.2017 06:30 | MR201C | L365C | - | - | - | - | - | - | 78 | 94 | 1,20 | 11,8 | 1,8 | 101 | 1,03 | 52 | 1,03 | 20 | 1,06 | - | -
27.11.2017 07:15 | MS214C | U64C | - | - | - | - | - | 18,03 | 69 | 87 | 1,27 | 17,2 | 2,5 | 97 | 1,04 | 49 | 1,02 | 19 | 1,08 | - | -
27.11.2017 11:58 | MR201B | L 368 B | - | 29,7 | - | - | - | - | 74 | 90 | 1,21 | 17,0 | 1,5 | 100 | 1,04 | 50 | 1,03 | 19 | 1,04 | - | -
27.11.2017 11:59 | MR201C | L 369 C | - | - | - | - | - | - | 67 | 86 | 1,28 | 21,5 | 1,9 | 98 | 1,05 | 47 | 1,06 | 19 | 1,05 | - | -
27.11.2017 11:59 | MR201A | L 370 A | - | - | - | - | - | - | 67 | 84 | 1,26 | 20,4 | 1,9 | 95 | 1,04 | 47 | 1,04 | 18 | 1,06 | - | -
27.11.2017 12:00 | MR201C | L 372 C | - | - | - | - | - | - | 72 | 90 | 1,25 | 14,1 | 2,2 | 99 | 1,03 | 50 | 1,04 | 20 | 1,07 | - | -
27.11.2017 12:00 | MS214A | U 65 A | - | - | - | - | - | 17,90 | 71 | 86 | 1,22 | 17,4 | 1,8 | 95 | 1,03 | 49 | 1,03 | 19 | 1,06 | - | -
27.11.2017 14:58 | MS214B | U 66 B | - | - | - | - | - | 17,99 | 71 | 88 | 1,24 | 16,2 | 2,0 | 97 | 1,03 | 49 | 1,02 | 19 | 1,07 | - | -
27.11.2017 14:59 | MR201B | L 375 B | - | - | - | - | - | - | 70 | 87 | 1,23 | 21,3 | 1,8 | 99 | 1,04 | 50 | 1,03 | 19 | 1,06 | - | -
27.11.2017 17:07 | MR201A | L378 A | - | - | - | - | - | - | 69 | 86 | 1,25 | 17,7 | 2,1 | 96 | 1,03 | 48 | 1,03 | 18 | 1,07 | - | -
27.11.2017 17:50 | MR201B | L 380 B | - | - | - | - | - | - | 48 | 82 | 1,71 | 15,3 | 7,5 | 96 | 1,04 | 49 | 1,02 | 17 | 1,17 | - | -
27.11.2017 18:12 | MS214D | U 67 D | - | - | - | - | - | 18,06 | 72 | 86 | 1,19 | 20,2 | 1,2 | 96 | 1,04 | 49 | 1,03 | 19 | 1,03 | - | -
27.11.2017 19:40 | MR201C | L381C | - | - | - | - | - | - | 67 | 82 | 1,22 | 20,0 | 1,6 | 92 | 1,03 | 46 | 1,06 | 19 | 1,06 | - | -
27.11.2017 20:30 | MR201A | L383A | - | - | 5,6 | - | - | - | 68 | 83 | 1,22 | 16,8 | 1,7 | 92 | 1,03 | 47 | 1,02 | 18 | 1,06 | - | -
27.11.2017 20:50 | MS214C | U68C | - | - | - | - | - | 18,15 | 71 | 86 | 1,22 | 17,8 | 1,7 | 96 | 1,04 | 49 | 1,02 | 19 | 1,06 | - | -
27.11.2017 22:25 | MR201A | L386A | - | - | 6,6 | - | - | - | 67 | 84 | 1,24 | 20,2 | 1,9 | 95 | 1,04 | 48 | 1,03 | 19 | 1,08 | - | -
27.11.2017 23:40 | MR201B | L388B | - | - | - | - | - | - | 69 | 85 | 1,23 | 21,3 | 1,6 | 97 | 1,04 | 49 | 1,02 | 18 | 1,09 | - | -
28.11.2017 00:05 | MS214D | U67D/1 | - | - | - | - | - | 18,21 | 71 | 86 | 1,22 | 19,4 | 1,5 | 97 | 1,04 | 49 | 1,03 | 19 | 1,06 | - | -
28.11.2017 00:10 | MR201A | L389A | - | - | 6,5 | - | - | - | 69 | 85 | 1,23 | 19,3 | 1,9 | 96 | 1,04 | 49 | 1,03 | 19 | 1,07 | - | -
28.11.2017 03:15 | MS214A | U69A | - | - | - | - | - | 17,89 | 64 | 85 | 1,32 | 20,2 | 3,0 | 98 | 1,04 | 48 | 1,04 | 20 | 1,10 | - | -
28.11.2017 04:20 | MR201B | L394B | - | - | - | - | - | - | 70 | 86 | 1,23 | 21,5 | 1,5 | 98 | 1,05 | 48 | 1,03 | 18 | 1,06 | - | -
28.11.2017 05:05 | MR201C | L395C | - | - | - | - | - | - | 70 | 85 | 1,22 | 16,0 | 1,7 | 94 | 1,03 | 48 | 1,02 | 18 | 1,07 | - | -
28.11.2017 06:05 | MS214B | U70B | - | - | - | - | - | 18,03 | 72 | 87 | 1,20 | 18,2 | 1,3 | 97 | 1,04 | 49 | 1,02 | 18 | 1,06 | - | -
28.11.2017 07:00 | MR201C | L398C | - | - | - | - | - | - | 73 | 89 | 1,22 | 22,7 | 1,5 | 102 | 1,04 | 52 | 1,03 | 19 | 1,05 | - | -
28.11.2017 10:10 | MR201A | L399A | - | 29,4 | 6,6 | - | - | - | 71 | 85 | 1,20 | 18,6 | 1,5 | 95 | 1,04 | 48 | 1,02 | 19 | 1,05 | - | -
28.11.2017 10:35 | MR201C | L400C | - | - | 6,8 | - | - | - | 68 | 83 | 1,22 | 18,6 | 1,7 | 93 | 1,03 | 48 | 1,03 | 18 | 1,06 | - | -
28.11.2017 12:50 | MR201B | L401B | - | - | 6,4 | - | - | - | 71 | 87 | 1,22 | 17,2 | 2,0 | 97 | 1,03 | 49 | 1,03 | 21 | 1,07 | - | -
28.11.2017 13:45 | MR201A | L402A | - | - | - | - | - | - | 69 | 83 | 1,22 | 19,1 | 1,7 | 93 | 1,03 | 48 | 1,02 | 18 | 1,07 | - | -
28.11.2017 14:15 | MS214C | U71C | - | - | - | - | - | 17,57 | 70 | 87 | 1,23 | 18,2 | 1,7 | 97 | 1,04 | 48 | 1,03 | 19 | 1,06 | - | -
28.11.2017 16:07 | MR201C | L403C | - | - | - | - | - | - | 75 | 92 | 1,23 | 16,8 | 1,8 | 102 | 1,04 | 51 | 1,06 | 21 | 1,05 | - | -
28.11.2017 17:00 | MR201B | L404B | - | - | - | - | - | - | 67 | 84 | 1,25 | 19,8 | 2,5 | 96 | 1,03 | 49 | 1,04 | 20 | 1,05 | - | -
28.11.2017 18:25 | MR201A | L405A | - | - | - | - | - | - | 67 | 84 | 1,25 | 19,8 | 2,5 | 96 | 1,05 | 49 | 1,04 | 20 | 1,05 | - | -
29.11.2017 00:14 | MR201C | L 406 C | - | - | - | - | - | - | 75 | 91 | 1,21 | 15,7 | 1,7 | 100 | 1,03 | 51 | 1,04 | 19 | 1,06 | - | -
29.11.2017 00:15 | MR201A | L 407 A | - | - | - | - | - | - | 70 | 86 | 1,22 | 17,6 | 1,8 | 95 | 1,03 | 48 | 1,04 | 19 | 1,07 | - | -
29.11.2017 00:16 | MS214B | U 72 B | - | - | - | - | - | 17,51 | 73 | 87 | 1,20 | 17,5 | 1,5 | 97 | 1,03 | 49 | 1,02 | 19 | 1,04 | - | -
29.11.2017 00:16 | MR201C | L 408 C | - | - | - | - | - | - | 65 | 83 | 1,26 | 17,2 | 1,9 | 92 | 1,04 | 45 | 1,05 | 17 | 1,08 | - | -
29.11.2017 04:33 | MR201A | L409A | - | - | - | - | - | - | 73 | 88 | 1,20 | 19,0 | 1,3 | 98 | 1,04 | 49 | 1,02 | 18 | 1,07 | - | -
29.11.2017 04:34 | MS214D | U73D | - | - | - | - | - | 17,65 | 69 | 86 | 1,26 | 17,7 | 2,3 | 97 | 1,04 | 49 | 1,03 | 19 | 1,06 | - | -
29.11.2017 04:34 | MR201B | L411B | - | - | - | - | - | - | 76 | 93 | 1,22 | 19,3 | 1,6 | 104 | 1,04 | 52 | 1,03 | 20 | 1,05 | - | -
29.11.2017 06:27 | MR201C | L412C | - | - | - | - | - | - | 64 | 81 | 1,26 | 21,4 | 2,2 | 93 | 1,03 | 46 | 1,05 | 19 | 1,07 | - | -
29.11.2017 06:50 | MR201A | L414A | - | - | - | - | - | - | 70 | 85 | 1,21 | 19,6 | 1,6 | 96 | 1,03 | 49 | 1,03 | 19 | 1,06 | - | -
29.11.2017 08:50 | MS214C | U74C | - | - | - | - | - | 17,72 | 72 | 87 | 1,21 | 17,6 | 1,5 | 97 | 1,04 | 49 | 1,02 | 19 | 1,06 | - | -
29.11.2017 09:15 | MR201B | L416B | - | 29,4 | - | - | - | - | 69 | 85 | 1,23 | 20,2 | 1,7 | 96 | 1,04 | 48 | 1,04 | 19 | 1,07 | - | -
29.11.2017 10:10 | MR201C | L417C | - | - | - | - | - | - | 70 | 86 | 1,23 | 21,4 | 1,7 | 98 | 1,04 | 50 | 1,03 | 19 | 1,06 | - | -
29.11.2017 10:30 | MR201A | L418A | - | - | - | - | - | - | 65 | 82 | 1,26 | 23,1 | 1,9 | 94 | 1,04 | 47 | 1,05 | 18 | 1,08 | - | -
29.11.2017 12:00 | MR201B | L419B | - | - | - | - | - | - | 64 | 84 | 1,31 | 28,2 | 1,9 | 101 | 1,07 | 46 | 1,03 | 19 | 1,09 | - | -
29.11.2017 13:20 | MS214B | U75B | - | - | - | - | - | 18,00 | 70 | 86 | 1,23 | 19,7 | 1,6 | 97 | 1,04 | 49 | 1,04 | 19 | 1,07 | - | -
29.11.2017 14:00 | MR201C | L422C | - | - | - | - | - | - | 70 | 86 | 1,22 | 21,2 | 1,6 | 97 | 1,04 | 49 | 1,04 | 20 | 1,06 | - | -
29.11.2017 16:40 | MS214D | U76D | - | - | 8,0 | - | - | 18,28 | 71 | 87 | 1,23 | 20,3 | 1,6 | 98 | 1,04 | 49 | 1,02 | 19 | 1,08 | - | -
29.11.2017 17:20 | MR201A | L425A | - | - | 7,6 | - | - | - | 65 | 84 | 1,29 | 21,6 | 2,5 | 97 | 1,04 | 47 | 1,06 | 20 | 1,07 | - | -
29.11.2017 17:40 | MR201C | L426C | - | - | 8,3 | - | - | - | 71 | 86 | 1,21 | 12,2 | 2,0 | 93 | 1,03 | 48 | 1,05 | 19 | 1,06 | - | -
29.11.2017 18:40 | MR201B | L427B | - | - | 7,5 | - | - | - | 57 | 80 | 1,40 | 34,8 | 2,4 | 102 | 1,07 | 44 | 1,10 | 19 | 1,04 | - | -
29.11.2017 21:25 | MR201A | L428A | - | - | - | - | - | - | 71 | 85 | 1,21 | 19,0 | 1,4 | 96 | 1,04 | 48 | 1,02 | 18 | 1,05 | - | -
30.11.2017 00:15 | MR201C | L430C | - | - | 7,4 | - | - | - | 71 | 84 | 1,18 | 15,0 | 1,5 | 92 | 1,03 | 48 | 1,03 | 19 | 1,07 | - | -
30.11.2017 01:05 | MS214C | U77C | - | - | - | - | - | 17,33 | 73 | 87 | 1,20 | 15,8 | 1,4 | 95 | 1,04 | 49 | 1,03 | 19 | 1,06 | - | -
30.11.2017 01:25 | MR201A | L431A | - | - | 7,5 | - | - | - | 70 | 86 | 1,23 | 22,1 | 1,6 | 99 | 1,04 | 49 | 1,02 | 18 | 1,05 | - | -
30.11.2017 03:45 | MR201C | L434C | - | - | - | - | - | - | 67 | 87 | 1,28 | 13,1 | 2,8 | 95 | 1,03 | 49 | 1,03 | 18 | 1,09 | - | -
30.11.2017 04:20 | MR201B | L435B | - | - | - | - | - | - | 66 | 83 | 1,26 | 15,8 | 2,2 | 92 | 1,03 | 4 | 1,09 | 19 | 1,04 | - | -
30.11.2017 04:35 | MS214B | U78B | - | - | - | - | - | 17,93 | 70 | 87 | 1,25 | 17,7 | 2,3 | 97 | 1,04 | 49 | 1,03 | 21 | 1,09 | - | -
30.11.2017 05:05 | MR201A | L436A | - | - | - | - | - | - | 71 | 89 | 1,25 | 23,1 | 1,9 | 103 | 1,04 | 50 | 1,05 | 21 | 1,05 | - | -
30.11.2017 07:00 | MR201C | L438C | - | - | - | - | - | - | 69 | 84 | 1,21 | 14,4 | 2,0 | 92 | 1,03 | 47 | 1,04 | 20 | 1,09 | - | -
30.11.2017 08:10 | MR201A | L439A | - | 29,1 | 5,7 | - | - | - | 64 | 82 | 1,28 | 35,5 | 1,8 | 102 | 1,05 | 49 | 1,03 | 19 | 1,08 | - | -
30.11.2017 08:15 | MR201B | L440B | - | - | 5,8 | - | - | - | 66 | 83 | 1,26 | 29,4 | 1,9 | 99 | 1,04 | 50 | 1,03 | 19 | 1,07 | - | -
30.11.2017 08:30 | MS214C | U79C | - | - | - | - | - | 17,43 | 72 | 87 | 1,21 | 15,1 | 1,8 | 96 | 1,03 | 49 | 1,03 | 20 | 1,08 | - | -
30.11.2017 11:40 | MR201C | L443C | - | - | 6,0 | - | - | - | 69 | 87 | 1,27 | 17,6 | 2,5 | 98 | 1,03 | 50 | 1,03 | 19 | 1,07 | - | -
30.11.2017 12:25 | MR201B | L444B | - | - | 4,6 | - | - | - | 69 | 88 | 1,28 | 22,1 | 2,5 | 101 | 1,04 | 51 | 1,03 | 20 | 1,06 | - | -
30.11.2017 14:40 | MS214D | U80D | - | - | - | - | - | 18,00 | 73 | 87 | 1,20 | 19,2 | 1,4 | 98 | 1,04 | 50 | 1,02 | 19 | 1,06 | - | -
30.11.2017 15:40 | MR201C | L446C | - | - | 5,9 | - | - | - | 68 | 83 | 1,22 | 18,4 | 1,9 | 93 | 1,03 | 48 | 1,03 | 18 | 1,09 | - | -
30.11.2017 16:25 | MR201B | L447B | - | - | 5,5 | - | - | - | 70 | 83 | 1,20 | 21,0 | 1,4 | 94 | 1,03 | 49 | 1,03 | 18 | 1,05 | - | -
30.11.2017 19:25 | MR201C | L448C | - | - | 5,9 | - | - | - | 64 | 82 | 1,28 | 23,9 | 2,1 | 95 | 1,04 | 46 | 1,08 | 19 | 1,05 | - | -
30.11.2017 20:10 | MR201B | L449B | - | - | 6,2 | - | - | - | 65 | 84 | 1,29 | 22,8 | 2,1 | 97 | 1,04 | 48 | 1,04 | 18 | 1,08 | - | -
30.11.2017 21:10 | MR201C | L450C | - | - | 5,6 | - | - | - | 72 | 88 | 1,22 | 17,7 | 1,9 | 98 | 1,03 | 51 | 1,03 | 20 | 1,08 | - | -
30.11.2017 22:50 | MS214A | U69A/1 | - | - | 6,5 | - | - | 17,75 | 67 | 85 | 1,27 | 20,4 | 2,4 | 96 | 1,04 | 48 | 1,04 | 20 | 1,08 | - | -
30.11.2017 23:50 | MR201C | L451C | - | - | 6,3 | - | - | - | 68 | 84 | 1,23 | 14,5 | 2,3 | 92 | 1,03 | 48 | 1,03 | 20 | 1,11 | - | -
01.12.2017 00:30 | MS214B | U81B | - | - | 6,7 | - | - | 17,59 | 71 | 87 | 1,23 | 18,4 | 1,8 | 97 | 1,04 | 49 | 1,03 | 19 | 1,07 | - | -
01.12.2017 00:40 | MR201B | L452B | - | - | 6,5 | - | - | - | 70 | 85 | 1,21 | 18,7 | 1,6 | 95 | 1,03 | 48 | 1,03 | 19 | 1,06 | - | -
01.12.2017 02:40 | MS214D | U80D/1 | - | - | 6,6 | - | - | 17,66 | 71 | 86 | 1,22 | 18,0 | 1,8 | 96 | 1,04 | 50 | 1,02 | 19 | 1,06 | - | -
01.12.2017 04:40 | MR201B | L2B | - | - | 6,4 | - | - | - | 70 | 85 | 1,22 | 17,5 | 1,9 | 95 | 1,03 | 49 | 1,02 | 19 | 1,06 | - | -
01.12.2017 05:20 | MR201C | L3C | - | - | 6,7 | - | - | - | 74 | 90 | 1,22 | 15,0 | 2,0 | 99 | 1,03 | 52 | 1,02 | 19 | 1,06 | - | -
01.12.2017 06:10 | MR201B | L4B | - | - | 6,1 | - | - | - | 69 | 87 | 1,26 | 22,7 | 2,1 | 101 | 1,04 | 50 | 1,03 | 19 | 1,05 | - | -
01.12.2017 06:40 | MS214C | U1C | - | - | - | - | - | 18,42 | 68 | 86 | 1,26 | 16,9 | 2,1 | 96 | 1,04 | 48 | 1,04 | 19 | 1,08 | - | -
01.12.2017 11:33 | MR201C | L6C | - | 29,4 | 5,7 | - | - | - | 70 | 86 | 1,22 | 18,1 | 1,7 | 95 | 1,03 | 48 | 1,03 | 19 | 1,09 | - | -
01.12.2017 11:34 | MR201B | L7B | - | - | 6,1 | - | - | - | 68 | 86 | 1,25 | 21,7 | 2,0 | 98 | 1,04 | 49 | 1,04 | 19 | 1,05 | - | -
01.12.2017 11:35 | MR201B | L9B | - | - | 5,7 | - | - | - | 63 | 84 | 1,33 | 29,6 | 2,4 | 102 | 1,05 | 48 | 1,06 | 20 | 1,05 | - | -
01.12.2017 12:27 | MS214B | U2B | - | - | - | - | - | 18,07 | 70 | 88 | 1,26 | 19,7 | 2,0 | 99 | 1,04 | 49 | 1,04 | 19 | 1,07 | - | -
01.12.2017 14:44 | MR201A | L10A | - | - | 6,1 | - | - | - | 69 | 89 | 1,29 | 23,0 | 2,2 | 103 | 1,05 | 51 | 1,03 | 19 | 1,08 | - | -
01.12.2017 15:41 | MR201C | L11C | - | - | 5,8 | - | - | - | 76 | 93 | 1,22 | 22,0 | 1,6 | 106 | 1,04 | 53 | 1,03 | 20 | 1,05 | - | -
01.12.2017 15:41 | MR201C | L13C | - | - | 4,6 | - | - | - | 68 | 85 | 1,24 | 21,4 | 1,6 | 97 | 1,04 | 48 | 1,04 | 19 | 1,06 | - | -
01.12.2017 15:42 | MR201B | L12B | - | - | 6,6 | - | - | - | 65 | 84 | 1,29 | 42,5 | 1,6 | 110 | 1,07 | 52 | 1,02 | 19 | 1,06 | - | -
01.12.2017 16:27 | MS214B | U2B/1 | - | - | - | - | - | 17,95 | 70 | 88 | 1,25 | 20,0 | 1,9 | 99 | 1,04 | 50 | 1,03 | 19 | 1,07 | - | -
01.12.2017 19:20 | MR201C | L14C | - | - | 8,8 | - | - | - | 68 | 84 | 1,23 | 19,6 | 1,5 | 95 | 1,05 | 46 | 1,04 | 19 | 1,06 | - | -
01.12.2017 20:30 | MR201A | L15A | - | - | 7,4 | - | - | - | 64 | 82 | 1,29 | 23,8 | 2,8 | 96 | 1,03 | 49 | 1,04 | 20 | 1,09 | - | -
01.12.2017 23:05 | MS214B | U2B/1 | - | - | - | - | - | 17,82 | 73 | 90 | 1,23 | 19,7 | 1,8 | 101 | 1,04 | 49 | 1,05 | 21 | 1,09 | - | -
02.12.2017 00:15 | MS214A | U69A/1 | - | - | - | - | - | 17,70 | 69 | 85 | 1,23 | 20,8 | 1,6 | 96 | 1,04 | 48 | 1,03 | 19 | 1,08 | - | -
02.12.2017 00:20 | MR201C | L16C | - | - | 7,3 | - | - | - | 71 | 84 | 1,19 | 18,3 | 1,5 | 94 | 1,03 | 49 | 1,02 | 18 | 1,05 | - | -
02.12.2017 04:35 | MR201C | L17C | - | - | 7,6 | - | - | - | 66 | 80 | 1,22 | 18,3 | 1,9 | 90 | 1,03 | 47 | 1,03 | 18 | 1,07 | - | -
02.12.2017 08:25 | MR201C | L18C | - | 29,7 | 5,8 | - | - | - | 65 | 83 | 1,27 | 18,3 | 2,6 | 93 | 1,03 | 48 | 1,04 | 18 | 1,07 | - | -
02.12.2017 10:20 | MS214D | U3D | - | - | - | - | - | 17,05 | 69 | 85 | 1,24 | 22,0 | 1,8 | 97 | 1,04 | 49 | 1,04 | 19 | 1,06 | - | -
02.12.2017 11:17 | MR201A | L19A | - | - | 6,1 | - | - | - | 65 | 81 | 1,26 | 21,9 | 2,1 | 93 | 1,03 | 48 | 1,02 | 17 | 1,05 | - | -
02.12.2017 11:40 | MR201B | L20B | - | - | 5,6 | - | - | - | 63 | 76 | 1,21 | 22,3 | 1,5 | 87 | 1,03 | 45 | 1,07 | 17 | 1,05 | - | -
02.12.2017 12:35 | MS214C | U4C | - | - | - | - | - | 17,50 | 68 | 84 | 1,23 | 22,0 | 1,6 | 96 | 1,04 | 49 | 1,03 | 18 | 1,06 | - | -
02.12.2017 13:05 | MR201C | L21C | - | - | 4,9 | - | - | - | 73 | 91 | 1,26 | 29,0 | 2,0 | 109 | 1,04 | 55 | 1,03 | 21 | 1,06 | - | -
02.12.2017 14:10 | MS214C | U4C/1 | - | - | - | - | - | 17,69 | 70 | 84 | 1,21 | 21,7 | 1,5 | 96 | 1,04 | 49 | 1,02 | 19 | 1,07 | - | -
02.12.2017 14:15 | MR201A | L22A | - | - | 5,5 | - | - | - | 69 | 85 | 1,23 | 26,5 | 1,7 | 100 | 1,04 | 51 | 1,03 | 19 | 1,06 | - | -
02.12.2017 15:30 | MR201B | L23B | - | - | 5,9 | - | - | - | 62 | 80 | 1,29 | 24,6 | 2,6 | 94 | 1,03 | 47 | 1,05 | 19 | 1,08 | - | -
02.12.2017 16:40 | MR201C | L21C/1 | - | - | 3,7 | - | - | - | 73 | 92 | 1,25 | 28,3 | 1,8 | 108 | 1,04 | 55 | 1,03 | 21 | 1,05 | - | -
02.12.2017 17:50 | MS214D | U3D/1 | - | - | - | - | - | 17,58 | 69 | 85 | 1,23 | 21,9 | 1,6 | 96 | 1,04 | 49 | 1,03 | 18 | 1,08 | - | -
02.12.2017 19:00 | MR201C | L24C | - | - | 6,6 | - | - | - | 70 | 84 | 1,21 | 22,2 | 1,5 | 96 | 1,03 | 50 | 1,03 | 19 | 1,05 | - | -
02.12.2017 22:25 | MR201A | L25A | - | - | 6,3 | - | - | - | 55 | 81 | 1,46 | 32,8 | 3,2 | 104 | 1,09 | 45 | 1,10 | 19 | 1,07 | - | -
02.12.2017 22:26 | MR201B | L26B | - | - | 6,7 | - | - | - | 68 | 85 | 1,24 | 22,2 | 1,8 | 97 | 1,04 | 49 | 1,02 | 18 | 1,04 | - | -
03.12.2017 00:37 | MR201C | L27C | - | - | 6,4 | - | - | - | 69 | 87 | 1,26 | 18,2 | 2,3 | 97 | 1,03 | 51 | 1,03 | 19 | 1,12 | - | -
03.12.2017 02:18 | MR201B | L28B | - | - | 6,7 | - | - | - | 71 | 86 | 1,21 | 22,1 | 1,4 | 97 | 1,03 | 50 | 1,02 | 18 | 1,04 | - | -
03.12.2017 04:00 | MS214C | U5C | - | - | - | - | - | 17,95 | 69 | 85 | 1,23 | 23,3 | 1,8 | 98 | 1,04 | 50 | 1,03 | 19 | 1,08 | - | -
03.12.2017 05:49 | MR201C | L29C | - | - | 6,2 | - | - | - | 65 | 79 | 1,22 | 26,0 | 1,7 | 91 | 1,03 | 48 | 1,03 | 18 | 1,07 | - | -
03.12.2017 05:50 | MR201B | L30B | - | - | 6,7 | - | - | - | 67 | 82 | 1,22 | 27,7 | 1,4 | 96 | 1,03 | 49 | 1,03 | 18 | 1,04 | - | -
03.12.2017 09:10 | MR201C | L31C | - | 29,7 | 6,3 | - | - | - | 68 | 83 | 1,22 | 19,7 | 1,8 | 93 | 1,03 | 48 | 1,02 | 18 | 1,07 | - | -
03.12.2017 09:50 | MS214C | U5C/1 | - | - | - | - | - | 17,86 | 67 | 84 | 1,25 | 22,8 | 1,9 | 96 | 1,03 | 49 | 1,03 | 18 | 1,09 | - | -
03.12.2017 10:30 | MR201B | L32B | - | - | 6,4 | - | - | - | 70 | 85 | 1,22 | 18,4 | 1,8 | 94 | 1,03 | 49 | 1,02 | 18 | 1,06 | - | -
03.12.2017 13:10 | MR201C | L33C | - | - | 6,7 | - | - | - | 72 | 87 | 1,21 | 19,1 | 1,6 | 98 | 1,03 | 50 | 1,03 | 19 | 1,06 | - | -
03.12.2017 14:40 | MR201B | L34B | - | - | 6,6 | - | - | - | 73 | 89 | 1,22 | 19,2 | 1,6 | 100 | 1,04 | 51 | 1,03 | 19 | 1,05 | - | -
03.12.2017 15:50 | MS214B | U6B | - | - | - | - | - | 17,65 | 70 | 85 | 1,23 | 20,1 | 1,7 | 97 | 1,04 | 49 | 1,04 | 19 | 1,06 | - | -
03.12.2017 16:55 | MR201A | L25A | - | - | 7,1 | - | - | - | 70 | 85 | 1,22 | 23,7 | 1,5 | 98 | 1,04 | 50 | 1,03 | 19 | 1,05 | - | -
03.12.2017 17:30 | MR201C | L35C | - | - | 6,8 | - | - | - | 66 | 82 | 1,23 | 19,2 | 2,0 | 92 | 1,03 | 47 | 1,03 | 19 | 1,10 | - | -
03.12.2017 18:40 | MR201B | L36B | - | - | 6,8 | - | - | - | 69 | 85 | 1,22 | 21,9 | 1,5 | 96 | 1,04 | 49 | 1,02 | 18 | 1,06 | - | -
03.12.2017 21:30 | MR201A | L37A | - | - | 6,5 | - | - | - | 65 | 80 | 1,23 | 24,6 | 2,1 | 92 | 1,03 | 48 | 1,02 | 18 | 1,06 | - | -
03.12.2017 22:50 | MR201C | L38C | - | - | 6,5 | - | - | - | 69 | 89 | 1,29 | 27,1 | 2,2 | 105 | 1,01 | 52 | 1,03 | 20 | 1,06 | - | -
03.12.2017 23:35 | MR201B | L39B | - | - | 9,2 | - | - | - | 62 | 79 | 1,27 | 43,1 | 1,9 | 103 | 1,05 | 51 | 1,03 | 19 | 1,04 | - | -
03.12.2017 23:55 | MR201B | L39B/1 | - | - | 6,7 | - | - | - | 66 | 82 | 1,25 | 37,9 | 1,5 | 104 | 1,05 | 51 | 1,02 | 19 | 1,05 | - | -
04.12.2017 02:10 | MS214D | U7D | - | - | - | - | - | 18,04 | 72 | 87 | 1,21 | 19,2 | 1,5 | 98 | 1,04 | 50 | 1,03 | 19 | 1,06 | - | -
04.12.2017 03:10 | MR201A | L40A | - | - | 6,4 | - | - | - | 52 | 66 | 1,27 | 35,7 | 1,7 | 82 | 1,05 | 41 | 1,03 | 14 | 1,08 | - | -
04.12.2017 04:15 | MR201B | L41B | - | - | 6,5 | - | - | - | 72 | 86 | 1,20 | 22,7 | 1,2 | 99 | 1,04 | 49 | 1,03 | 19 | 1,04 | - | -
04.12.2017 05:25 | MR201C | L42C | - | - | 6,5 | - | - | - | 69 | 89 | 1,29 | 16,0 | 2,1 | 100 | 1,03 | 50 | 1,06 | 21 | 1,07 | - | -
04.12.2017 05:30 | MS214A | U8A | - | - | - | - | - | 18,05 | 66 | 86 | 1,32 | 23,0 | 2,6 | 100 | 1,05 | 51 | 1,02 | 18 | 1,09 | - | -
04.12.2017 08:25 | MR201A | L43A | - | 29,1 | 6,6 | - | - | - | 72 | 85 | 1,18 | 17,9 | 1,2 | 94 | 1,03 | 48 | 1,03 | 18 | 1,05 | - | -
04.12.2017 09:35 | MR201C | L44C | - | - | 6,1 | - | - | - | 73 | 88 | 1,21 | 14,3 | 1,8 | 96 | 1,03 | 50 | 1,03 | 19 | 1,08 | - | -
04.12.2017 12:55 | MR201C | L46C | - | - | 5,3 | - | - | - | 73 | 89 | 1,22 | 15,3 | 2,0 | 98 | 1,03 | 51 | 1,03 | 20 | 1,08 | - | -
04.12.2017 13:00 | MR201A | L45A | - | - | 5,3 | - | - | - | 66 | 81 | 1,22 | 20,8 | 1,7 | 92 | 1,04 | 47 | 1,02 | 18 | 1,08 | - | -
04.12.2017 14:20 | MR201B | L47B | - | - | 6,3 | - | - | - | 70 | 85 | 1,21 | 20,2 | 1,6 | 96 | 1,03 | 50 | 1,02 | 18 | 1,06 | - | -
04.12.2017 16:10 | MS214D | U9D | - | - | - | - | - | 17,51 | 73 | 87 | 1,19 | 16,5 | 1,2 | 96 | 1,04 | 48 | 1,03 | 19 | 1,05 | - | -
04.12.2017 16:55 | MR201C | L48C | - | - | 6,0 | - | - | - | 66 | 84 | 1,26 | 18,5 | 2,1 | 94 | 1,03 | 48 | 1,03 | 18 | 1,13 | - | -
04.12.2017 17:30 | MR201A | L49A | - | - | 6,0 | - | - | - | 66 | 84 | 1,27 | 23,2 | 2,3 | 97 | 1,04 | 49 | 1,04 | 20 | 1,09 | - | -
04.12.2017 20:05 | MR201B | L50B | - | - | 6,4 | - | - | - | 69 | 82 | 1,20 | 20,2 | 1,3 | 92 | 1,03 | 47 | 1,02 | 18 | 1,06 | - | -
04.12.2017 22:10 | MR201C | L51C | - | - | 6,6 | - | - | - | 71 | 87 | 1,22 | 17,9 | 1,8 | 97 | 1,03 | 49 | 1,03 | 19 | 1,06 | - | -
05.12.2017 01:30 | MR201B | L52B | - | - | 6,6 | - | - | - | 70 | 86 | 1,22 | 21,5 | 1,5 | 98 | 1,04 | 50 | 1,02 | 18 | 1,07 | - | -
05.12.2017 02:30 | MR201C | L53C | - | - | 6,4 | - | - | - | 69 | 85 | 1,24 | 15,5 | 2,1 | 94 | 1,03 | 48 | 1,03 | 18 | 1,08 | - | -
05.12.2017 03:30 | MS214B | U10B | - | - | - | - | - | 18,66 | 73 | 87 | 1,19 | 16,8 | 1,3 | 96 | 1,04 | 49 | 1,02 | 18 | 1,05 | - | -
05.12.2017 05:40 | MR201B | L54B | - | - | 6,5 | - | - | - | 71 | 86 | 1,22 | 21,3 | 1,7 | 97 | 1,03 | 50 | 1,03 | 19 | 1,07 | - | -
05.12.2017 06:10 | MR201C | L55C | - | - | 7,3 | - | - | - | 68 | 85 | 1,24 | 14,5 | 2,2 | 93 | 1,03 | 48 | 1,04 | 18 | 1,05 | - | -
05.12.2017 09:45 | MR201A | L 49 A/1 | - | - | 6,0 | - | - | - | 65 | 85 | 1,31 | 22,7 | 2,3 | 99 | 1,05 | 47 | 1,09 | 18 | 1,06 | - | -
05.12.2017 09:47 | MS214D | U11D | - | - | - | - | - | 18,05 | 59 | 82 | 1,39 | 18,0 | 1,8 | 95 | 1,04 | 46 | 1,07 | 19 | 1,07 | - | -
05.12.2017 11:33 | MR201C | L 58 C | - | - | 4,4 | - | - | - | 57 | 82 | 1,43 | 13,2 | 5,8 | 92 | 1,03 | 48 | 1,02 | 19 | 1,13 | - | -
05.12.2017 12:42 | MR201B | L 57 B | - | 29,7 | 3,8 | - | - | - | 70 | 86 | 1,23 | 19,8 | 1,8 | 97 | 1,04 | 50 | 1,03 | 19 | 1,07 | - | -
05.12.2017 15:16 | MR201B | L 60 B | - | - | 5,9 | - | - | - | 70 | 85 | 1,21 | 19,4 | 1,6 | 95 | 1,03 | 49 | 1,02 | 19 | 1,06 | - | -
05.12.2017 16:00 | MR201C | L 59 C | - | - | 6,3 | - | - | - | 64 | 83 | 1,29 | 17,8 | 2,8 | 93 | 1,03 | 47 | 1,04 | 19 | 1,07 | - | -
05.12.2017 16:38 | MR201C | L 61 C | - | - | 6,4 | - | - | - | 69 | 85 | 1,23 | 12,8 | 2,3 | 93 | 1,03 | 47 | 1,04 | 19 | 1,08 | - | -
05.12.2017 18:50 | MS214B | U 12 B | - | - | - | - | - | 17,89 | 69 | 85 | 1,23 | 15,7 | 2,2 | 94 | 1,04 | 48 | 1,03 | 20 | 1,09 | - | -
05.12.2017 20:00 | MR201B | L 63 B | - | - | 6,3 | - | - | - | 72 | 85 | 1,19 | 18,2 | 1,4 | 95 | 1,03 | 49 | 1,02 | 18 | 1,05 | - | -
05.12.2017 21:20 | MR201A | L64A | - | - | 6,4 | - | - | - | 59 | 78 | 1,32 | 18,4 | 3,5 | 88 | 1,03 | 46 | 1,02 | 18 | 1,09 | - | -
05.12.2017 22:55 | MR201C | L65C | - | - | 6,1 | - | - | - | 72 | 89 | 1,25 | 15,9 | 2,4 | 99 | 1,03 | 51 | 1,02 | 20 | 1,07 | - | -
05.12.2017 23:35 | MR201B | L66B | - | - | 6,2 | - | - | - | 65 | 83 | 1,28 | 22,5 | 2,5 | 96 | 1,04 | 47 | 1,04 | 21 | 1,09 | - | -
06.12.2017 00:15 | MS214D | U13D | - | - | - | - | - | 17,92 | 71 | 87 | 1,22 | 17,0 | 1,8 | 96 | 1,04 | 49 | 1,04 | 19 | 1,07 | - | -
06.12.2017 01:25 | MR201A | L68A | - | - | 6,3 | - | - | - | 68 | 85 | 1,26 | 17,5 | 2,3 | 95 | 1,03 | 50 | 1,02 | 18 | 1,10 | - | -
06.12.2017 02:40 | MR201C | L69C | - | - | 6,4 | - | - | - | 68 | 85 | 1,25 | 14,6 | 2,4 | 94 | 1,03 | 48 | 1,03 | 19 | 1,08 | - | -
06.12.2017 04:20 | MR201B | L70B | - | - | 6,4 | - | - | - | 54 | 80 | 1,50 | 19,5 | 5,2 | 94 | 1,04 | 48 | 1,02 | 17 | 1,06 | - | -
06.12.2017 04:25 | MS214B | U14B | - | - | - | - | - | 18,23 | 73 | 88 | 1,20 | 16,5 | 1,4 | 97 | 1,03 | 49 | 1,04 | 18 | 1,09 | - | -
06.12.2017 05:20 | MR201A | L72A | - | - | 6,2 | - | - | - | 67 | 84 | 1,26 | 18,9 | 2,5 | 95 | 1,03 | 49 | 1,03 | 20 | 1,10 | - | -
06.12.2017 06:46 | MR201C | L73C | - | - | 6,5 | - | - | - | 68 | 84 | 1,24 | 16,9 | 2,2 | 93 | 1,03 | 48 | 1,03 | 19 | 1,07 | - | -
06.12.2017 08:15 | MR201B | L74B | - | 29,4 | 4,5 | - | - | - | 61 | 79 | 1,30 | 29,6 | 2,5 | 96 | 1,05 | 46 | 1,06 | 20 | 1,06 | - | -
06.12.2017 09:20 | MS214D | U15D | - | - | - | - | - | 18,04 | 71 | 85 | 1,20 | 16,2 | 1,6 | 94 | 1,03 | 48 | 1,03 | 19 | 1,04 | - | -
06.12.2017 09:30 | MR201A | L76A | - | - | - | - | - | - | 69 | 86 | 1,23 | 22,2 | 1,8 | 98 | 1,04 | 50 | 1,03 | 19 | 1,05 | - | -
06.12.2017 12:10 | MR201C | L78C | - | - | - | - | - | - | 67 | 84 | 1,26 | 15,8 | 2,7 | 94 | 1,03 | 48 | 1,04 | 20 | 1,07 | - | -
06.12.2017 12:10 | MS214C | U5C/2 | - | - | - | - | - | 17,87 | 70 | 84 | 1,21 | 21,9 | 1,5 | 96 | 1,03 | 49 | 1,03 | 19 | 1,06 | - | -
06.12.2017 12:50 | MR201B | L79B | - | - | - | - | - | - | 69 | 84 | 1,22 | 22,4 | 1,5 | 96 | 1,04 | 49 | 1,03 | 19 | 1,06 | - | -
06.12.2017 15:00 | MR201A | L81A | - | - | - | - | - | - | 68 | 84 | 1,22 | 22,1 | 1,5 | 95 | 1,04 | 48 | 1,03 | 18 | 1,05 | - | -
06.12.2017 15:45 | MS214B | U16B | - | - | - | - | - | 17,90 | 73 | 86 | 1,18 | 17,9 | 1,2 | 95 | 1,04 | 49 | 1,03 | 19 | 1,07 | - | -
06.12.2017 15:55 | MR201C | L82C | - | - | - | - | - | - | 68 | 84 | 1,25 | 17,6 | 2,4 | 95 | 1,03 | 48 | 1,05 | 19 | 1,06 | - | -
06.12.2017 17:10 | MR201A | L83A | - | - | 6,6 | - | - | - | 69 | 83 | 1,21 | 22,4 | 1,4 | 95 | 1,04 | 48 | 1,03 | 19 | 1,06 | - | -
06.12.2017 18:42 | MR201B | L85B | - | - | 6,5 | - | - | - | 69 | 85 | 1,22 | 21,6 | 1,5 | 97 | 1,04 | 49 | 1,03 | 18 | 1,04 | - | -
06.12.2017 20:34 | MR201C | L87C | - | - | 6,0 | - | - | - | 69 | 87 | 1,25 | 21,0 | 2,3 | 99 | 1,03 | 50 | 1,05 | 20 | 1,05 | - | -
06.12.2017 23:23 | MR201C | L 88 C | - | - | 6,1 | - | - | - | 67 | 83 | 1,24 | 15,8 | 2,4 | 92 | 1,03 | 47 | 1,04 | 19 | 1,08 | - | -
06.12.2017 23:24 | MS214D | U 17 D | - | - | - | - | - | 18,21 | 69 | 85 | 1,24 | 19,1 | 2,1 | 96 | 1,03 | 49 | 1,03 | 19 | 1,07 | - | -
06.12.2017 23:24 | MR201C | L 89 C | - | - | 6,0 | - | - | - | 67 | 82 | 1,22 | 14,4 | 2,2 | 90 | 1,03 | 47 | 1,03 | 18 | 1,08 | - | -
06.12.2017 23:26 | MR201A | L 86 A | - | - | 6,1 | - | - | - | 66 | 83 | 1,25 | 27,1 | 1,9 | 97 | 1,04 | 49 | 1,02 | 18 | 1,05 | - | -
07.12.2017 01:09 | MS214D | U 17 D/1 | - | - | - | - | - | 18,10 | 69 | 85 | 1,23 | 18,0 | 1,9 | 95 | 1,03 | 49 | 1,03 | 19 | 1,03 | - | -
07.12.2017 05:48 | MS214B | U 18 B | - | - | - | - | - | 18,39 | 71 | 84 | 1,19 | 17,3 | 1,4 | 93 | 1,03 | 48 | 1,04 | 19 | 1,05 | - | -
07.12.2017 05:50 | MR201C | L 91 C | - | - | 6,1 | - | - | - | 68 | 83 | 1,22 | 15,9 | 2,1 | 91 | 1,03 | 47 | 1,03 | 18 | 1,05 | - | -
07.12.2017 07:08 | MR201A | L 93 A | - | - | 6,1 | - | - | - | 69 | 83 | 1,20 | 18,4 | 1,5 | 92 | 1,03 | 47 | 1,03 | 18 | 1,06 | - | -
07.12.2017 07:09 | MR201C | L 94 C | - | - | 6,2 | - | - | - | 66 | 84 | 1,27 | 18,9 | 2,5 | 95 | 1,03 | 48 | 1,04 | 18 | 1,06 | - | -
07.12.2017 08:45 | MS214A | U8A/1 | - | - | - | - | - | 17,50 | 70 | 88 | 1,25 | 22,4 | 1,5 | 100 | 1,06 | 49 | 1,03 | 18 | 1,06 | - | -
07.12.2017 09:25 | MR201C | L96C | - | 30,3 | - | - | - | - | 64 | 82 | 1,27 | 16,2 | 2,7 | 91 | 1,03 | 47 | 1,03 | 18 | 1,06 | - | -
07.12.2017 10:10 | MR201A | L97A | - | - | - | - | - | - | 68 | 83 | 1,22 | 20,4 | 1,6 | 93 | 1,03 | 47 | 1,03 | 18 | 1,05 | - | -
07.12.2017 10:20 | MS214C | U19C | - | - | - | - | - | 18,10 | 70 | 85 | 1,22 | 18,7 | 1,5 | 95 | 1,04 | 48 | 1,03 | 18 | 1,07 | - | -
07.12.2017 12:00 | MS214C | U19C/1 | - | - | - | - | - | 18,14 | 71 | 84 | 1,19 | 17,8 | 1,3 | 93 | 1,04 | 48 | 1,02 | 18 | 1,06 | - | -
07.12.2017 14:40 | MR201A | L100A | - | - | - | - | - | - | 71 | 83 | 1,16 | 14,8 | 1,2 | 90 | 1,03 | 48 | 1,03 | 18 | 1,06 | - | -
07.12.2017 15:50 | MR201C | L101C | - | - | - | - | - | - | 63 | 83 | 1,33 | 10,6 | 3,9 | 91 | 1,02 | 47 | 1,04 | 18 | 1,07 | - | -
07.12.2017 17:05 | MS214D | U20D | - | - | - | - | - | 17,59 | 72 | 85 | 1,18 | 17,1 | 1,1 | 94 | 1,04 | 48 | 1,03 | 18 | 1,04 | - | -
07.12.2017 18:20 | MR201A | L103A | - | - | - | - | - | - | 70 | 83 | 1,20 | 16,5 | 1,6 | 92 | 1,03 | 47 | 1,04 | 18 | 1,06 | - | -
07.12.2017 19:05 | MR201B | L105B | - | - | 5,8 | - | - | - | 56 | 81 | 1,44 | 13,4 | 5,9 | 91 | 1,02 | 49 | 1,02 | 19 | 1,11 | - | -
07.12.2017 20:00 | MS214B | U21B | - | - | - | - | - | 17,69 | 69 | 85 | 1,22 | 15,7 | 2,1 | 94 | 1,03 | 48 | 1,02 | 20 | 1,09 | - | -
07.12.2017 20:15 | MR201A | L106A | - | - | - | - | - | - | 70 | 85 | 1,21 | 14,5 | 1,8 | 92 | 1,03 | 48 | 1,03 | 18 | 1,09 | - | -
07.12.2017 22:50 | MR201C | L109C | - | - | - | - | - | - | 61 | 83 | 1,36 | 13,6 | 4,2 | 93 | 1,03 | 48 | 1,02 | 18 | 1,05 | - | -
07.12.2017 23:40 | MS214C | U22C | - | - | - | - | - | 17,58 | 68 | 85 | 1,25 | 15,6 | 2,2 | 93 | 1,03 | 48 | 1,03 | 18 | 1,09 | - | -
07.12.2017 23:40 | MR201A | L110A | - | - | - | - | - | - | 72 | 85 | 1,18 | 14,3 | 1,5 | 93 | 1,03 | 48 | 1,04 | 19 | 1,06 | - | -
08.12.2017 00:20 | MR201B | L111B | - | - | 6,2 | - | - | - | 71 | 84 | 1,18 | 15,7 | 1,4 | 92 | 1,03 | 48 | 1,03 | 18 | 1,06 | - | -
08.12.2017 02:20 | MR201C | L114C | - | - | - | - | - | - | 56 | 82 | 1,47 | 15,4 | 6,2 | 94 | 1,03 | 49 | 1,03 | 20 | 1,12 | - | -
08.12.2017 02:55 | MR201A | L115A | - | - | - | - | - | - | 70 | 84 | 1,21 | 13,7 | 1,9 | 92 | 1,02 | 48 | 1,03 | 18 | 1,09 | - | -
08.12.2017 03:20 | MS214D | U23D | - | - | - | - | - | 17,55 | 72 | 87 | 1,21 | 15,6 | 1,7 | 96 | 1,03 | 49 | 1,03 | 19 | 1,07 | - | -
08.12.2017 04:40 | MR201B | L117B | - | - | - | - | - | - | 68 | 84 | 1,24 | 15,8 | 2,2 | 93 | 1,03 | 48 | 1,03 | 19 | 1,08 | - | -
08.12.2017 05:55 | MS214A | U24A | - | - | - | - | - | 17,70 | 68 | 84 | 1,24 | 15,8 | 2,3 | 93 | 1,03 | 48 | 1,03 | 19 | 1,09 | - | -
08.12.2017 08:35 | MR201A | L122A | - | 29,4 | - | - | - | - | 59 | 83 | 1,41 | 25,3 | 3,9 | 100 | 1,07 | 46 | 1,06 | 22 | 1,13 | - | -
08.12.2017 08:55 | MR201B | L123B | - | - | - | - | - | - | 67 | 84 | 1,25 | 20,8 | 2,2 | 95 | 1,03 | 49 | 1,02 | 19 | 1,06 | - | -
08.12.2017 11:25 | MS214B | U25B | - | - | - | - | - | 17,58 | 70 | 86 | 1,23 | 17,0 | 2,3 | 95 | 1,03 | 49 | 1,03 | 22 | 1,09 | - | -
08.12.2017 12:00 | MR201C | L126C | - | - | - | - | - | - | 65 | 85 | 1,30 | 14,5 | 3,0 | 94 | 1,03 | 49 | 1,03 | 18 | 1,07 | - | -
08.12.2017 13:25 | MR201A | L128A | - | - | - | - | - | - | 72 | 88 | 1,23 | 14,7 | 1,7 | 97 | 1,03 | 49 | 1,03 | 17 | 1,07 | - | -
08.12.2017 14:25 | MR201B | L130B | - | - | - | - | - | - | 75 | 89 | 1,19 | 14,9 | 1,6 | 98 | 1,03 | 50 | 1,04 | 20 | 1,07 | - | -
08.12.2017 15:05 | MR201A | L131A | - | - | - | - | - | - | 74 | 91 | 1,22 | 17,7 | 2,0 | 101 | 1,03 | 52 | 1,03 | 22 | 1,08 | - | -
08.12.2017 15:50 | MR201C | L132C | - | - | - | - | - | - | 66 | 89 | 1,35 | 21,4 | 3,5 | 103 | 1,05 | 51 | 1,05 | 20 | 1,06 | - | -
08.12.2017 16:20 | MS214C | U26C | - | - | - | - | - | 17,76 | 72 | 88 | 1,22 | 16,6 | 1,9 | 98 | 1,04 | 49 | 1,05 | 20 | 1,07 | - | -
08.12.2017 18:15 | MR201B | L136B | - | - | - | - | - | - | 72 | 90 | 1,24 | 14,8 | 2,1 | 99 | 1,03 | 51 | 1,03 | 19 | 1,05 | - | -
08.12.2017 18:55 | MR201A | L137A | - | - | - | - | - | - | 71 | 88 | 1,23 | 21,9 | 1,6 | 100 | 1,04 | 50 | 1,05 | 20 | 1,05 | - | -
08.12.2017 19:00 | MS214D | U27D | - | - | - | - | - | 17,99 | 73 | 88 | 1,20 | 16,8 | 1,6 | 97 | 1,03 | 50 | 1,03 | 20 | 1,07 | - | -
08.12.2017 19:45 | MR201C | L138C | - | - | - | - | - | - | 61 | 87 | 1,43 | 18,4 | 4,7 | 100 | 1,03 | 52 | 1,03 | 18 | 1,07 | - | -
08.12.2017 22:00 | MS214A | U28A | - | - | - | - | - | 18,03 | 74 | 88 | 1,19 | 17,1 | 1,5 | 97 | 1,03 | 50 | 1,02 | 19 | 1,06 | - | -
08.12.2017 22:10 | MR201B | L142B | - | - | - | - | - | - | 63 | 84 | 1,34 | 18,9 | 3,5 | 97 | 1,03 | 47 | 1,07 | 20 | 1,07 | - | -
08.12.2017 22:50 | MR201C | L143C | - | - | - | - | - | - | 64 | 85 | 1,33 | 11,5 | 3,9 | 94 | 1,02 | 49 | 1,04 | 19 | 1,06 | - | -
08.12.2017 23:40 | MR201A | L144A | - | - | - | - | - | - | 75 | 89 | 1,19 | 14,2 | 1,5 | 97 | 1,03 | 50 | 1,04 | 20 | 1,06 | - | -
09.12.2017 02:10 | MR201B | L148B | - | - | - | - | - | - | 74 | 87 | 1,18 | 14,4 | 1,5 | 95 | 1,03 | 49 | 1,04 | 20 | 1,05 | - | -
09.12.2017 02:15 | MS214B | U29B | - | - | - | - | - | 18,32 | 72 | 87 | 1,21 | 15,9 | 1,6 | 96 | 1,03 | 49 | 1,04 | 18 | 1,06 | - | -
09.12.2017 02:55 | MR201C | L149C | - | - | - | - | - | - | 66 | 86 | 1,31 | 14,9 | 3,2 | 96 | 1,03 | 50 | 1,04 | 19 | 1,06 | - | -
09.12.2017 03:30 | MR201A | L150A | - | - | - | - | - | - | 75 | 88 | 1,18 | 16,0 | 1,4 | 97 | 1,03 | 51 | 1,02 | 19 | 1,05 | - | -
09.12.2017 06:00 | MR201B | L154B | - | - | - | - | - | - | 71 | 87 | 1,22 | 19,2 | 1,7 | 97 | 1,04 | 50 | 1,03 | 19 | 1,08 | - | -
09.12.2017 06:30 | MS214C | U30C | - | - | - | - | - | 18,41 | 76 | 90 | 1,19 | 14,0 | 1,5 | 97 | 1,03 | 50 | 1,03 | 20 | 1,06 | - | -
09.12.2017 07:00 | MR201C | L155C | - | - | - | - | - | - | 63 | 86 | 1,37 | 17,1 | 4,1 | 98 | 1,03 | 49 | 1,07 | 20 | 1,06 | - | -
09.12.2017 08:29 | MR201A | L156A | - | - | - | - | - | - | 68 | 86 | 1,26 | 21,8 | 1,8 | 98 | 1,04 | 48 | 1,07 | 19 | 1,05 | - | -
09.12.2017 10:40 | MR201B | L160B | - | 30,0 | - | - | - | - | 70 | 85 | 1,22 | 19,9 | 1,7 | 95 | 1,03 | 48 | 1,03 | 19 | 1,06 | - | -
09.12.2017 10:43 | MR201C | L161C | - | - | - | - | - | - | 58 | 87 | 1,50 | 14,1 | 5,9 | 99 | 1,03 | 52 | 1,04 | 18 | 1,07 | - | -
09.12.2017 11:32 | MR201A | L162A | - | - | - | - | - | - | 65 | 85 | 1,31 | 24,0 | 2,3 | 99 | 1,04 | 47 | 1,09 | 19 | 1,05 | - | -
09.12.2017 11:32 | MS214D | U31D | - | - | - | - | - | 18,54 | 73 | 87 | 1,19 | 16,3 | 1,5 | 96 | 1,03 | 49 | 1,04 | 19 | 1,04 | - | -
22.01.2018 04:40 | MR201C | L1C | - | - | 3,1 | - | - | - | 70 | 94 | 1,33 | 31,2 | 3,0 | 115 | 1,04 | 57 | 1,04 | 22 | 1,06 | - | -
22.01.2018 05:40 | MR201A | L 2 A | - | - | 6,3 | - | - | - | 59 | 89 | 1,52 | 27,5 | 4,9 | 111 | 1,08 | 48 | 1,10 | 22 | 1,07 | - | -
22.01.2018 09:13 | MR201B | L 3 B | - | - | 7,0 | - | - | - | 68 | 88 | 1,30 | 23,6 | 2,4 | 103 | 1,05 | 50 | 1,02 | 20 | 1,09 | - | -
22.01.2018 10:24 | MR201C | L4C | - | 30,6 | 7,0 | - | - | - | 80 | 111 | 1,39 | 14,1 | 5,1 | 125 | 1,04 | 62 | 1,03 | 29 | 1,14 | - | -
22.01.2018 10:24 | MR201A | L5A | - | - | 7,0 | - | - | - | 76 | 102 | 1,34 | 24,3 | 3,5 | 119 | 1,04 | 60 | 1,02 | 25 | 1,12 | - | -
22.01.2018 13:36 | MS214A | U1A | - | - | 3,7 | - | - | 14,94 | 75 | 100 | 1,34 | 20,9 | 2,6 | 115 | 1,07 | 55 | 1,04 | 21 | 1,07 | - | -
22.01.2018 13:37 | MR201B | L6B | - | - | 6,6 | - | - | - | 68 | 91 | 1,34 | 34,4 | 2,3 | 115 | 1,06 | 54 | 1,03 | 21 | 1,10 | - | -
22.01.2018 14:48 | MR201C | L7C | - | - | 7,2 | - | - | - | 66 | 99 | 1,49 | 11,2 | 5,6 | 111 | 1,04 | 53 | 1,05 | 22 | 1,09 | - | -
22.01.2018 14:49 | MR201A | L8A | - | - | 7,1 | - | - | - | 69 | 106 | 1,52 | 21,7 | 3,7 | 126 | 1,10 | 52 | 1,09 | 22 | 1,11 | - | -
22.01.2018 16:54 | MR201B | L9B | - | - | - | - | - | - | 71 | 90 | 1,26 | 16,2 | 2,4 | 100 | 1,04 | 50 | 1,04 | 20 | 1,09 | - | -
22.01.2018 18:48 | MR201C | L10C | - | - | - | - | - | - | 80 | 99 | 1,24 | 10,2 | 2,8 | 107 | 1,04 | 54 | 1,02 | 27 | 1,16 | - | -
22.01.2018 20:55 | MS214B | U2B | - | - | - | - | - | 17,52 | 76 | 98 | 1,30 | 15,5 | 2,6 | 109 | 1,05 | 54 | 1,04 | 22 | 1,10 | 15,3 | -
22.01.2018 21:25 | MR201C | L11C | - | - | - | - | - | - | 70 | 87 | 1,25 | 15,3 | 2,3 | 97 | 1,04 | 48 | 1,03 | 20 | 1,13 | - | -
22.01.2018 22:05 | MR201C | L13C | - | - | - | - | - | - | 67 | 90 | 1,34 | 19,3 | 2,5 | 103 | 1,06 | 47 | 1,08 | 20 | 1,10 | - | -
22.01.2018 22:10 | MR201B | L12B | - | - | - | - | - | - | 64 | 84 | 1,31 | 22,6 | 2,4 | 98 | 1,06 | 46 | 1,03 | 19 | 1,10 | - | -
22.01.2018 23:18 | MR201A | L14A | - | - | - | - | - | - | 71 | 99 | 1,39 | 25,0 | 3,0 | 118 | 1,06 | 54 | 1,05 | 22 | 1,10 | - | -
23.01.2018 02:00 | MR201C | L15C | - | - | - | - | - | - | 71 | 89 | 1,27 | 16,7 | 2,2 | 100 | 1,05 | 49 | 1,02 | 21 | 1,14 | - | -
23.01.2018 03:57 | MR201B | L16B | - | - | - | - | - | - | 71 | 89 | 1,26 | 17,3 | 2,1 | 100 | 1,05 | 48 | 1,03 | 21 | 1,13 | - | -
23.01.2018 04:00 | MS214C | U3C | - | - | - | - | - | 17,43 | 76 | 96 | 1,26 | 15,1 | 1,9 | 106 | 1,06 | 50 | 1,03 | 21 | 1,11 | 13,8 | -
23.01.2018 04:15 | MR201C | L17C | - | - | - | - | - | - | 68 | 88 | 1,30 | 17,9 | 2,5 | 100 | 1,05 | 48 | 1,05 | 20 | 1,11 | - | -
23.01.2018 05:25 | MS214A | U1A/1 | - | - | - | - | - | 15,75 | 72 | 97 | 1,34 | 21,3 | 2,6 | 112 | 1,06 | 52 | 1,05 | 21 | 1,09 | 14,5 | -
23.01.2018 05:37 | MR201B | L18B | - | - | - | - | - | - | 65 | 84 | 1,29 | 19,5 | 2,5 | 96 | 1,06 | 46 | 1,03 | 20 | 1,14 | - | -
23.01.2018 06:35 | MR201A | L19A | - | - | - | - | - | - | 75 | 100 | 1,34 | 15,2 | 2,9 | 112 | 1,05 | 53 | 1,06 | 21 | 1,07 | - | -
23.01.2018 08:30 | MR201C | L20C | - | 29,7 | - | - | - | - | 70 | 92 | 1,31 | 15,2 | 2,9 | 102 | 1,06 | 50 | 1,02 | 22 | 1,16 | - | -
23.01.2018 10:17 | MR201B | L21B | - | - | - | - | - | - | 70 | 91 | 1,30 | 16,0 | 3,0 | 102 | 1,05 | 49 | 1,03 | 23 | 1,13 | - | -
23.01.2018 10:40 | MS214B | U2B/1 | - | - | - | 14,4 | - | 17,54 | 75 | 93 | 1,25 | 15,9 | 2,1 | 103 | 1,05 | 51 | 1,03 | 22 | 1,09 | - | -
23.01.2018 11:10 | MR201C | L22C | - | - | - | - | - | - | 73 | 94 | 1,30 | 12,1 | 3,3 | 104 | 1,04 | 52 | 1,02 | 23 | 1,18 | - | -
23.01.2018 11:29 | MR201B | L23B | - | - | - | - | - | - | 76 | 98 | 1,30 | 15,5 | 2,9 | 110 | 1,05 | 53 | 1,02 | 24 | 1,16 | - | -
23.01.2018 17:50 | MR201A | L24A | - | - | - | - | - | - | 68 | 86 | 1,27 | 18,7 | 2,7 | 97 | 1,04 | 48 | 1,02 | 23 | 1,16 | - | -
23.01.2018 22:23 | MS214D | U5D | - | - | 7,9 | - | - | - | - | - | - | - | - | - | - | - | - | - | - | - | -
23.01.2018 22:24 | MS214B | U2B/1 | - | - | 7,7 | - | - | - | - | - | - | - | - | - | - | - | - | - | - | - | -
23.01.2018 22:24 | MR201A | L26A | - | - | - | - | - | - | 67 | 85 | 1,27 | 17,1 | 2,8 | 95 | 1,04 | 48 | 1,02 | 22 | 1,17 | - | -
24.01.2018 01:58 | MS214C | U4C | - | - | 7,7 | - | - | 17,73 | 72 | 91 | 1,27 | 16,8 | 2,1 | 102 | 1,06 | 48 | 1,03 | 21 | 1,12 | - | -
24.01.2018 01:59 | MR201B | L27B | - | - | - | - | - | - | 64 | 82 | 1,29 | 20,9 | 2,5 | 95 | 1,06 | 45 | 1,02 | 21 | 1,18 | - | -
24.01.2018 01:59 | MR201C | L30C | - | - | - | - | - | - | 63 | 81 | 1,28 | 18,7 | 3,0 | 92 | 1,04 | 46 | 1,02 | 22 | 1,15 | - | -
24.01.2018 02:47 | MS214B | U5B | - | - | - | - | - | 17,78 | 70 | 91 | 1,30 | 16,0 | 2,8 | 102 | 1,06 | 48 | 1,03 | 23 | 1,16 | - | -
24.01.2018 05:15 | MR201B | L32B | - | - | - | - | - | - | 56 | 72 | 1,28 | 25,1 | 2,3 | 85 | 1,05 | 41 | 1,02 | 19 | 1,18 | - | -
24.01.2018 05:15 | MR201A | L33A | - | - | - | - | - | - | 65 | 83 | 1,28 | 18,8 | 2,9 | 94 | 1,04 | 47 | 1,02 | 23 | 1,17 | - | -
24.01.2018 07:00 | MR201A | L36A | - | - | - | - | - | - | 71 | 87 | 1,26 | 14,4 | 2,7 | 96 | 1,03 | 49 | 1,02 | 22 | 1,14 | - | -
24.01.2018 07:15 | MS214C | U6C | - | - | - | - | - | 17,58 | 74 | 90 | 1,21 | 14,0 | 1,6 | 99 | 1,05 | 48 | 1,02 | 21 | 1,09 | - | -
24.01.2018 09:00 | MR201C | L38C | - | 30,0 | - | - | - | - | 55 | 74 | 1,34 | 27,1 | 3,0 | 89 | 1,04 | 43 | 1,08 | 18 | 1,08 | - | -
24.01.2018 10:40 | MR201B | L 40 B | - | - | - | - | - | - | 66 | 82 | 1,24 | 20,1 | 1,9 | 93 | 1,04 | 47 | 1,03 | 19 | 1,09 | - | -
24.01.2018 11:04 | MR201B | L37B | - | - | - | - | - | - | 73 | 90 | 1,25 | 16,6 | 2,3 | 101 | 1,04 | 50 | 1,03 | 23 | 1,13 | - | -
24.01.2018 11:10 | MS214D | U 7 D | - | - | - | - | - | 17,82 | 67 | 83 | 1,24 | 17,2 | 2,0 | 93 | 1,05 | 46 | 1,04 | 20 | 1,09 | - | -
24.01.2018 11:10 | MR201C | L 41 C | - | - | - | - | - | - | 63 | 82 | 1,31 | 18,0 | 3,2 | 93 | 1,04 | 46 | 1,03 | 21 | 1,16 | - | -
24.01.2018 12:00 | MR201A | L 42 A | - | - | - | - | - | - | 47 | 79 | 1,67 | 34,8 | 5,2 | 107 | 1,12 | 41 | 1,14 | 20 | 1,07 | - | -
24.01.2018 12:45 | MR201B | L 43 B | - | - | - | - | - | - | 65 | 84 | 1,29 | 20,8 | 2,2 | 96 | 1,05 | 46 | 1,03 | 19 | 1,10 | - | -
24.01.2018 13:25 | MR201C | L 44 C | - | - | - | - | - | - | 70 | 90 | 1,27 | 15,2 | 2,6 | 99 | 1,04 | 50 | 1,03 | 20 | 1,09 | - | -
24.01.2018 14:10 | MR201A | L 45 A | - | - | - | - | - | - | 59 | 84 | 1,42 | 22,9 | 3,2 | 99 | 1,06 | 44 | 1,10 | 18 | 1,08 | - | -
24.01.2018 14:35 | MS214B | U 8 B | - | - | - | - | - | 17,94 | 68 | 85 | 1,25 | 16,5 | 2,1 | 95 | 1,04 | 47 | 1,04 | 19 | 1,09 | - | -
24.01.2018 16:20 | MR201B | L49B | - | - | - | - | - | - | 67 | 83 | 1,23 | 20,1 | 1,8 | 94 | 1,04 | 47 | 1,04 | 18 | 1,08 | - | -
24.01.2018 17:45 | MR201A | L51A | - | - | - | - | - | - | 67 | 87 | 1,30 | 13,4 | 3,1 | 96 | 1,03 | 48 | 1,04 | 20 | 1,10 | - | -
24.01.2018 18:50 | MS214C | U9C | - | - | - | - | - | 18,08 | 66 | 87 | 1,32 | 14,9 | 3,3 | 98 | 1,04 | 48 | 1,02 | 21 | 1,14 | - | -
24.01.2018 20:15 | MR201B | L55B | - | - | - | - | - | - | 69 | 86 | 1,25 | 16,0 | 2,1 | 96 | 1,04 | 47 | 1,07 | 20 | 1,05 | - | -
24.01.2018 20:50 | MR201C | L56C | - | - | - | - | - | - | 68 | 89 | 1,31 | 10,6 | 3,5 | 97 | 1,03 | 49 | 1,03 | 21 | 1,15 | - | -
24.01.2018 22:15 | MR201A | L57A | - | - | - | - | - | - | 64 | 80 | 1,26 | 16,6 | 2,3 | 89 | 1,04 | 45 | 1,03 | 18 | 1,11 | - | -
25.01.2018 00:00 | MS214D | U10D | - | - | - | - | - | 17,96 | 73 | 88 | 1,20 | 14,4 | 1,7 | 96 | 1,03 | 49 | 1,02 | 21 | 1,10 | - | -
25.01.2018 01:05 | MR201B | L61B | - | - | - | - | - | - | 79 | 100 | 1,28 | 21,1 | 2,0 | 115 | 1,04 | 55 | 1,03 | 21 | 1,08 | - | -
25.01.2018 03:25 | MS214B | U11B | - | - | - | - | - | 17,86 | 76 | 91 | 1,20 | 14,2 | 1,6 | 99 | 1,04 | 50 | 1,03 | 21 | 1,08 | - | -
25.01.2018 03:55 | MR201C | L65C | - | - | - | - | - | - | 72 | 91 | 1,27 | 12,1 | 2,8 | 99 | 1,03 | 51 | 1,03 | 21 | 1,11 | - | -
25.01.2018 04:55 | MR201A | L66A | - | - | - | - | - | - | 68 | 90 | 1,32 | 13,8 | 3,3 | 100 | 1,04 | 49 | 1,03 | 20 | 1,10 | - | -
25.01.2018 08:55 | MR201B | L70B | - | 29,3 | - | - | - | - | 68 | 85 | 1,24 | 18,2 | 1,7 | 95 | 1,05 | 46 | 1,04 | 19 | 1,09 | - | -
25.01.2018 09:10 | MS214C | U12C | - | - | - | - | - | 17,56 | 75 | 89 | 1,19 | 14,0 | 1,5 | 97 | 1,03 | 50 | 1,04 | 20 | 1,06 | - | -
25.01.2018 10:25 | MR201A | L72A | - | - | - | - | - | - | 70 | 85 | 1,22 | 16,2 | 1,9 | 94 | 1,03 | 49 | 1,02 | 19 | 1,06 | - | -
25.01.2018 13:45 | MS214D | U13D | - | - | - | - | - | 18,24 | 72 | 86 | 1,20 | 16,4 | 1,5 | 95 | 1,03 | 49 | 1,03 | 19 | 1,07 | - | -
25.01.2018 14:00 | MR201C | L77C | - | - | - | - | - | - | 71 | 88 | 1,24 | 13,9 | 2,3 | 96 | 1,03 | 50 | 1,03 | 19 | 1,07 | - | -
25.01.2018 17:10 | MS214A | U14A | - | - | - | - | - | 17,76 | 72 | 89 | 1,23 | 16,3 | 2,0 | 98 | 1,04 | 50 | 1,03 | 19 | 1,06 | - | -
25.01.2018 19:10 | MR201B | L85B | - | - | - | - | - | - | 68 | 84 | 1,24 | 26,4 | 1,7 | 99 | 1,04 | 50 | 1,02 | 19 | 1,08 | - | -
25.01.2018 20:25 | MR201A | L87A | - | - | - | - | - | - | 61 | 83 | 1,37 | 18,7 | 4,2 | 95 | 1,03 | 48 | 1,04 | 19 | 1,06 | - | -
25.01.2018 21:35 | MR201C | L89C | - | - | - | - | - | - | 69 | 86 | 1,24 | 17,7 | 2,1 | 96 | 1,03 | 49 | 1,04 | 19 | 1,09 | - | -
25.01.2018 21:40 | MS214B | U15B | - | - | - | - | - | 18,31 | 70 | 85 | 1,23 | 18,0 | 2,3 | 96 | 1,03 | 49 | 1,03 | 22 | 1,08 | - | -
26.01.2018 00:30 | MR201B | L94B | - | - | - | - | - | - | 72 | 86 | 1,19 | 17,9 | 1,5 | 95 | 1,03 | 50 | 1,03 | 19 | 1,05 | - | -
26.01.2018 02:15 | MS214C | U 16 C | - | - | - | - | - | 18,31 | 71 | 86 | 1,21 | 17,1 | 1,9 | 96 | 1,03 | 50 | 1,03 | 20 | 1,07 | - | -
26.01.2018 04:35 | MR201A | L 99 A | - | - | - | - | - | - | 60 | 78 | 1,32 | 20,2 | 3,7 | 90 | 1,03 | 46 | 1,03 | 20 | 1,11 | - | -
26.01.2018 06:00 | MR201C | L 101 C | - | - | - | - | - | - | 67 | 82 | 1,22 | 18,2 | 1,9 | 91 | 1,02 | 48 | 1,03 | 19 | 1,08 | - | -
26.01.2018 07:00 | MS214D | U 17 D | - | - | - | - | - | 17,95 | 68 | 83 | 1,21 | 18,4 | 1,6 | 92 | 1,03 | 47 | 1,03 | 19 | 1,07 | - | -
26.01.2018 10:21 | MR201A | L105A | - | 30,8 | - | - | - | - | 68 | 93 | 1,38 | 10,7 | 4,2 | 102 | 1,03 | 52 | 1,05 | 20 | 1,06 | - | -
26.01.2018 10:22 | MR201B | L106B | - | - | - | - | - | - | 71 | 86 | 1,21 | 19,6 | 1,5 | 97 | 1,03 | 49 | 1,03 | 18 | 1,06 | - | -
26.01.2018 10:23 | MR201C | L107C | - | - | - | - | - | - | 36 | 80 | 2,19 | 16,0 | 55,0 | 107 | 1,04 | 58 | 1,02 | 47 | 1,10 | - | -
26.01.2018 13:54 | MS214D | U17D/1 | - | - | - | - | - | 18,13 | 66 | 83 | 1,25 | 19,7 | 1,7 | 94 | 1,04 | 45 | 1,07 | 19 | 1,06 | - | -
26.01.2018 13:54 | MS214A | U18A | - | - | - | - | - | 18,40 | 69 | 85 | 1,22 | 17,6 | 1,7 | 95 | 1,04 | 47 | 1,04 | 19 | 1,06 | - | -
26.01.2018 16:58 | MR201C | L114C | - | - | - | - | - | - | 51 | 79 | 1,55 | 31,1 | 3,6 | 100 | 1,09 | 41 | 1,15 | 17 | 1,07 | - | -
26.01.2018 18:15 | MR201B | L117B | - | - | - | - | - | - | 74 | 95 | 1,28 | 24,6 | 2,2 | 111 | 1,04 | 55 | 1,05 | 22 | 1,07 | - | -
26.01.2018 18:43 | MS214D | U17D/1 | - | - | - | - | - | 18,16 | 66 | 82 | 1,24 | 18,0 | 1,9 | 92 | 1,04 | 46 | 1,05 | 19 | 1,06 | - | -
26.01.2018 18:44 | MS214B | U214B | - | - | - | - | - | 17,59 | 54 | 85 | 1,57 | 15,7 | 15,1 | 92 | 1,04 | 47 | 1,02 | 39 | 1,16 | - | -
26.01.2018 20:35 | MS214C | U19C | - | - | - | - | - | 18,10 | 77 | 91 | 1,18 | 15,0 | 0,7 | 100 | 1,05 | 47 | 1,07 | 20 | 1,03 | - | -
26.01.2018 21:45 | MR201A | L120A | - | - | - | - | - | - | 56 | 78 | 1,39 | 17,9 | 4,8 | 89 | 1,03 | 47 | 1,02 | 18 | 1,07 | - | -
26.01.2018 22:30 | MR201B | L121B | - | - | - | - | - | - | 66 | 83 | 1,26 | 18,6 | 1,9 | 94 | 1,04 | 45 | 1,05 | 18 | 1,07 | - | -
26.01.2018 22:50 | MR201C | L122C | - | - | - | - | - | - | 76 | 91 | 1,20 | 11,9 | 1,7 | 98 | 1,03 | 49 | 1,06 | 20 | 1,05 | - | -
27.01.2018 01:55 | MS214A | U20A | - | - | - | - | - | 17,93 | 76 | 88 | 1,17 | 14,2 | 1,1 | 96 | 1,04 | 49 | 1,03 | 18 | 1,05 | - | -
27.01.2018 02:00 | MR201B | L126B | - | - | - | - | - | - | 69 | 85 | 1,24 | 14,2 | 1,7 | 96 | 1,04 | 47 | 1,03 | 18 | 1,08 | - | -
27.01.2018 05:00 | MR201C | L130C | - | - | - | - | - | - | 72 | 87 | 1,21 | 12,7 | 1,8 | 95 | 1,03 | 49 | 1,03 | 18 | 1,07 | - | -
27.01.2018 06:20 | MS214D | U21D | - | - | - | - | - | 18,06 | 74 | 88 | 1,19 | 14,1 | 1,4 | 96 | 1,03 | 49 | 1,03 | 18 | 1,06 | - | -
27.01.2018 07:30 | MR201A | L134A | - | - | - | - | - | - | 58 | 83 | 1,44 | 14,7 | 6,1 | 95 | 1,03 | 49 | 1,03 | 22 | 1,14 | - | -
27.01.2018 08:40 | MR201C | L136C | - | 30,0 | - | - | - | - | 70 | 86 | 1,23 | 12,7 | 2,0 | 94 | 1,02 | 50 | 1,02 | 20 | 1,04 | - | -
27.01.2018 10:40 | MS214C | U22C | - | - | - | - | - | 17,79 | 71 | 85 | 1,21 | 16,8 | 1,4 | 95 | 1,03 | 47 | 1,06 | 18 | 1,05 | - | -
27.01.2018 11:25 | MR201A | L140A | - | - | - | - | - | - | 68 | 93 | 1,39 | 10,6 | 4,8 | 102 | 1,02 | 52 | 1,02 | 21 | 1,11 | - | -
27.01.2018 12:50 | MR201C | L142C | - | - | - | - | - | - | 68 | 83 | 1,23 | 15,5 | 2,2 | 92 | 1,02 | 49 | 1,02 | 18 | 1,04 | - | -
27.01.2018 13:50 | MR201B | L144B | - | - | - | - | - | - | 71 | 87 | 1,21 | 17,6 | 1,8 | 96 | 1,04 | 49 | 1,03 | 20 | 1,07 | - | -
27.01.2018 15:00 | MS214A | U23A | - | - | - | - | - | 17,78 | 69 | 85 | 1,23 | 15,7 | 1,9 | 94 | 1,03 | 47 | 1,04 | 19 | 1,08 | - | -
27.01.2018 15:35 | MR201A | L146A | - | - | - | - | - | - | 64 | 86 | 1,34 | 13,6 | 3,9 | 95 | 1,03 | 50 | 1,03 | 19 | 1,08 | - | -
27.01.2018 17:40 | MR201C | L148C | - | - | - | - | - | - | 64 | 78 | 1,23 | 16,7 | 2,1 | 87 | 1,02 | 45 | 1,03 | 17 | 1,07 | - | -
27.01.2018 18:35 | MR201B | L150B | - | - | - | - | - | - | 66 | 82 | 1,24 | 19,8 | 1,8 | 93 | 1,04 | 46 | 1,03 | 18 | 1,07 | - | -
27.01.2018 21:14 | MS214D | U24D | - | - | - | - | - | 18,18 | 70 | 85 | 1,22 | 16,7 | 1,6 | 94 | 1,03 | 47 | 1,05 | 19 | 1,06 | - | -
27.01.2018 23:31 | MR201C | L153C | - | - | - | - | - | - | 61 | 80 | 1,30 | 15,6 | 3,0 | 89 | 1,03 | 45 | 1,04 | 17 | 1,08 | - | -
27.01.2018 23:32 | MR201B | L155B | - | - | - | - | - | - | 65 | 80 | 1,23 | 15,2 | 1,9 | 88 | 1,04 | 44 | 1,03 | 17 | 1,08 | - | -
28.01.2018 01:16 | MS214C | U25C | - | - | - | - | - | 18,54 | 69 | 86 | 1,25 | 14,3 | 2,3 | 94 | 1,03 | 49 | 1,04 | 19 | 1,04 | - | -
28.01.2018 04:29 | MR201A | L161A | - | - | - | - | - | - | 56 | 78 | 1,40 | 18,0 | 4,7 | 89 | 1,03 | 46 | 1,05 | 18 | 1,07 | - | -
28.01.2018 05:44 | MS214A | U26A | - | - | - | - | - | 18,73 | 72 | 86 | 1,19 | 15,0 | 1,4 | 94 | 1,03 | 48 | 1,04 | 19 | 1,06 | - | -
28.01.2018 06:13 | MR201A | L164A | - | - | - | - | - | - | 54 | 91 | 1,67 | 17,8 | 5,8 | 108 | 1,09 | 44 | 1,13 | 19 | 1,12 | - | -
28.01.2018 09:35 | MS214D | U 27 D | - | - | - | - | - | 18,53 | 71 | 87 | 1,22 | 14,6 | 1,8 | 96 | 1,03 | 48 | 1,06 | 19 | 1,06 | - | -
28.01.2018 10:18 | MR201A | L 170 A | - | 30,0 | - | - | - | - | 61 | 83 | 1,37 | 14,3 | 4,5 | 93 | 1,03 | 48 | 1,02 | 20 | 1,12 | - | -
28.01.2018 10:50 | MR201B | L 174 B | - | - | - | - | - | - | 57 | 78 | 1,38 | 24,7 | 2,7 | 93 | 1,06 | 41 | 1,09 | 18 | 1,07 | - | -
28.01.2018 12:05 | MR201C | L 175 C | - | - | - | - | - | - | 63 | 85 | 1,36 | 21,1 | 3,2 | 99 | 1,05 | 47 | 1,09 | 19 | 1,07 | - | -
28.01.2018 13:40 | MR201B | L 177 B | - | - | - | - | - | - | 70 | 86 | 1,23 | 15,9 | 1,9 | 95 | 1,03 | 48 | 1,04 | 19 | 1,10 | - | -
28.01.2018 14:55 | MS214C | U 28 C | - | - | - | - | - | 18,64 | 72 | 87 | 1,20 | 15,8 | 1,5 | 96 | 1,03 | 49 | 1,05 | 18 | 1,05 | - | -
28.01.2018 19:15 | MR201A | L 185 A | - | - | - | - | - | - | 53 | 79 | 1,49 | 14,4 | 7,0 | 91 | 1,03 | 48 | 1,03 | 20 | 1,12 | - | -
28.01.2018 19:50 | MR201B | L186B | - | - | - | - | - | - | 65 | 79 | 1,22 | 18,3 | 1,7 | 88 | 1,03 | 45 | 1,03 | 18 | 1,07 | - | -
28.01.2018 19:50 | MS214A | U 29 A | - | - | - | - | - | 18,45 | 71 | 85 | 1,21 | 16,6 | 1,4 | 95 | 1,03 | 47 | 1,05 | 18 | 1,05 | - | -
28.01.2018 22:15 | MR201C | L191C | - | - | - | - | - | - | 64 | 81 | 1,28 | 12,6 | 3,2 | 89 | 1,02 | 47 | 1,02 | 19 | 1,11 | - | -
28.01.2018 23:30 | MS214B | U30B | - | - | - | - | - | 18,57 | 72 | 88 | 1,21 | 13,6 | 1,6 | 95 | 1,03 | 49 | 1,03 | 18 | 1,06 | - | -
29.01.2018 00:50 | MR201A | L195A | - | - | - | - | - | - | 58 | 81 | 1,41 | 12,8 | 5,2 | 91 | 1,03 | 47 | 1,02 | 19 | 1,10 | - | -
29.01.2018 02:05 | MR201C | L197C | - | - | - | - | - | - | 66 | 84 | 1,28 | 19,7 | 3,1 | 96 | 1,03 | 50 | 1,02 | 20 | 1,07 | - | -
29.01.2018 02:45 | MS214B | U30B/1 | - | - | - | - | - | 18,84 | 71 | 87 | 1,22 | 15,2 | 1,7 | 96 | 1,04 | 47 | 1,07 | 19 | 1,05 | - | -
29.01.2018 04:40 | MS214D | U31D | - | - | - | - | - | 18,82 | 71 | 87 | 1,23 | 14,1 | 2,1 | 96 | 1,03 | 49 | 1,04 | 19 | 1,06 | - | -
29.01.2018 05:00 | MR201B | L202B | - | - | - | - | - | - | 67 | 82 | 1,23 | 17,2 | 1,9 | 92 | 1,03 | 46 | 1,03 | 18 | 1,09 | - | -
29.01.2018 08:10 | MR201A | L207A | - | 31,1 | - | - | - | - | 58 | 84 | 1,44 | 14,0 | 4,8 | 94 | 1,03 | 47 | 1,06 | 18 | 1,07 | - | -
29.01.2018 08:30 | MS214C | U32C | - | - | - | - | - | 18,91 | 74 | 88 | 1,19 | 13,7 | 1,5 | 95 | 1,03 | 49 | 1,03 | 18 | 1,05 | - | -
29.01.2018 11:05 | MR201B | L211B | - | - | - | - | - | - | 65 | 84 | 1,29 | 16,4 | 2,1 | 94 | 1,06 | 45 | 1,05 | 18 | 1,07 | - | -
29.01.2018 11:20 | MS214A | U33A | - | - | - | - | - | 18,91 | 67 | 83 | 1,24 | 15,0 | 2,1 | 92 | 1,03 | 46 | 1,04 | 18 | 1,07 | - | -
29.01.2018 12:45 | MS214C | U32C/1 | - | - | - | - | - | 19,00 | 68 | 83 | 1,21 | 14,5 | 1,8 | 91 | 1,03 | 46 | 1,04 | 18 | 1,07 | - | -
29.01.2018 13:45 | MR201C | L215C | - | - | - | - | - | - | 62 | 81 | 1,31 | 17,0 | 3,0 | 92 | 1,04 | 45 | 1,06 | 18 | 1,07 | - | -
29.01.2018 14:50 | MR201B | L217B | - | - | - | - | - | - | 68 | 84 | 1,23 | 17,3 | 1,8 | 94 | 1,04 | 47 | 1,03 | 18 | 1,06 | - | -
29.01.2018 17:25 | MS214B | U34B | - | - | - | - | - | 18,82 | 69 | 85 | 1,24 | 15,5 | 2,4 | 94 | 1,03 | 49 | 1,03 | 20 | 1,08 | - | -
29.01.2018 17:30 | MR201C | L221C | - | - | - | - | - | - | 64 | 82 | 1,28 | 14,0 | 2,9 | 91 | 1,03 | 47 | 1,04 | 18 | 1,07 | - | -
29.01.2018 20:20 | MR201A | L225A | - | - | - | - | - | - | 53 | 83 | 1,55 | 12,9 | 7,4 | 95 | 1,03 | 49 | 1,02 | 20 | 1,11 | - | -
29.01.2018 22:00 | MS214D | U35D | - | - | - | - | - | 18,57 | 73 | 87 | 1,20 | 14,5 | 1,7 | 95 | 1,03 | 49 | 1,03 | 19 | 1,06 | - | -
29.01.2018 23:31 | MR201B | L229B | - | - | - | - | - | - | 58 | 79 | 1,36 | 25,3 | 2,7 | 94 | 1,05 | 43 | 1,10 | 19 | 1,06 | - | -
29.01.2018 23:40 | MR201C | L230C | - | - | - | - | - | - | 71 | 91 | 1,29 | 10,3 | 3,2 | 99 | 1,03 | 51 | 1,04 | 20 | 1,07 | - | -
30.01.2018 02:10 | MR201A | L234A | - | - | - | - | - | - | 56 | 84 | 1,50 | 10,9 | 7,0 | 95 | 1,03 | 50 | 1,02 | 21 | 1,11 | - | -
30.01.2018 03:00 | MS214A | U36A | - | - | - | - | - | 18,79 | 72 | 87 | 1,21 | 14,0 | 1,9 | 95 | 1,03 | 49 | 1,04 | 18 | 1,07 | - | -
30.01.2018 05:50 | MR201B | L238B | - | - | - | - | - | - | 63 | 77 | 1,22 | 19,5 | 2,0 | 86 | 1,03 | 45 | 1,03 | 17 | 1,07 | - | -
30.01.2018 09:11 | MR201A | L240A | - | 30,4 | - | - | - | - | 66 | 92 | 1,40 | 9,7 | 4,4 | 101 | 1,03 | 51 | 1,06 | 20 | 1,08 | - | -
30.01.2018 09:50 | MS214B | U37B | - | - | - | - | - | 18,30 | 65 | 82 | 1,26 | 15,0 | 2,3 | 90 | 1,04 | 45 | 1,04 | 18 | 1,07 | - | -
30.01.2018 12:54 | MR201C | L242C | - | - | - | - | - | - | 71 | 89 | 1,26 | 12,7 | 2,5 | 97 | 1,03 | 50 | 1,05 | 20 | 1,06 | - | -
30.01.2018 13:28 | MR201B | L247B | - | - | - | - | - | - | 64 | 82 | 1,27 | 17,5 | 2,6 | 92 | 1,03 | 47 | 1,04 | 18 | 1,07 | - | -
30.01.2018 15:08 | MS214C | U38C | - | - | - | - | - | 18,80 | 58 | 86 | 1,47 | 12,8 | 5,7 | 97 | 1,03 | 49 | 1,03 | 20 | 1,12 | - | -
30.01.2018 16:41 | MR201A | L252A | - | - | - | - | - | - | 70 | 93 | 1,32 | 11,8 | 3,3 | 102 | 1,03 | 50 | 1,06 | 20 | 1,08 | - | -
30.01.2018 19:20 | MS214C | U38C/1 | - | - | - | - | - | 18,98 | 71 | 89 | 1,24 | 14,1 | 2,2 | 97 | 1,03 | 50 | 1,03 | 19 | 1,06 | - | -
30.01.2018 19:50 | MS214D | U39D | - | - | - | - | - | 18,78 | 73 | 89 | 1,20 | 13,7 | 1,8 | 96 | 1,03 | 50 | 1,03 | 19 | 1,07 | - | -
30.01.2018 20:40 | MR201B | L257B | - | - | - | - | - | - | 73 | 87 | 1,19 | 13,6 | 1,7 | 94 | 1,02 | 49 | 1,03 | 19 | 1,05 | - | -
30.01.2018 21:45 | MR201C | L259C | - | - | - | - | - | - | 69 | 87 | 1,26 | 10,2 | 2,8 | 94 | 1,03 | 49 | 1,03 | 18 | 1,07 | - | -
30.01.2018 23:30 | MS214A | U40A | - | - | - | - | - | 18,77 | 74 | 88 | 1,20 | 13,3 | 1,6 | 96 | 1,03 | 49 | 1,03 | 19 | 1,08 | - | -
31.01.2018 00:35 | MS214D | U39D/1 | - | - | - | - | - | 18,90 | 72 | 88 | 1,22 | 14,5 | 1,9 | 96 | 1,03 | 49 | 1,04 | 19 | 1,07 | - | -
31.01.2018 00:40 | MR201B | L263B | - | - | - | - | - | - | 64 | 80 | 1,25 | 14,9 | 2,2 | 89 | 1,04 | 44 | 1,04 | 18 | 1,08 | - | -
31.01.2018 03:30 | MR201C | L267C | - | - | - | - | - | - | 65 | 84 | 1,29 | 13,5 | 3,2 | 92 | 1,02 | 48 | 1,02 | 19 | 1,10 | - | -
31.01.2018 04:10 | MS214A | U40A/1 | - | - | - | - | - | 18,84 | 71 | 86 | 1,22 | 15,0 | 1,9 | 95 | 1,03 | 49 | 1,03 | 19 | 1,08 | - | -
31.01.2018 04:20 | MR201A | L268A | - | - | - | - | - | - | 54 | 80 | 1,49 | 11,7 | 6,4 | 91 | 1,03 | 47 | 1,02 | 19 | 1,10 | - | -
31.01.2018 05:10 | MS214B | U41B | - | - | - | - | - | 18,64 | 72 | 87 | 1,20 | 15,5 | 1,6 | 95 | 1,03 | 49 | 1,03 | 18 | 1,07 | - | -
31.01.2018 06:45 | MR201A | L271A | - | - | - | - | - | - | 68 | 86 | 1,26 | 16,9 | 2,6 | 96 | 1,03 | 50 | 1,03 | 19 | 1,03 | - | -
31.01.2018 08:17 | MR201B | L272B | - | 29,1 | - | - | - | - | 66 | 80 | 1,22 | 18,9 | 2,0 | 90 | 1,03 | 47 | 1,03 | 19 | 1,07 | - | -
31.01.2018 10:20 | MR201C | L273C | - | - | - | - | - | - | 67 | 88 | 1,31 | 14,8 | 3,6 | 98 | 1,02 | 50 | 1,03 | 21 | 1,14 | - | -
31.01.2018 11:10 | MR201A | L274A | - | - | - | - | - | - | 64 | 86 | 1,35 | 15,7 | 3,7 | 97 | 1,03 | 50 | 1,04 | 18 | 1,06 | - | -
31.01.2018 11:17 | MR201B | L275B | - | - | - | - | - | - | 64 | 80 | 1,24 | 18,6 | 2,1 | 90 | 1,03 | 45 | 1,03 | 18 | 1,09 | - | -
31.01.2018 13:00 | MS214C | U42C | - | - | - | - | - | 18,42 | 73 | 89 | 1,21 | 15,6 | 1,7 | 98 | 1,04 | 50 | 1,04 | 20 | 1,06 | - | -
31.01.2018 17:00 | MS214D | U43D | - | - | - | - | - | 18,22 | 73 | 88 | 1,21 | 15,7 | 1,8 | 97 | 1,03 | 51 | 1,03 | 19 | 1,07 | - | -
31.01.2018 17:00 | MR201C | L279C | - | - | - | - | - | - | 76 | 92 | 1,20 | 14,5 | 1,8 | 100 | 1,02 | 52 | 1,02 | 20 | 1,04 | - | -
31.01.2018 21:59 | MS214A | U44A | - | - | - | - | - | 18,70 | 73 | 88 | 1,20 | 16,0 | 1,8 | 97 | 1,03 | 50 | 1,04 | 19 | 1,07 | - | -
31.01.2018 22:08 | MR201B | L287B | - | - | - | - | - | - | 60 | 83 | 1,38 | 16,9 | 4,4 | 94 | 1,03 | 49 | 1,04 | 19 | 1,07 | - | -
31.01.2018 22:45 | MR201A | L283A | - | - | - | - | - | - | 53 | 83 | 1,55 | 25,1 | 6,2 | 102 | 1,05 | 46 | 1,10 | 20 | 1,07 | - | -
01.02.2018 00:43 | MS214B | U45B | - | - | - | - | - | 18,70 | 73 | 87 | 1,19 | 16,2 | 1,6 | 96 | 1,03 | 50 | 1,03 | 19 | 1,06 | - | -
01.02.2018 01:40 | MR201A | L292A | - | - | - | - | - | - | 62 | 87 | 1,41 | 14,5 | 5,0 | 98 | 1,03 | 51 | 1,04 | 19 | 1,06 | - | -
01.02.2018 03:47 | MS214C | U1C | - | - | - | - | - | 18,66 | 68 | 86 | 1,27 | 16,7 | 2,6 | 95 | 1,03 | 49 | 1,04 | 20 | 1,09 | - | -
01.02.2018 05:08 | MR201C | L5C | - | - | - | - | - | - | 68 | 86 | 1,26 | 15,8 | 2,8 | 95 | 1,02 | 50 | 1,03 | 19 | 1,06 | - | -
01.02.2018 08:10 | MR201B | L10B | - | 30,3 | - | - | - | - | 66 | 85 | 1,28 | 15,8 | 2,9 | 94 | 1,03 | 49 | 1,03 | 19 | 1,08 | - | -
01.02.2018 08:20 | MS214D | U2D | - | - | - | - | - | 18,68 | 73 | 87 | 1,19 | 15,2 | 1,6 | 96 | 1,03 | 50 | 1,03 | 19 | 1,06 | - | -
01.02.2018 11:10 | MR201A | L 14 A | - | - | - | - | - | - | 53 | 80 | 1,51 | 17,9 | 6,5 | 94 | 1,03 | 48 | 1,03 | 19 | 1,09 | - | -
01.02.2018 12:00 | MR201B | L 15 B | - | - | - | - | - | - | 65 | 80 | 1,22 | 19,2 | 1,9 | 89 | 1,03 | 47 | 1,02 | 18 | 1,06 | - | -
01.02.2018 13:45 | MR201C | L 16 C | - | - | - | - | - | - | 71 | 90 | 1,28 | 13,2 | 2,9 | 99 | 1,03 | 51 | 1,04 | 20 | 1,06 | - | -
01.02.2018 16:05 | MS214A | U 3 A | - | - | - | - | - | 18,54 | 72 | 87 | 1,21 | 16,1 | 1,9 | 96 | 1,03 | 50 | 1,02 | 20 | 1,05 | - | -
01.02.2018 17:00 | MR201A | L 20 A | - | - | - | - | - | - | 59 | 86 | 1,45 | 15,0 | 5,9 | 98 | 1,03 | 51 | 1,02 | 21 | 1,10 | - | -
01.02.2018 18:10 | MR201B | L 21 B | - | - | - | - | - | - | 68 | 87 | 1,28 | 15,2 | 2,8 | 97 | 1,03 | 49 | 1,05 | 20 | 1,07 | - | -
01.02.2018 20:35 | MR201B | L24B | - | - | - | - | - | - | 67 | 80 | 1,20 | 17,6 | 1,8 | 90 | 1,03 | 47 | 1,03 | 18 | 1,07 | - | -
01.02.2018 21:35 | MS214C | U4C | - | - | - | - | - | 18,19 | 77 | 91 | 1,18 | 14,0 | 1,4 | 99 | 1,03 | 51 | 1,03 | 19 | 1,05 | - | -
01.02.2018 21:40 | MR201C | L25C | - | - | - | - | - | - | 74 | 93 | 1,26 | 11,6 | 2,6 | 101 | 1,03 | 51 | 1,04 | 20 | 1,06 | - | -
01.02.2018 22:40 | MR201A | L26A | - | - | - | - | - | - | 65 | 96 | 1,48 | 6,1 | 9,6 | 107 | 1,03 | 55 | 1,02 | 22 | 1,11 | - | -
02.02.2018 01:40 | MR201C | L31C | - | - | - | - | - | - | 71 | 89 | 1,24 | 13,0 | 2,5 | 97 | 1,02 | 51 | 1,03 | 19 | 1,07 | - | -
02.02.2018 02:20 | MS214D | U5D | - | - | - | - | - | 18,34 | 74 | 88 | 1,19 | 13,8 | 1,5 | 96 | 1,03 | 50 | 1,03 | 19 | 1,06 | - | -
02.02.2018 02:25 | MR201A | L32A | - | - | - | - | - | - | 60 | 81 | 1,37 | 14,3 | 4,6 | 91 | 1,03 | 47 | 1,02 | 19 | 1,10 | - | -
02.02.2018 03:10 | MR201B | R33B | - | - | - | - | - | - | 58 | 77 | 1,34 | 17,0 | 3,7 | 88 | 1,03 | 44 | 1,03 | 17 | 1,08 | - | -
02.02.2018 05:55 | MS214D | U5D/1 | - | - | - | - | - | 18,33 | 73 | 87 | 1,19 | 14,8 | 1,7 | 95 | 1,03 | 49 | 1,03 | 20 | 1,08 | - | -
02.02.2018 07:10 | MS214A | U6A | - | - | - | - | - | 18,24 | 73 | 86 | 1,18 | 15,2 | 1,4 | 95 | 1,03 | 49 | 1,03 | 19 | 1,06 | - | -
02.02.2018 08:30 | MR201C | L40C | - | 29,7 | - | - | - | - | 68 | 88 | 1,30 | 15,5 | 2,9 | 98 | 1,03 | 49 | 1,06 | 20 | 1,06 | - | -
02.02.2018 10:00 | MR201A | L42A | - | - | - | - | - | - | 62 | 82 | 1,33 | 16,8 | 3,7 | 92 | 1,03 | 48 | 1,03 | 19 | 1,08 | - | -
02.02.2018 11:30 | MR201B | L44B | - | - | - | - | - | - | 63 | 83 | 1,32 | 13,7 | 3,6 | 92 | 1,03 | 48 | 1,02 | 19 | 1,10 | - | -
02.02.2018 11:35 | MS214C | U7C | - | - | - | - | - | 18,17 | 72 | 86 | 1,20 | 15,5 | 1,7 | 94 | 1,03 | 49 | 1,03 | 19 | 1,07 | - | -
02.02.2018 15:30 | MR201C | L49C | - | - | - | - | - | - | 62 | 80 | 1,29 | 18,6 | 3,1 | 90 | 1,02 | 48 | 1,03 | 18 | 1,07 | - | -
02.02.2018 17:15 | MS214B | U8D | - | - | - | - | - | 18,15 | 71 | 85 | 1,20 | 16,1 | 1,7 | 94 | 1,03 | 49 | 1,03 | 19 | 1,08 | - | -
02.02.2018 20:35 | MR201A | L57A | - | - | - | - | - | - | 53 | 80 | 1,52 | 17,3 | 6,4 | 93 | 1,03 | 49 | 1,03 | 18 | 1,09 | - | -
02.02.2018 21:45 | MS214A | U9A | - | - | - | - | - | 17,82 | 69 | 82 | 1,19 | 17,5 | 1,7 | 91 | 1,03 | 48 | 1,02 | 19 | 1,08 | - | -
03.02.2018 00:05 | MR201B | L62B | - | - | - | - | - | - | 65 | 84 | 1,28 | 15,4 | 3,0 | 93 | 1,03 | 49 | 1,03 | 19 | 1,07 | - | -
03.02.2018 02:45 | MS214C | U 10 C | - | - | - | - | - | 17,86 | 68 | 81 | 1,20 | 18,0 | 1,7 | 91 | 1,03 | 47 | 1,03 | 19 | 1,08 | - | -
03.02.2018 02:50 | MR201C | L 66 C | - | - | - | - | - | - | 60 | 74 | 1,23 | 22,5 | 2,3 | 85 | 1,02 | 45 | 1,03 | 19 | 1,07 | - | -
03.02.2018 06:05 | MR201A | L 70 A | - | - | - | - | - | - | 53 | 81 | 1,54 | 21,5 | 6,0 | 98 | 1,05 | 46 | 1,10 | 19 | 1,07 | - | -
03.02.2018 07:10 | MR201C | L 72 C | - | - | - | - | - | - | 60 | 76 | 1,26 | 22,3 | 2,6 | 87 | 1,02 | 45 | 1,04 | 18 | 1,07 | - | -
03.02.2018 08:22 | MS214D | U 11 D | - | - | - | - | - | 18,01 | 68 | 82 | 1,21 | 18,0 | 1,8 | 92 | 1,03 | 47 | 1,03 | 19 | 1,07 | - | -
03.02.2018 10:21 | MR201B | L 74 B | - | 30,8 | - | - | - | - | 65 | 85 | 1,30 | 14,2 | 3,1 | 94 | 1,03 | 48 | 1,04 | 19 | 1,07 | - | -
03.02.2018 13:08 | MS214A | U 12 A | - | - | - | - | - | 18,15 | 69 | 83 | 1,21 | 16,0 | 1,9 | 92 | 1,03 | 48 | 1,03 | 19 | 1,06 | - | -
03.02.2018 13:21 | MR201C | L 78 C | - | - | - | - | - | - | 65 | 78 | 1,21 | 19,6 | 1,9 | 88 | 1,02 | 46 | 1,03 | 18 | 1,07 | - | -
03.02.2018 14:43 | MR201A | L 82 A | - | - | - | - | - | - | 64 | 86 | 1,34 | 14,2 | 3,8 | 95 | 1,03 | 50 | 1,04 | 19 | 1,07 | - | -
03.02.2018 17:35 | MR201B | L 86 B | - | - | - | - | - | - | 60 | 84 | 1,40 | 25,5 | 2,9 | 101 | 1,07 | 45 | 1,10 | 19 | 1,05 | - | -
03.02.2018 17:42 | MS214C | U 13 C | - | - | - | - | - | 18,03 | 68 | 83 | 1,22 | 17,1 | 1,9 | 92 | 1,03 | 48 | 1,03 | 19 | 1,05 | - | -
03.02.2018 20:55 | MR201C | L90C | - | - | - | - | - | - | 64 | 78 | 1,23 | 19,5 | 2,2 | 88 | 1,02 | 47 | 1,03 | 18 | 1,06 | - | -
03.02.2018 22:30 | MS214D | U14D | - | - | - | - | - | 17,94 | 70 | 84 | 1,21 | 16,4 | 1,9 | 93 | 1,03 | 49 | 1,03 | 19 | 1,07 | - | -
04.02.2018 02:30 | MS214A | U15A | - | - | - | - | - | 18,04 | 71 | 85 | 1,20 | 16,6 | 1,7 | 94 | 1,03 | 49 | 1,03 | 19 | 1,06 | - | -
14.03.2018 13:55 | MR201C | L1C | - | 26,7 | 6,5 | - | - | - | 72 | 91 | 1,27 | 29,8 | 2,4 | 111 | 1,04 | 54 | 1,03 | 25 | 1,10 | - | -
14.03.2018 17:35 | MR201A | L2A | - | 27,3 | 6,9 | - | - | - | 69 | 92 | 1,34 | 28,2 | 2,7 | 112 | 1,08 | 50 | 1,03 | 25 | 1,10 | - | -
14.03.2018 22:45 | MR201B | L3B | - | 30,3 | 6,4 | - | - | - | 66 | 89 | 1,34 | 21,3 | 3,2 | 103 | 1,08 | 48 | 1,02 | 24 | 1,13 | - | -
15.03.2018 02:20 | MR201B | L4B | - | - | 6,6 | - | - | - | 61 | 82 | 1,33 | 16,6 | 4,2 | 93 | 1,05 | 46 | 1,03 | 23 | 1,14 | - | -
15.03.2018 09:27 | MR201B | L5B | - | 30,8 | 6,6 | - | - | - | 62 | 82 | 1,32 | 14,5 | 3,7 | 92 | 1,07 | 44 | 1,03 | 22 | 1,12 | - | -
15.03.2018 12:55 | MR201A | L6A | - | 30,6 | - | - | - | - | 62 | 85 | 1,38 | 12,9 | 4,5 | 95 | 1,06 | 46 | 1,04 | 22 | 1,13 | - | -
15.03.2018 12:56 | MR201B | L7B | - | 30,0 | - | - | - | - | 61 | 80 | 1,30 | 14,6 | 3,7 | 89 | 1,05 | 44 | 1,02 | 22 | 1,14 | - | -
16.03.2018 05:55 | MR201A | L8A | - | - | - | - | - | - | 67 | 93 | 1,38 | 17,7 | 3,6 | 104 | 1,06 | 50 | 1,03 | 21 | 1,12 | - | -
16.03.2018 06:00 | MS214D | U1D | - | - | - | - | - | 15,45 | 65 | 83 | 1,28 | 15,7 | 3,0 | 92 | 1,05 | 46 | 1,02 | 22 | 1,10 | - | -
16.03.2018 08:33 | MR201B | L9B | - | 30,6 | - | - | - | - | 61 | 82 | 1,33 | 13,9 | 3,8 | 91 | 1,06 | 45 | 1,02 | 21 | 1,13 | - | -
16.03.2018 10:30 | MR201C | L10C | - | - | - | - | - | - | 74 | 92 | 1,24 | 12,5 | 2,6 | 100 | 1,04 | 52 | 1,03 | 22 | 1,10 | - | -
16.03.2018 11:29 | MS214A | U2A | - | - | - | - | - | 16,92 | 70 | 88 | 1,26 | 22,8 | 2,1 | 101 | 1,04 | 52 | 1,03 | 20 | 1,07 | - | -
16.03.2018 12:10 | MR201A | L11A | - | - | - | - | - | - | 73 | 95 | 1,30 | 8,7 | 3,5 | 102 | 1,04 | 52 | 1,03 | 22 | 1,10 | - | -
16.03.2018 14:30 | MR201C | L12C | - | - | - | - | - | - | 69 | 84 | 1,22 | 12,3 | 2,3 | 91 | 1,03 | 47 | 1,03 | 21 | 1,11 | - | -
16.03.2018 17:10 | MR201A | L14A | - | - | - | - | - | - | 68 | 86 | 1,26 | 13,1 | 2,9 | 94 | 1,03 | 48 | 1,02 | 21 | 1,10 | - | -
16.03.2018 18:45 | MR201C | L15C | - | - | - | - | - | - | 63 | 80 | 1,26 | 17,1 | 3,0 | 89 | 1,03 | 46 | 1,02 | 21 | 1,13 | - | -
16.03.2018 19:08 | MR201B | L13B | - | - | - | - | - | - | 67 | 84 | 1,24 | 13,4 | 2,8 | 92 | 1,03 | 47 | 1,02 | 22 | 1,12 | - | -
16.03.2018 20:28 | MS214B | U3B | - | - | - | - | - | 17,31 | 72 | 90 | 1,25 | 13,2 | 2,2 | 98 | 1,04 | 49 | 1,03 | 20 | 1,09 | - | -
16.03.2018 23:09 | MR201B | L 16 B | - | - | - | - | - | - | 62 | 82 | 1,33 | 17,3 | 3,8 | 93 | 1,05 | 46 | 1,02 | 23 | 1,17 | - | -
16.03.2018 23:09 | MR201A | L 17 A | - | - | - | - | - | - | 62 | 82 | 1,33 | 15,8 | 4,0 | 93 | 1,04 | 47 | 1,03 | 22 | 1,16 | - | -
16.03.2018 23:10 | MR201C | L 18 C | - | - | - | - | - | - | 63 | 80 | 1,27 | 19,2 | 3,1 | 91 | 1,03 | 47 | 1,02 | 22 | 1,15 | - | -
17.03.2018 01:20 | MS214C | U 4 C | - | - | - | - | - | 17,65 | 67 | 84 | 1,25 | 15,2 | 2,6 | 93 | 1,04 | 47 | 1,03 | 21 | 1,13 | - | -
17.03.2018 02:32 | MS214B | U 3B/1 | - | - | - | - | - | 17,60 | 69 | 88 | 1,27 | 14,3 | 2,6 | 97 | 1,04 | 48 | 1,03 | 21 | 1,14 | - | -
17.03.2018 03:56 | MR201C | L 23 C | - | - | - | - | - | - | 65 | 82 | 1,27 | 14,7 | 3,2 | 91 | 1,03 | 47 | 1,02 | 22 | 1,15 | - | -
17.03.2018 03:57 | MR201B | L 22 B | - | - | - | - | - | - | 64 | 82 | 1,28 | 16,3 | 3,3 | 91 | 1,03 | 47 | 1,02 | 22 | 1,16 | - | -
17.03.2018 06:59 | MR201C | L 26 C | - | - | - | - | - | - | 65 | 83 | 1,27 | 16,9 | 2,6 | 93 | 1,03 | 47 | 1,05 | 19 | 1,08 | - | -
17.03.2018 07:20 | MS214D | U 5 D | - | - | - | - | - | 17,83 | 65 | 82 | 1,27 | 16,3 | 2,5 | 92 | 1,04 | 46 | 1,05 | 19 | 1,10 | - | -
17.03.2018 07:30 | MR201A | L 27 A | - | - | - | - | - | - | 55 | 81 | 1,48 | 19,4 | 5,4 | 95 | 1,05 | 45 | 1,07 | 20 | 1,10 | - | -
17.03.2018 08:00 | MR201B | L28B | - | 30,0 | - | - | - | - | 64 | 82 | 1,29 | 16,6 | 2,8 | 92 | 1,03 | 46 | 1,04 | 19 | 1,12 | - | -
17.03.2018 11:35 | MR201A | L33A | - | - | - | - | - | - | 53 | 79 | 1,70 | 16,7 | 7,1 | 92 | 1,03 | 47 | 1,02 | 22 | 1,15 | - | -
17.03.2018 11:40 | MS214C | U6C | - | - | - | - | - | 18,41 | 66 | 83 | 1,26 | 18,0 | 2,2 | 94 | 1,04 | 47 | 1,04 | 19 | 1,09 | - | -
17.03.2018 14:00 | MR201B | L37B | - | - | - | - | - | - | 62 | 81 | 1,31 | 20,5 | 3,4 | 93 | 1,04 | 46 | 1,03 | 22 | 1,14 | - | -
17.03.2018 15:30 | MS214A | U7A | - | - | - | - | - | 18,20 | 65 | 82 | 1,27 | 17,7 | 3,0 | 93 | 1,03 | 47 | 1,02 | 22 | 1,13 | - | -
17.03.2018 17:05 | MR201C | L41C | - | - | - | - | - | - | 64 | 85 | 1,32 | 14,7 | 4,1 | 95 | 1,03 | 48 | 1,02 | 23 | 1,14 | - | -
17.03.2018 20:00 | MS214B | U8B | - | - | - | - | - | 18,08 | 64 | 83 | 1,29 | 18,5 | 3,3 | 94 | 1,04 | 47 | 1,02 | 22 | 1,13 | - | -
17.03.2018 20:05 | MR201A | L45A | - | - | - | - | - | - | 54 | 80 | 1,48 | 13,8 | 7,2 | 92 | 1,03 | 47 | 1,02 | 22 | 1,13 | - | -
17.03.2018 20:40 | MR201B | L46B | - | - | - | - | - | - | 64 | 80 | 1,26 | 16,3 | 3,1 | 89 | 1,03 | 46 | 1,02 | 22 | 1,13 | - | -
17.03.2018 22:50 | MS214D | U9D | - | - | - | - | - | 17,97 | 66 | 83 | 1,25 | 16,8 | 2,7 | 92 | 1,03 | 47 | 1,02 | 21 | 1,11 | - | -
18.03.2018 00:50 | MS214B | U8B/1 | - | - | - | - | - | 17,83 | 66 | 84 | 1,27 | 17,1 | 3,1 | 94 | 1,04 | 48 | 1,02 | 22 | 1,12 | - | -
18.03.2018 05:00 | MR201B | L57B | - | - | - | - | - | - | 63 | 82 | 1,30 | 20,9 | 3,3 | 95 | 1,03 | 48 | 1,03 | 21 | 1,10 | - | -
18.03.2018 05:00 | MS214C | U10C | - | - | - | - | - | 18,03 | 65 | 83 | 1,28 | 16,0 | 3,5 | 93 | 1,03 | 49 | 1,02 | 22 | 1,12 | - | -
18.03.2018 05:53 | MR201C | L52C | - | - | - | - | - | - | 70 | 84 | 1,21 | 15,2 | 1,9 | 92 | 1,03 | 49 | 1,03 | 18 | 1,06 | - | -
18.03.2018 08:40 | MR201A | L62A | - | 30,3 | - | - | - | - | 53 | 81 | 1,52 | 14,8 | 7,9 | 94 | 1,02 | 50 | 1,02 | 21 | 1,13 | - | -
18.03.2018 08:50 | MS214A | U11A | - | - | - | - | - | 18,19 | 71 | 84 | 1,20 | 17,6 | 1,8 | 94 | 1,03 | 49 | 1,03 | 20 | 1,06 | - | -
18.03.2018 12:00 | MR201C | L67C | - | - | - | - | - | - | 68 | 84 | 1,24 | 15,4 | 2,5 | 93 | 1,02 | 49 | 1,03 | 19 | 1,08 | - | -
18.03.2018 13:10 | MS214D | U12D | - | - | - | - | - | 18,20 | 70 | 84 | 1,20 | 17,1 | 1,8 | 93 | 1,03 | 49 | 1,03 | 20 | 1,08 | - | -
18.03.2018 15:50 | MR201B | L72B | - | - | - | - | - | - | 64 | 83 | 1,30 | 16,8 | 3,1 | 93 | 1,04 | 47 | 1,03 | 20 | 1,12 | - | -
18.03.2018 17:50 | MS214B | U13B | - | - | - | - | - | 18,08 | 69 | 84 | 1,22 | 17,0 | 2,0 | 93 | 1,03 | 48 | 1,03 | 19 | 1,10 | - | -
18.03.2018 21:55 | MR201B | L81B | - | - | - | - | - | - | 67 | 83 | 1,24 | 16,0 | 2,6 | 92 | 1,03 | 49 | 1,03 | 21 | 1,09 | - | -
18.03.2018 22:00 | MS214C | U14C | - | - | - | - | - | 18,06 | 65 | 84 | 1,29 | 16,8 | 3,3 | 94 | 1,03 | 48 | 1,03 | 21 | 1,11 | - | -
18.03.2018 23:00 | MR201C | L82C | - | - | - | - | - | - | 66 | 86 | 1,31 | 16,7 | 3,6 | 97 | 1,03 | 49 | 1,03 | 21 | 1,09 | - | -
18.03.2018 23:30 | MR201A | L83A | - | - | - | - | - | - | 54 | 82 | 1,52 | 15,8 | 7,2 | 96 | 1,03 | 48 | 1,05 | 20 | 1,09 | - | -
19.03.2018 02:40 | MS214A | U15A | - | - | - | - | - | 17,83 | 69 | 86 | 1,24 | 16,5 | 2,3 | 95 | 1,03 | 48 | 1,04 | 21 | 1,09 | - | -
19.03.2018 03:15 | MR201C | L88C | - | - | - | - | - | - | 68 | 86 | 1,26 | 14,9 | 2,8 | 95 | 1,03 | 50 | 1,03 | 20 | 1,09 | - | -
19.03.2018 06:50 | MS214B | U16B | - | - | - | - | - | 17,91 | 68 | 86 | 1,27 | 15,9 | 2,9 | 95 | 1,03 | 49 | 1,02 | 21 | 1,10 | - | -
19.03.2018 06:55 | MR201B | L93B | - | - | - | - | - | - | 66 | 84 | 1,28 | 17,4 | 2,9 | 95 | 1,04 | 48 | 1,03 | 20 | 1,12 | - | -
19.03.2018 08:25 | MR201A | L95A | - | 30,8 | - | - | - | - | 60 | 84 | 1,40 | 14,6 | 5,9 | 95 | 1,03 | 49 | 1,02 | 23 | 1,14 | - | -
19.03.2018 11:25 | MR201C | L100C | - | - | - | - | - | - | 63 | 83 | 1,31 | 15,0 | 3,9 | 93 | 1,02 | 49 | 1,02 | 21 | 1,13 | - | -
19.03.2018 11:25 | MS214C | U17C | - | - | - | - | - | 18,10 | 69 | 84 | 1,22 | 16,3 | 2,0 | 93 | 1,03 | 48 | 1,03 | 19 | 1,09 | - | -
19.03.2018 13:20 | MR201B | L102B | - | - | - | - | - | - | 67 | 84 | 1,25 | 13,8 | 2,7 | 92 | 1,03 | 47 | 1,03 | 20 | 1,08 | - | -
19.03.2018 16:00 | MR201A | L104A | - | - | - | - | - | - | 58 | 83 | 1,44 | 15,9 | 4,9 | 96 | 1,04 | 45 | 1,08 | 20 | 1,08 | - | -
19.03.2018 17:40 | MS214D | U18D | - | - | - | - | - | 17,97 | 65 | 83 | 1,29 | 14,9 | 3,5 | 93 | 1,03 | 48 | 1,02 | 21 | 1,11 | - | -
19.03.2018 22:35 | MR201A | L110A | - | - | - | - | - | - | 67 | 87 | 1,29 | 13,5 | 3,7 | 96 | 1,03 | 50 | 1,02 | 22 | 1,09 | - | -
20.03.2018 00:25 | MS214A | U19A | - | - | - | - | - | 17,51 | 71 | 87 | 1,23 | 15,8 | 2,3 | 96 | 1,03 | 49 | 1,03 | 20 | 1,08 | - | -
20.03.2018 01:35 | MR201C | L112C | - | - | - | - | - | - | 70 | 89 | 1,27 | 12,5 | 3,2 | 98 | 1,03 | 51 | 1,03 | 21 | 1,10 | - | -
20.03.2018 04:55 | MS214B | U20B | - | - | - | - | - | 17,88 | 73 | 88 | 1,21 | 13,9 | 1,9 | 96 | 1,03 | 50 | 1,02 | 20 | 1,07 | - | -
20.03.2018 05:00 | MR201B | L117B | - | - | - | - | - | - | 71 | 86 | 1,22 | 16,2 | 2,0 | 95 | 1,03 | 48 | 1,03 | 20 | 1,07 | - | -
20.03.2018 05:50 | MR201C | L118C | - | - | - | - | - | - | 70 | 87 | 1,24 | 15,0 | 2,3 | 96 | 1,03 | 50 | 1,03 | 20 | 1,07 | - | -
20.03.2018 07:15 | MR201B | L120B | - | - | - | - | - | - | 68 | 86 | 1,26 | 19,1 | 2,3 | 97 | 1,04 | 49 | 1,03 | 19 | 1,07 | - | -
20.03.2018 08:00 | MR201C | L121C | - | 30,0 | - | - | - | - | 66 | 87 | 1,31 | 18,3 | 3,0 | 99 | 1,04 | 48 | 1,06 | 21 | 1,08 | - | -
20.03.2018 08:20 | MS214B | U20B/1 | - | - | - | - | - | 17,94 | 72 | 87 | 1,22 | 14,6 | 2,1 | 96 | 1,03 | 50 | 1,03 | 20 | 1,08 | - | -
20.03.2018 09:45 | MS214C | U21C | - | - | - | - | - | 17,71 | 70 | 87 | 1,23 | 14,6 | 2,4 | 95 | 1,03 | 50 | 1,03 | 20 | 1,09 | - | -
20.03.2018 13:10 | MR201A | L127A | - | - | - | - | - | - | 70 | 87 | 1,25 | 11,0 | 2,7 | 95 | 1,03 | 49 | 1,04 | 19 | 1,06 | - | -
20.03.2018 14:20 | MS214D | U22D | - | - | - | - | - | 18,00 | 71 | 86 | 1,21 | 15,0 | 1,9 | 94 | 1,03 | 49 | 1,03 | 19 | 1,07 | - | -
20.03.2018 14:25 | MR201C | L129C | - | - | - | - | - | - | 68 | 85 | 1,24 | 15,3 | 2,4 | 93 | 1,03 | 48 | 1,04 | 19 | 1,06 | - | -
20.03.2018 15:45 | MR201B | L131B | - | - | - | - | - | - | 65 | 83 | 1,28 | 17,8 | 2,7 | 93 | 1,03 | 47 | 1,04 | 20 | 1,08 | - | -
20.03.2018 19:15 | MS214A | U23A | - | - | - | - | - | 17,95 | 71 | 86 | 1,21 | 15,9 | 1,9 | 95 | 1,03 | 49 | 1,03 | 20 | 1,07 | - | -
20.03.2018 20:25 | MR201A | L136A | - | - | - | - | - | - | 62 | 86 | 1,39 | 16,4 | 4,5 | 98 | 1,03 | 48 | 1,06 | 20 | 1,08 | - | -
21.03.2018 00:00 | MR201B | L140B | - | - | - | - | - | - | 69 | 85 | 1,24 | 15,7 | 2,4 | 94 | 1,03 | 49 | 1,03 | 20 | 1,07 | - | -
21.03.2018 00:00 | MS214B | U24B | - | - | - | - | - | 18,30 | 73 | 87 | 1,21 | 15,2 | 1,8 | 96 | 1,03 | 50 | 1,03 | 19 | 1,07 | - | -
21.03.2018 02:00 | MR201C | L144C | - | - | - | - | - | - | 71 | 89 | 1,25 | 15,0 | 2,5 | 98 | 1,03 | 50 | 1,03 | 20 | 1,07 | - | -
21.03.2018 04:15 | MS214C | U25C | - | - | - | - | - | 18,29 | 71 | 88 | 1,23 | 15,1 | 2,2 | 96 | 1,03 | 50 | 1,03 | 20 | 1,08 | - | -
21.03.2018 05:00 | MR201A | L148A | - | - | - | - | - | - | 60 | 86 | 1,44 | 15,0 | 6,0 | 98 | 1,03 | 50 | 1,03 | 22 | 1,13 | - | -
21.03.2018 07:15 | MR201A | L151A | - | - | - | - | - | - | 68 | 91 | 1,33 | 13,8 | 3,4 | 101 | 1,04 | 50 | 1,03 | 20 | 1,09 | - | -
21.03.2018 09:50 | MR201B | L155B | - | 30,0 | - | - | - | - | 64 | 83 | 1,30 | 21,7 | 2,6 | 96 | 1,04 | 46 | 1,03 | 18 | 1,08 | - | -
21.03.2018 09:55 | MS214D | U26D | - | - | - | - | - | 18,25 | 71 | 88 | 1,24 | 14,9 | 2,2 | 97 | 1,03 | 50 | 1,03 | 20 | 1,08 | - | -
21.03.2018 13:15 | MR201C | L159C | - | - | - | - | - | - | 66 | 82 | 1,25 | 15,1 | 2,4 | 90 | 1,03 | 47 | 1,03 | 18 | 1,10 | - | -
21.03.2018 13:55 | MS214A | U27A | - | - | - | - | - | 18,20 | 67 | 83 | 1,23 | 17,1 | 1,9 | 92 | 1,03 | 46 | 1,03 | 18 | 1,07 | - | -
21.03.2018 15:00 | MR201B | L161B | - | - | - | - | - | - | 63 | 82 | 1,30 | 15,5 | 3,3 | 92 | 1,03 | 47 | 1,03 | 19 | 1,10 | - | -
21.03.2018 16:20 | MR201A | L163A | - | - | - | - | - | - | 63 | 85 | 1,35 | 16,5 | 3,8 | 96 | 1,03 | 49 | 1,03 | 20 | 1,10 | - | -
21.03.2018 18:15 | MS214B | U28B | - | - | - | - | - | 18,16 | 69 | 84 | 1,22 | 15,8 | 2,0 | 93 | 1,03 | 48 | 1,03 | 19 | 1,08 | - | -
21.03.2018 18:15 | MR201C | L165C | - | - | - | - | - | - | 69 | 85 | 1,23 | 16,5 | 2,2 | 94 | 1,03 | 49 | 1,03 | 19 | 1,07 | - | -
21.03.2018 21:25 | MR201A | L169A | - | - | - | - | - | - | 69 | 86 | 1,25 | 11,6 | 2,7 | 94 | 1,03 | 49 | 1,03 | 19 | 1,06 | - | -
21.03.2018 23:00 | MR201C | L171C | - | - | - | - | - | - | 70 | 87 | 1,24 | 9,3 | 2,5 | 93 | 1,03 | 48 | 1,04 | 19 | 1,07 | - | -
21.03.2018 23:15 | MS214C | U29C | - | - | - | - | - | 17,98 | 72 | 86 | 1,20 | 14,8 | 1,7 | 94 | 1,03 | 49 | 1,03 | 19 | 1,06 | - | -
22.03.2018 00:30 | MR201B | L173B | - | - | - | - | - | - | 66 | 84 | 1,27 | 13,6 | 3,0 | 93 | 1,02 | 48 | 1,04 | 20 | 1,07 | - | -
22.03.2018 04:15 | MS214D | U30D | - | - | - | - | - | 18,23 | 71 | 86 | 1,22 | 13,5 | 2,3 | 94 | 1,03 | 49 | 1,03 | 20 | 1,04 | - | -
22.03.2018 06:15 | MR201B | L180B | - | - | - | - | - | - | 62 | 79 | 1,27 | 18,8 | 2,8 | 89 | 1,03 | 46 | 1,03 | 19 | 1,07 | - | -
22.03.2018 06:50 | MR201A | L181A | - | - | - | - | - | - | 56 | 79 | 1,41 | 16,1 | 5,7 | 91 | 1,03 | 47 | 1,02 | 21 | 1,14 | - | -
22.03.2018 08:10 | MR201C | L182C | - | 29,8 | - | - | - | - | 71 | 90 | 1,26 | 11,9 | 2,7 | 98 | 1,03 | 51 | 1,04 | 20 | 1,09 | - | -
22.03.2018 09:40 | MS214A | U31A | - | - | - | - | - | 18,22 | 68 | 83 | 1,22 | 14,9 | 2,0 | 91 | 1,03 | 47 | 1,03 | 19 | 1,08 | - | -
22.03.2018 11:54 | MR201A | L184A | - | - | - | - | - | - | 63 | 81 | 1,29 | 16,1 | 3,0 | 91 | 1,03 | 47 | 1,04 | 19 | 1,09 | - | -
22.03.2018 12:01 | MS214D | U30D/1 | - | - | - | - | - | 18,51 | 68 | 83 | 1,23 | 14,3 | 2,1 | 91 | 1,03 | 47 | 1,03 | 19 | 1,08 | - | -
22.03.2018 15:30 | MS214B | U32B | - | - | - | - | - | 18,10 | 68 | 83 | 1,22 | 14,1 | 2,0 | 91 | 1,03 | 46 | 1,03 | 19 | 1,07 | - | -
22.03.2018 15:35 | MR201B | L189B | - | - | - | - | - | - | 68 | 83 | 1,22 | 14,1 | 2,0 | 91 | 1,03 | 46 | 1,03 | 19 | 1,07 | - | -
22.03.2018 16:45 | MR201A | L188A | - | - | - | - | - | - | 53 | 83 | 1,57 | 21,5 | 4,1 | 100 | 1,12 | 38 | 1,12 | 19 | 1,09 | - | -
22.03.2018 19:10 | MR201A | L 188 A/1 | - | - | - | - | - | - | 65 | 81 | 1,24 | 8,0 | 2,4 | 86 | 1,03 | 44 | 1,03 | 18 | 1,10 | - | -
22.03.2018 21:15 | MR201A | L 193 A | - | - | - | - | - | - | 67 | 87 | 1,30 | 14,5 | 2,7 | 96 | 1,04 | 48 | 1,04 | 18 | 1,11 | - | -
22.03.2018 22:30 | MR201C | L 194 C | - | - | - | - | - | - | 73 | 90 | 1,24 | 10,0 | 2,4 | 96 | 1,03 | 49 | 1,03 | 19 | 1,08 | - | -
22.03.2018 23:55 | MR201B | L 196 B | - | - | - | - | - | - | 59 | 78 | 1,31 | 18,9 | 3,2 | 88 | 1,03 | 45 | 1,03 | 18 | 1,09 | - | -
23.03.2018 00:40 | MS214C | U 33 C | - | - | - | - | - | 18,03 | 67 | 83 | 1,23 | 14,2 | 2,2 | 91 | 1,03 | 46 | 1,03 | 18 | 1,08 | - | -
23.03.2018 02:30 | MR201C | L 200 C | - | - | - | - | - | - | 68 | 87 | 1,27 | 22,8 | 2,7 | 100 | 1,03 | 51 | 1,30 | 20 | 1,07 | - | -
23.03.2018 05:20 | MR201A | L 203 A | - | - | - | - | - | - | 63 | 88 | 1,39 | 11,2 | 4,8 | 97 | 1,03 | 50 | 1,03 | 20 | 1,08 | - | -
23.03.2018 05:20 | MS214D | U 34 D | - | - | - | - | - | 18,27 | 67 | 85 | 1,27 | 16,4 | 2,3 | 95 | 1,04 | 48 | 1,03 | 19 | 1,13 | - | -
23.03.2018 09:00 | MR201C | L 208 C | - | 30,3 | - | - | - | - | 72 | 94 | 1,31 | 9,6 | 3,4 | 101 | 1,03 | 52 | 1,03 | 20 | 1,08 | - | -
23.03.2018 09:40 | MS214A | U 35 A | - | - | - | - | - | 18,76 | 68 | 86 | 1,25 | 20,7 | 2,2 | 98 | 1,04 | 49 | 1,03 | 21 | 1,10 | - | -
23.03.2018 12:45 | MR201B | L 213 B | - | - | - | - | - | - | 60 | 79 | 1,32 | 15,1 | 3,6 | 89 | 1,03 | 45 | 1,04 | 18 | 1,08 | - | -
23.03.2018 14:33 | MS214B | U 36 B | - | - | - | - | - | 18,48 | 71 | 85 | 1,21 | 16,1 | 1,7 | 94 | 1,03 | 48 | 1,03 | 19 | 1,06 | - | -
23.03.2018 15:00 | MS214A | U 35 A/1 | - | - | - | - | - | 18,48 | 69 | 87 | 1,26 | 17,7 | 2,4 | 98 | 1,04 | 49 | 1,03 | 19 | 1,07 | - | -
23.03.2018 15:45 | MR201A | L 217 A | - | - | - | - | - | - | 55 | 78 | 1,43 | 19,1 | 4,9 | 91 | 1,04 | 44 | 1,06 | 19 | 1,09 | - | -
23.03.2018 16:40 | MR201B | L 218 B | - | - | - | - | - | - | 58 | 77 | 1,32 | 15,3 | 3,8 | 87 | 1,03 | 45 | 1,03 | 18 | 1,09 | - | -
23.03.2018 19:15 | MS214C | U 37 C | - | - | - | - | - | 18,21 | 69 | 86 | 1,24 | 13,4 | 2,3 | 94 | 1,04 | 47 | 1,03 | 19 | 1,08 | - | -
23.03.2018 20:10 | MR201A | L223A | - | - | - | - | - | - | 69 | 86 | 1,25 | 11,5 | 2,6 | 93 | 1,04 | 48 | 1,04 | 20 | 1,09 | - | -
23.03.2018 23:00 | MS214D | U38D | - | - | - | - | - | 18,40 | 69 | 86 | 1,25 | 13,4 | 2,4 | 95 | 1,03 | 48 | 1,03 | 19 | 1,07 | - | -
23.03.2018 23:50 | MS214C | U37C/1 | - | - | - | - | - | 18,43 | 70 | 86 | 1,22 | 14,3 | 2,0 | 94 | 1,03 | 48 | 1,03 | 19 | 1,07 | - | -
24.03.2018 00:45 | MR201B | L229B | - | - | - | - | - | - | 64 | 83 | 1,30 | 14,3 | 3,4 | 92 | 1,03 | 47 | 1,03 | 19 | 1,09 | - | -
24.03.2018 03:10 | MS214A | U39A | - | - | - | - | - | 18,52 | 75 | 90 | 1,21 | 12,7 | 1,8 | 98 | 1,03 | 49 | 1,03 | 20 | 1,07 | - | -
24.03.2018 03:20 | MR201C | L233C | - | - | - | - | - | - | 75 | 94 | 1,25 | 10,5 | 2,3 | 101 | 1,03 | 50 | 1,05 | 21 | 1,10 | - | -
24.03.2018 04:00 | MS214D | U38D/1 | - | - | - | - | - | 18,35 | 71 | 88 | 1,23 | 13,9 | 2,1 | 96 | 1,03 | 48 | 1,04 | 20 | 1,08 | - | -
24.03.2018 07:50 | MR201A | L239A | - | 30,8 | - | - | - | - | 62 | 83 | 1,34 | 19,1 | 4,1 | 95 | 1,03 | 49 | 1,02 | 20 | 1,11 | - | -
24.03.2018 08:00 | MS214A | U39A/1 | - | - | - | - | - | 18,51 | 72 | 88 | 1,22 | 14,2 | 1,9 | 97 | 1,03 | 49 | 1,03 | 19 | 1,07 | - | -
24.03.2018 08:20 | MR201B | L240B | - | - | - | - | - | - | 63 | 82 | 1,31 | 19,9 | 3,1 | 94 | 1,03 | 47 | 1,04 | 19 | 1,07 | - | -
24.03.2018 09:10 | MS214B | U40B | - | - | - | - | - | 18,43 | 71 | 87 | 1,22 | 15,1 | 1,9 | 96 | 1,03 | 48 | 1,03 | 19 | 1,07 | - | -
24.03.2018 12:50 | MR201C | L243C | - | - | - | - | - | - | 78 | 95 | 1,22 | 10,3 | 2,1 | 102 | 1,03 | 52 | 1,03 | 20 | 1,05 | - | -
24.03.2018 13:00 | MR201B | L245B | - | - | - | - | - | - | 75 | 92 | 1,22 | 8,3 | 2,4 | 98 | 1,02 | 50 | 1,04 | 20 | 1,05 | - | -
24.03.2018 13:30 | MS214C | U41C | - | - | - | - | - | 18,23 | 75 | 90 | 1,19 | 13,1 | 1,6 | 97 | 1,03 | 49 | 1,03 | 19 | 1,06 | - | -
24.03.2018 15:35 | MR201C | L249C | - | - | - | - | - | - | 77 | 94 | 1,22 | 10,0 | 2,3 | 101 | 1,03 | 53 | 1,04 | 21 | 1,06 | - | -
24.03.2018 17:55 | MS214C | U41C/1 | - | - | - | - | - | 18,43 | 73 | 88 | 1,21 | 14,2 | 1,8 | 96 | 1,03 | 49 | 1,03 | 19 | 1,06 | - | -
24.03.2018 18:25 | MR201A | L253A | - | - | - | - | - | - | 60 | 82 | 1,36 | 20,8 | 4,1 | 95 | 1,03 | 48 | 1,03 | 19 | 1,07 | - | -
24.03.2018 20:47 | MS214D | U42D | - | - | - | - | - | 18,80 | 71 | 88 | 1,24 | 15,3 | 2,3 | 97 | 1,03 | 49 | 1,03 | 20 | 1,08 | - | -
24.03.2018 22:18 | MR201C | L 257 C | - | - | - | - | - | - | 72 | 90 | 1,25 | 13,4 | 2,5 | 99 | 1,03 | 51 | 1,03 | 20 | 1,08 | - | -
24.03.2018 23:47 | MS214A | U 43 A | - | - | - | - | - | 19,11 | 70 | 88 | 1,25 | 16,4 | 2,2 | 98 | 1,04 | 49 | 1,05 | 20 | 1,07 | - | -
24.03.2018 23:47 | MR201B | L 259 B | - | - | - | - | - | - | 64 | 82 | 1,29 | 18,5 | 2,9 | 93 | 1,03 | 47 | 1,04 | 19 | 1,08 | - | -
25.03.2018 04:45 | MR201C | L 266 C | - | - | - | - | - | - | 64 | 83 | 1,30 | 16,7 | 3,4 | 93 | 1,02 | 48 | 1,04 | 19 | 1,09 | - | -
25.03.2018 04:45 | MR201A | L 264 A | - | - | - | - | - | - | 62 | 82 | 1,32 | 18,9 | 3,3 | 94 | 1,03 | 47 | 1,04 | 19 | 1,09 | - | -
25.03.2018 04:46 | MS214B | U 44 B | - | - | - | - | - | 19,13 | 71 | 86 | 1,22 | 16,3 | 1,9 | 95 | 1,03 | 49 | 1,03 | 19 | 1,07 | - | -
25.03.2018 07:15 | MS214C | U 45 C | - | - | - | - | - | 19,03 | 68 | 83 | 1,22 | 16,5 | 2,1 | 92 | 1,03 | 48 | 1,03 | 19 | 1,07 | - | -
25.03.2018 08:10 | MR201A | L273A | - | 30,8 | - | - | - | - | 61 | 83 | 1,35 | 15,9 | 4,2 | 94 | 1,03 | 48 | 1,03 | 20 | 1,09 | - | -
25.03.2018 11:10 | MR201B | L277B | - | - | - | - | - | - | 62 | 80 | 1,31 | 20,5 | 2,9 | 92 | 1,03 | 46 | 1,04 | 19 | 1,09 | - | -
25.03.2018 11:40 | MS214D | U46D | - | - | - | - | - | 18,72 | 67 | 84 | 1,25 | 17,3 | 2,5 | 94 | 1,03 | 48 | 1,03 | 20 | 1,08 | - | -
25.03.2018 14:20 | MR201C | L 281 C | - | - | - | - | - | - | 67 | 86 | 1,28 | 15,7 | 2,8 | 95 | 1,04 | 48 | 1,04 | 20 | 1,09 | - | -
25.03.2018 16:15 | MS214A | U 47 A | - | - | - | - | - | 18,40 | 69 | 86 | 1,24 | 16,7 | 2,1 | 95 | 1,03 | 48 | 1,03 | 19 | 1,07 | - | -
25.03.2018 18:07 | MR201B | L 286 B | - | - | - | - | - | - | 65 | 83 | 1,28 | 16,7 | 2,9 | 93 | 1,03 | 47 | 1,03 | 19 | 1,08 | - | -
25.03.2018 21:10 | MS214B | U48B | - | - | - | - | - | 18,38 | 72 | 85 | 1,19 | 16,5 | 1,6 | 94 | 1,03 | 49 | 1,02 | 19 | 1,06 | - | -
25.03.2018 21:50 | MR201A | L291A | - | - | - | - | - | - | 64 | 84 | 1,32 | 14,8 | 3,8 | 94 | 1,03 | 49 | 1,03 | 20 | 1,08 | - | -
25.03.2018 22:20 | MR201B | L292B | - | - | - | - | - | - | 65 | 84 | 1,29 | 15,3 | 3,2 | 94 | 1,03 | 48 | 1,03 | 19 | 1,07 | - | -
26.03.2018 01:40 | MR201C | L296C | - | - | - | - | - | - | 73 | 90 | 1,22 | 13,0 | 2,3 | 97 | 1,02 | 51 | 1,03 | 20 | 1,06 | - | -
26.03.2018 01:45 | MS214C | U49C | - | - | - | - | - | 18,30 | 73 | 87 | 1,18 | 14,4 | 1,5 | 94 | 1,02 | 49 | 1,03 | 19 | 1,06 | - | -
26.03.2018 05:00 | MR201A | L300A | - | - | - | - | - | - | 66 | 86 | 1,32 | 14,7 | 3,8 | 96 | 1,03 | 50 | 1,02 | 21 | 1,10 | - | -
26.03.2018 06:35 | MR201C | L302C | - | - | - | - | - | - | 71 | 87 | 1,22 | 14,3 | 2,1 | 95 | 1,02 | 49 | 1,03 | 19 | 1,09 | - | -
26.03.2018 06:50 | MS214D | U50D | - | - | - | - | - | 18,36 | 72 | 87 | 1,21 | 14,5 | 1,9 | 95 | 1,03 | 49 | 1,03 | 19 | 1,07 | - | -
26.03.2018 09:45 | MR201A | L306A | - | - | - | - | - | - | 62 | 85 | 1,38 | 15,2 | 4,4 | 96 | 1,03 | 49 | 1,03 | 20 | 1,14 | - | -
26.03.2018 12:05 | MS214A | U51A | - | - | - | - | - | 18,60 | 71 | 85 | 1,21 | 15,0 | 1,9 | 94 | 1,03 | 48 | 1,03 | 19 | 1,07 | - | -
26.03.2018 12:20 | MR201B | L309B | - | 30,6 | - | - | - | - | 66 | 84 | 1,27 | 15,9 | 2,9 | 93 | 1,03 | 48 | 1,03 | 20 | 1,08 | - | -
26.03.2018 15:40 | MR201C | L313C | - | - | - | - | - | - | 66 | 84 | 1,28 | 15,6 | 3,0 | 94 | 1,03 | 49 | 1,03 | 19 | 1,08 | - | -
26.03.2018 17:00 | MS214B | U52B | - | - | - | - | - | 18,51 | 72 | 87 | 1,21 | 14,5 | 1,9 | 95 | 1,03 | 49 | 1,03 | 20 | 1,07 | - | -
26.03.2018 18:50 | MR201A | L317A | - | - | - | - | - | - | 66 | 85 | 1,29 | 16,1 | 3,1 | 95 | 1,03 | 49 | 1,03 | 20 | 1,09 | - | -
26.03.2018 21:45 | MR201B | L321B | - | - | - | - | - | - | 64 | 83 | 1,31 | 16,7 | 3,1 | 94 | 1,04 | 47 | 1,04 | 19 | 1,09 | - | -
26.03.2018 21:45 | MS214C | U53C | - | - | - | - | - | 18,08 | 72 | 86 | 1,20 | 15,5 | 1,8 | 94 | 1,03 | 49 | 1,03 | 19 | 1,06 | - | -
27.03.2018 01:15 | MR201C | L325C | - | - | - | - | - | - | 70 | 86 | 1,24 | 14,5 | 2,4 | 95 | 1,03 | 49 | 1,03 | 19 | 1,08 | - | -
27.03.2018 02:35 | MS214D | U54D | - | - | - | - | - | 18,48 | 70 | 85 | 1,23 | 15,9 | 2,0 | 94 | 1,03 | 48 | 1,03 | 19 | 1,09 | - | -
27.03.2018 04:05 | MR201A | L329A | - | - | - | - | - | - | 51 | 81 | 1,58 | 13,5 | 8,9 | 95 | 1,03 | 49 | 1,02 | 22 | 1,13 | - | -
27.03.2018 06:46 | MR201B | L333B | - | - | - | - | - | - | 64 | 83 | 1,30 | 14,1 | 3,3 | 92 | 1,03 | 47 | 1,03 | 20 | 1,09 | - | -
27.03.2018 07:17 | MS214A | U55A | - | - | - | - | - | 18,55 | 68 | 84 | 1,23 | 19,2 | 2,0 | 95 | 1,03 | 48 | 1,03 | 19 | 1,08 | - | -
27.03.2018 09:50 | MR201C | L337C | - | 30,7 | - | - | - | - | 69 | 89 | 1,29 | 11,4 | 3,1 | 97 | 1,03 | 49 | 1,04 | 20 | 1,08 | - | -
27.03.2018 10:35 | MS214B | U56B | - | - | - | - | - | 18,84 | 70 | 86 | 1,23 | 17,9 | 1,9 | 96 | 1,03 | 49 | 1,03 | 19 | 1,07 | - | -
27.03.2018 11:50 | MS214A | U55A/1 | - | - | - | - | - | 18,25 | 67 | 86 | 1,27 | 17,3 | 2,6 | 96 | 1,03 | 48 | 1,03 | 19 | 1,09 | - | -
27.03.2018 12:05 | MR201A | L340A | - | - | - | - | - | - | 64 | 84 | 1,31 | 13,4 | 3,9 | 93 | 1,03 | 49 | 1,02 | 21 | 1,11 | - | -
27.03.2018 13:45 | MR201B | L341B | - | - | - | - | - | - | 64 | 83 | 1,29 | 15,6 | 3,1 | 93 | 1,03 | 47 | 1,03 | 19 | 1,09 | - | -
27.03.2018 15:35 | MR201B | L344B | - | - | - | - | - | - | 63 | 79 | 1,26 | 14,5 | 3,0 | 87 | 1,03 | 45 | 1,03 | 19 | 1,09 | - | -
27.03.2018 16:15 | MS214C | U57C | - | - | - | - | - | 18,52 | 71 | 86 | 1,22 | 14,6 | 1,9 | 94 | 1,03 | 48 | 1,03 | 19 | 1,08 | - | -
27.03.2018 16:20 | MR201C | L345C | - | - | - | - | - | - | 68 | 88 | 1,30 | 14,5 | 3,0 | 98 | 1,03 | 50 | 1,04 | 19 | 1,09 | - | -
27.03.2018 21:35 | MS214D | U58D | - | - | - | - | - | 18,38 | 73 | 88 | 1,21 | 13,9 | 1,9 | 97 | 1,03 | 50 | 1,03 | 20 | 1,08 | - | -
27.03.2018 21:40 | MR201A | L351A | - | - | - | - | - | - | 69 | 91 | 1,32 | 12,3 | 3,7 | 100 | 1,03 | 52 | 1,03 | 20 | 1,08 | - | -
28.03.2018 00:50 | MS214A | U59A | - | - | - | - | - | 18,40 | 75 | 90 | 1,20 | 13,4 | 1,7 | 98 | 1,03 | 50 | 1,03 | 20 | 1,07 | - | -
28.03.2018 01:40 | MS214D | U58D/1 | - | - | - | - | - | 18,42 | 72 | 88 | 1,23 | 14,7 | 2,2 | 97 | 1,03 | 50 | 1,03 | 20 | 1,08 | - | -
28.03.2018 02:35 | MR201B | L357B | - | - | - | - | - | - | 63 | 87 | 1,37 | 19,5 | 3,4 | 100 | 1,05 | 47 | 1,08 | 20 | 1,10 | - | -
28.03.2018 05:15 | MR201C | L361C | - | - | - | - | - | - | 70 | 89 | 1,27 | 13,6 | 2,9 | 98 | 1,02 | 51 | 1,03 | 20 | 1,08 | - | -
28.03.2018 06:00 | MS214A | U59A/1 | - | - | - | - | - | 18,60 | 74 | 89 | 1,21 | 15,3 | 1,9 | 98 | 1,03 | 50 | 1,03 | 20 | 1,07 | - | -
28.03.2018 06:05 | MR201A | L362A | - | - | - | - | - | - | 60 | 86 | 1,43 | 15,3 | 6,0 | 98 | 1,03 | 51 | 1,02 | 22 | 1,11 | - | -
28.03.2018 08:15 | MS214B | U60B | - | - | - | - | - | 18,39 | 72 | 88 | 1,23 | 15,6 | 2,4 | 98 | 1,03 | 50 | 1,03 | 21 | 1,08 | - | -
28.03.2018 09:50 | MR201C | L367C | - | 30,6 | - | - | - | - | 69 | 86 | 1,26 | 17,2 | 2,6 | 97 | 1,03 | 49 | 1,04 | 21 | 1,07 | - | -
28.03.2018 10:50 | MR201A | L368A | - | - | - | - | - | - | 63 | 84 | 1,34 | 16,0 | 4,3 | 95 | 1,02 | 49 | 1,03 | 21 | 1,09 | - | -
28.03.2018 12:10 | MR201B | L369B | - | - | - | - | - | - | 58 | 92 | 1,58 | 11,9 | 7,3 | 104 | 1,03 | 53 | 1,03 | 20 | 1,07 | - | -
28.03.2018 12:55 | MS214C | U61C | - | - | - | - | - | 18,29 | 71 | 88 | 1,23 | 15,3 | 2,2 | 97 | 1,03 | 48 | 1,03 | 20 | 1,08 | - | -
28.03.2018 17:30 | MS214D | U62D | - | - | - | - | - | 18,08 | 62 | 91 | 1,47 | 13,3 | 5,6 | 103 | 1,03 | 52 | 1,03 | 20 | 1,06 | - | -
28.03.2018 17:35 | MR201B | L375B | - | - | - | - | - | - | 60 | 88 | 1,47 | 20,1 | 5,7 | 104 | 1,03 | 52 | 1,03 | 20 | 1,06 | - | -
28.03.2018 18:20 | MR201C | L376C | - | - | 6,7 | - | - | - | 59 | 88 | 1,49 | 19,6 | 5,9 | 104 | 1,03 | 53 | 1,02 | 20 | 1,10 | - | -
28.03.2018 20:40 | MS214D | U62D | - | - | - | - | - | 18,28 | 62 | 92 | 1,49 | 13,1 | 5,7 | 104 | 1,03 | 53 | 1,03 | 19 | 1,07 | - | повтор
28.03.2018 21:45 | MR201B | L377B | - | - | 6,9 | - | - | - | 62 | 86 | 1,40 | 17,8 | 4,5 | 99 | 1,04 | 50 | 1,03 | 20 | 1,07 | - | -
29.03.2018 00:40 | MR201C | L378C | - | - | - | - | - | - | 59 | 80 | 1,35 | 17,3 | 3,7 | 91 | 1,04 | 45 | 1,05 | 18 | 1,09 | - | -
29.03.2018 01:55 | MR201B | L379B | - | - | - | - | - | - | 64 | 85 | 1,32 | 17,7 | 3,5 | 96 | 1,03 | 49 | 1,03 | 19 | 1,08 | - | -
29.03.2018 04:05 | MS214D | U62D/1 | - | - | - | - | - | 18,03 | 61 | 90 | 1,48 | 15,0 | 5,7 | 103 | 1,03 | 52 | 1,04 | 20 | 1,07 | - | -
29.03.2018 04:10 | MR201C | L380C | - | - | - | - | - | - | 63 | 81 | 1,29 | 14,9 | 3,2 | 90 | 1,02 | 46 | 1,03 | 18 | 1,08 | - | -
29.03.2018 05:25 | MR201B | L381B | - | - | - | - | - | - | 66 | 85 | 1,29 | 17,6 | 2,9 | 96 | 1,03 | 49 | 1,03 | 19 | 1,07 | - | -
29.03.2018 06:00 | MS214A | U63A | - | - | - | - | - | 17,80 | 64 | 91 | 1,43 | 16,8 | 4,8 | 104 | 1,03 | 52 | 1,03 | 20 | 1,07 | - | -
29.03.2018 06:05 | MR201A | L382A | - | - | - | - | - | - | 63 | 88 | 1,39 | 16,7 | 4,6 | 100 | 1,03 | 51 | 1,04 | 20 | 1,08 | - | -
29.03.2018 08:10 | MR201C | L383C | - | 30,8 | - | - | - | - | 66 | 84 | 1,28 | 15,3 | 2,8 | 93 | 1,03 | 47 | 1,04 | 19 | 1,08 | - | -
29.03.2018 09:15 | MR201B | L384B | - | - | - | - | - | - | 60 | 81 | 1,35 | 31,3 | 2,9 | 100 | 1,05 | 47 | 1,04 | 19 | 1,08 | - | -
29.03.2018 11:30 | MS214B | U64B | - | - | - | - | - | 17,74 | 65 | 84 | 1,30 | 18 | 3,1 | 95 | 1,03 | 49 | 1,03 | 19 | 1,07 | - | -
29.03.2018 13:40 | MS214A | U 63 A/1 | - | - | - | - | - | 17,73 | 63 | 86 | 1,37 | 17,5 | 3,9 | 98 | 1,03 | 49 | 1,03 | 19 | 1,07 | - | -
29.03.2018 13:55 | MR201C | L389C | - | - | - | - | - | - | 63 | 84 | 1,34 | 19,4 | 3,8 | 97 | 1,03 | 49 | 1,03 | 19 | 1,07 | - | -
29.03.2018 15:35 | MR201A | L391A | - | - | - | - | - | - | 54 | 78 | 1,45 | 24,1 | 5,4 | 94 | 1,03 | 47 | 1,02 | 19 | 1,09 | - | -
29.03.2018 16:30 | MS214C | U65C | - | - | - | - | - | 17,49 | 62 | 87 | 1,41 | 17,9 | 4,5 | 99 | 1,04 | 50 | 1,03 | 19 | 1,08 | - | -
29.03.2018 16:30 | MR201B | L392B | - | - | - | - | - | - | 56 | 76 | 1,34 | 32,1 | 3,3 | 94 | 1,04 | 46 | 1,03 | 19 | 1,09 | - | -
29.03.2018 18:50 | MR201C | L396C | - | - | 4,3 | - | - | - | 65 | 85 | 1,30 | 18,6 | 3,4 | 97 | 1,03 | 49 | 1,03 | 21 | 1,08 | - | -
29.03.2018 19:50 | MS214D | U66D | - | - | - | - | - | 18,08 | 65 | 83 | 1,27 | 24,1 | 2,4 | 96 | 1,03 | 48 | 1,02 | 20 | 1,08 | - | -
29.03.2018 20:00 | MR201A | L397A | - | - | - | - | - | - | 64 | 83 | 1,30 | 16,8 | 3,2 | 93 | 1,03 | 47 | 1,03 | 19 | 1,09 | - | -
29.03.2018 20:55 | MR201B | L398B | - | - | - | - | - | - | 63 | 81 | 1,28 | 19,2 | 3,1 | 93 | 1,03 | 48 | 1,03 | 20 | 1,09 | - | -
29.03.2018 22:45 | MR201C | L399C | - | - | - | - | - | - | 70 | 85 | 1,21 | 14,6 | 2,1 | 94 | 1,02 | 49 | 1,03 | 19 | 1,08 | - | -
30.03.2018 00:57 | MR201A | L400A | - | - | 4,4 | - | - | - | 51 | 83 | 1,64 | 28,8 | 5,4 | 107 | 1,10 | 43 | 1,12 | 20 | 1,09 | - | -
30.03.2018 02:10 | MR201C | L401C | - | - | - | - | - | - | 66 | 81 | 1,23 | 16,7 | 2,1 | 90 | 1,03 | 46 | 1,04 | 19 | 1,07 | - | -
30.03.2018 04:00 | MR201B | L402B | - | - | 6,7 | - | - | - | 65 | 84 | 1,31 | 18,6 | 3,4 | 96 | 1,03 | 49 | 1,03 | 20 | 1,08 | - | -
30.03.2018 05:15 | MR201C | L403C | - | - | - | - | - | - | 66 | 81 | 1,24 | 15,6 | 2,4 | 90 | 1,02 | 47 | 1,03 | 19 | 1,08 | - | -
30.03.2018 08:00 | MR201B | L404B | - | 30,6 | - | - | - | - | 65 | 83 | 1,28 | 19,0 | 2,8 | 92 | 1,03 | 47 | 1,03 | 19 | 1,08 | - | -
30.03.2018 08:05 | MS214B | U67B | - | - | - | - | - | 18,00 | 67 | 83 | 1,24 | 18,0 | 2,2 | 93 | 1,03 | 48 | 1,03 | 19 | 1,07 | - | -
30.03.2018 09:35 | MR201C | L405C | - | - | - | - | - | - | 65 | 82 | 1,27 | 15,6 | 3,0 | 91 | 1,02 | 47 | 1,03 | 19 | 1,07 | - | -
30.03.2018 11:50 | MR201B | L406B | - | - | - | - | - | - | 55 | 81 | 1,47 | 28,6 | 3,8 | 100 | 1,07 | 43 | 1,11 | 20 | 1,07 | - | -
30.03.2018 13:05 | MR201C | L407C | - | - | - | - | - | - | 56 | 83 | 1,48 | 27,6 | 3,8 | 103 | 1,08 | 44 | 1,11 | 20 | 1,07 | - | -
30.03.2018 13:20 | MR201A | L400A | - | - | - | - | - | - | 62 | 83 | 1,35 | 19,7 | 3,3 | 96 | 1,05 | 46 | 1,06 | 20 | 1,09 | - | -
30.03.2018 15:00 | MR201B | L406B | - | - | - | - | - | - | 62 | 82 | 1,34 | 23,1 | 3,0 | 97 | 1,05 | 45 | 1,06 | 20 | 1,08 | - | -
30.03.2018 18:50 | MS214D | U66D/1 | - | - | - | - | - | 18,03 | 65 | 83 | 1,28 | 22,6 | 2,4 | 96 | 1,04 | 47 | 1,03 | 19 | 1,09 | - | -
30.03.2018 19:25 | MR201C | L408C | - | - | - | - | - | - | 63 | 80 | 1,28 | 16,4 | 3,0 | 90 | 1,03 | 46 | 1,04 | 19 | 1,08 | - | -
30.03.2018 20:00 | MR201B | L409B | - | - | - | - | - | - | 62 | 82 | 1,32 | 21,5 | 3,4 | 95 | 1,03 | 48 | 1,03 | 20 | 1,09 | - | -
30.03.2018 20:40 | MR201A | L410A | - | - | - | - | - | - | 66 | 85 | 1,29 | 27,0 | 2,8 | 101 | 1,03 | 51 | 1,03 | 20 | 1,08 | - | -
30.03.2018 23:10 | MR201C | L411C | - | - | - | - | - | - | 61 | 84 | 1,37 | 30,2 | 3,2 | 104 | 1,05 | 49 | 1,06 | 20 | 1,08 | - | -
31.03.2018 01:30 | MR201A | L412A | - | - | - | - | - | - | 62 | 82 | 1,33 | 22,7 | 3,3 | 96 | 1,04 | 47 | 1,03 | 20 | 1,09 | - | -
31.03.2018 05:40 | MR201B | L 413 B | - | - | - | - | - | - | 66 | 84 | 1,28 | 18,9 | 2,6 | 96 | 1,03 | 48 | 1,03 | 20 | 1,08 | - | -
31.03.2018 06:06 | MS214A | U 68 A | - | - | - | - | - | 17,59 | 68 | 84 | 1,23 | 18,6 | 2,1 | 94 | 1,03 | 49 | 1,03 | 19 | 1,07 | - | -
31.03.2018 09:10 | MR201A | L414A | - | 29,7 | - | - | - | - | 64 | 83 | 1,31 | 12,7 | 3,5 | 92 | 1,03 | 47 | 1,04 | 19 | 1,06 | - | -
31.03.2018 11:30 | MR201B | L415B | - | - | - | - | - | - | 67 | 86 | 1,27 | 12,1 | 2,9 | 94 | 1,03 | 47 | 1,04 | 20 | 1,08 | - | -
31.03.2018 12:35 | MS214C | U69C | - | - | - | - | - | 17,84 | 65 | 83 | 1,27 | 17,7 | 2,7 | 93 | 1,03 | 48 | 1,03 | 19 | 1,08 | - | -
31.03.2018 13:00 | MR201A | L416A | - | - | - | - | - | - | 65 | 88 | 1,37 | 12,6 | 3,9 | 98 | 1,04 | 48 | 1,06 | 20 | 1,08 | - | -
31.03.2018 14:15 | MR201C | L417C | - | - | - | - | - | - | 56 | 89 | 1,58 | 24,2 | 4,4 | 109 | 1,11 | 43 | 1,12 | 20 | 1,08 | - | -
31.03.2018 15:30 | MR201B | L418B | - | - | - | - | - | - | 58 | 83 | 1,41 | 20,8 | 3,8 | 97 | 1,06 | 44 | 1,09 | 20 | 1,10 | - | -
31.03.2018 16:20 | MS214A | U68A/1 | - | - | - | - | - | 17,90 | 69 | 85 | 1,23 | 16,9 | 2,1 | 94 | 1,03 | 48 | 1,03 | 19 | 1,07 | - | -
31.03.2018 17:25 | MR201B | L420B | - | - | - | - | - | - | 66 | 86 | 1,31 | 12,1 | 3,4 | 95 | 1,03 | 48 | 1,03 | 19 | 1,08 | - | -
31.03.2018 18:45 | MR201A | L421A | - | - | - | - | - | - | 55 | 82 | 1,49 | 12,4 | 6,5 | 93 | 1,03 | 48 | 1,03 | 20 | 1,11 | - | -
31.03.2018 20:15 | MS214B | U70B | - | - | - | - | - | 18,44 | 69 | 86 | 1,24 | 15,0 | 2,3 | 94 | 1,03 | 48 | 1,03 | 19 | 1,08 | - | -
31.03.2018 22:35 | MR201C | L425C | - | - | - | - | - | - | 68 | 84 | 1,24 | 13,5 | 2,3 | 92 | 1,03 | 48 | 1,03 | 19 | 1,11 | - | -
01.04.2018 00:45 | MS214C | U71C | - | - | - | - | - | 18,84 | 71 | 87 | 1,22 | 14,6 | 2,0 | 95 | 1,03 | 49 | 1,03 | 19 | 1,06 | - | -
01.04.2018 02:25 | MR201B | L1B | - | - | - | - | - | - | 69 | 87 | 1,25 | 19,2 | 2,1 | 98 | 1,04 | 49 | 1,03 | 20 | 1,07 | - | -
01.04.2018 03:50 | MS214A | U1A | - | - | - | - | - | 18,06 | 68 | 84 | 1,24 | 18,8 | 2,2 | 94 | 1,03 | 48 | 1,03 | 20 | 1,08 | - | -
01.04.2018 03:55 | MR201A | L3A | - | - | - | - | - | - | 63 | 83 | 1,33 | 15,9 | 3,6 | 94 | 1,03 | 47 | 1,04 | 20 | 1,10 | - | -
01.04.2018 06:55 | MS214A | U1A/1 | - | - | - | - | - | 18,39 | 68 | 83 | 1,23 | 18,2 | 2,0 | 93 | 1,03 | 4 | 1,03 | 19 | 1,04 | - | -
01.04.2018 07:10 | MR201C | L8C | - | - | - | - | - | - | 63 | 81 | 1,29 | 16,2 | 3,0 | 91 | 1,03 | 46 | 1,04 | 19 | 1,08 | - | -
01.04.2018 09:40 | MS214A | U1A/2 | - | - | - | - | - | 18,11 | 63 | 82 | 1,31 | 17,8 | 3,4 | 93 | 1,03 | 47 | 1,03 | 19 | 1,08 | - | -
01.04.2018 10:05 | MR201A | L12A | - | 31,1 | - | - | - | - | 55 | 77 | 1,41 | 16,7 | 5,8 | 89 | 1,03 | 46 | 1,02 | 20 | 1,12 | - | -
01.04.2018 10:35 | MS214D | U2D | - | - | - | - | - | 18,22 | 64 | 82 | 1,29 | 18,1 | 3,1 | 93 | 1,03 | 47 | 1,03 | 19 | 1,08 | - | -
01.04.2018 10:40 | MR201C | L13C | - | - | - | - | - | - | 61 | 78 | 1,27 | 17,4 | 3,0 | 87 | 1,02 | 46 | 1,03 | 18 | 1,07 | - | -
01.04.2018 12:50 | MS214B | U3B | - | - | - | - | - | 18,28 | 68 | 82 | 1,21 | 17,4 | 1,8 | 91 | 1,03 | 47 | 1,03 | 19 | 1,07 | - | -
01.04.2018 13:15 | MR201B | L16B | - | - | - | - | - | - | 65 | 82 | 1,26 | 15,2 | 2,7 | 91 | 1,03 | 47 | 1,03 | 19 | 1,07 | - | -
01.04.2018 14:55 | MS214D | U2D/1 | - | - | - | - | - | 18,18 | 67 | 82 | 1,22 | 17,6 | 2,0 | 91 | 1,03 | 47 | 1,03 | 19 | 1,07 | - | -
01.04.2018 15:25 | MR201A | L19A | - | - | - | - | - | - | 52 | 76 | 1,46 | 16,5 | 6,8 | 89 | 1,03 | 46 | 1,02 | 21 | 1,14 | - | -
01.04.2018 17:40 | MS214C | U4C | - | - | - | - | - | 18,12 | 68 | 81 | 1,20 | 16,6 | 1,7 | 89 | 1,03 | 46 | 1,03 | 19 | 1,06 | - | -
01.04.2018 17:45 | MR201C | L22C | - | - | - | - | - | - | 66 | 81 | 1,23 | 16,8 | 2,0 | 90 | 1,03 | 46 | 1,04 | 18 | 1,07 | - | -
01.04.2018 20:20 | MR201B | L26B | - | - | - | - | - | - | 65 | 83 | 1,26 | 16,5 | 2,6 | 92 | 1,03 | 47 | 1,03 | 19 | 1,07 | - | -
01.04.2018 22:00 | MS214A | U5A | - | - | - | - | - | 18,59 | 67 | 82 | 1,23 | 16,0 | 2,2 | 91 | 1,03 | 47 | 1,03 | 19 | 1,07 | - | -
01.04.2018 23:55 | MR201A | L29A | - | - | - | - | - | - | 58 | 79 | 1,37 | 15,2 | 4,9 | 89 | 1,02 | 47 | 1,02 | 20 | 1,13 | - | -
02.04.2018 02:00 | MS214B | U6B | - | - | - | - | - | 18,05 | 68 | 82 | 1,21 | 14,8 | 1,8 | 90 | 1,03 | 47 | 1,03 | 18 | 1,07 | - | -
02.04.2018 02:10 | MR201C | L34C | - | - | - | - | - | - | 68 | 83 | 1,24 | 12,1 | 2,3 | 90 | 1,02 | 47 | 1,04 | 18 | 1,08 | - | -
02.04.2018 04:45 | MR201A | L38A | - | - | - | - | - | - | 52 | 74 | 1,41 | 13,3 | 5,1 | 83 | 1,02 | 43 | 1,02 | 17 | 1,12 | - | -
02.04.2018 05:50 | MS214D | U7D | - | - | - | - | - | 18,07 | 67 | 82 | 1,24 | 13,6 | 2,2 | 90 | 1,03 | 46 | 3,00 | 18 | 1,08 | - | -
02.04.2018 07:25 | MR201B | L42B | - | - | - | - | - | - | 63 | 84 | 1,34 | 14,1 | 3,6 | 93 | 1,03 | 47 | 1,04 | 19 | 1,08 | - | -
02.04.2018 10:10 | MS214D | U7D/1 | - | - | - | - | - | 17,88 | 67 | 83 | 1,24 | 14,7 | 2,3 | 91 | 1,03 | 47 | 1,03 | 18 | 1,07 | - | -
02.04.2018 10:15 | MR201C | L46C | - | 30,0 | - | - | - | - | 67 | 86 | 1,28 | 13,9 | 2,9 | 95 | 1,03 | 49 | 1,04 | 19 | 1,07 | - | -
02.04.2018 12:00 | MS214C | U8C | - | - | - | - | - | 17,99 | 67 | 83 | 1,24 | 13,3 | 2,3 | 91 | 1,03 | 47 | 1,03 | 18 | 1,07 | - | -
02.04.2018 13:30 | MR201A | L 50 A | - | - | - | - | - | - | 49 | 81 | 1,63 | 14,2 | 9,5 | 95 | 1,03 | 48 | 1,02 | 21 | 1,13 | - | -
02.04.2018 14:30 | MR201C | L52C | - | - | - | - | - | - | 67 | 89 | 1,32 | 10,8 | 3,7 | 97 | 1,03 | 50 | 1,03 | 20 | 1,08 | - | -
02.04.2018 16:10 | MS214A | U 9 A | - | - | - | - | - | 18,28 | 69 | 86 | 1,25 | 15,7 | 2,3 | 95 | 1,03 | 48 | 1,03 | 19 | 1,07 | - | -
02.04.2018 17:45 | MS214C | U 8 C /1 | - | - | - | - | - | 17,96 | 67 | 83 | 1,25 | 14,6 | 2,5 | 92 | 1,03 | 48 | 1,03 | 19 | 1,07 | - | -
02.04.2018 18:20 | MR201B | L57B | - | - | - | - | - | - | 59 | 84 | 1,41 | 17,5 | 4,7 | 96 | 1,04 | 48 | 1,04 | 19 | 1,07 | - | -
02.04.2018 21:00 | MS214B | U10B | - | - | - | - | - | 18,18 | 67 | 86 | 1,29 | 15,5 | 2,8 | 96 | 1,03 | 48 | 1,04 | 19 | 1,08 | - | -
02.04.2018 21:05 | MR201C | L61C | - | - | - | - | - | - | 69 | 88 | 1,28 | 11,1 | 3,1 | 96 | 1,03 | 49 | 1,04 | 20 | 1,06 | - | -
03.04.2018 00:10 | MR201A | L65A | - | - | - | - | - | - | 52 | 83 | 1,59 | 11,9 | 9,1 | 96 | 1,03 | 50 | 1,02 | 22 | 1,14 | - | -
03.04.2018 01:55 | MS214D | U11D | - | - | - | - | - | 18,62 | 70 | 87 | 1,24 | 12,8 | 2,5 | 95 | 1,03 | 49 | 1,03 | 19 | 1,06 | - | -
03.04.2018 04:50 | MS214A | U12A | - | - | - | - | - | 18,72 | 70 | 87 | 1,24 | 14,5 | 2,4 | 96 | 1,03 | 49 | 1,03 | 19 | 1,06 | - | -
03.04.2018 05:35 | MS214D | U11D/1 | - | - | - | - | - | 18,58 | 69 | 87 | 1,27 | 14,6 | 2,7 | 96 | 1,03 | 49 | 1,03 | 20 | 1,09 | - | -
03.04.2018 05:40 | MR201C | L73C | - | - | - | - | - | - | 65 | 84 | 1,30 | 16,1 | 3,3 | 94 | 1,02 | 48 | 1,03 | 19 | 1,07 | - | -
03.04.2018 06:10 | MR201A | L74A | - | - | - | - | - | - | 58 | 88 | 1,53 | 10,9 | 7,3 | 100 | 1,03 | 51 | 1,03 | 22 | 1,12 | - | -
03.04.2018 06:35 | MR201B | L75B | - | - | - | - | - | - | 62 | 88 | 1,42 | 11,9 | 5,1 | 98 | 1,03 | 50 | 1,03 | 20 | 1,09 | - | -
03.04.2018 10:05 | MR201C | L79C | - | - | - | - | - | - | 63 | 79 | 1,25 | 18,9 | 2,5 | 89 | 1,02 | 46 | 1,02 | 18 | 1,06 | - | -
03.04.2018 10:10 | MS214B | U13B | - | - | - | - | - | 19,09 | 71 | 88 | 1,24 | 14,6 | 2,3 | 97 | 1,03 | 49 | 1,03 | 20 | 1,07 | - | -
03.04.2018 11:20 | MR201B | L81B | - | 29,7 | - | - | - | - | 66 | 86 | 1,32 | 13,5 | 3,7 | 96 | 1,03 | 49 | 1,03 | 20 | 1,07 | - | -
03.04.2018 15:05 | MS214C | U14C | - | - | - | - | - | 17,25 | 70 | 86 | 1,24 | 15,5 | 2,1 | 95 | 1,03 | 48 | 1,03 | 19 | 1,06 | - | -
03.04.2018 15:10 | MR201A | L86A | - | - | - | - | - | - | 56 | 85 | 1,51 | 12,4 | 7,1 | 97 | 1,03 | 50 | 1,02 | 21 | 1,13 | - | -
03.04.2018 17:05 | MR201C | L88C | - | - | - | - | - | - | 63 | 81 | 1,28 | 18,4 | 3,0 | 91 | 1,03 | 47 | 1,03 | 19 | 1,07 | - | -
03.04.2018 20:00 | MS214D | U15D | - | - | - | - | - | 15,39 | 67 | 85 | 1,26 | 14,9 | 2,6 | 93 | 1,03 | 48 | 1,03 | 19 | 1,07 | - | -
03.04.2018 21:35 | MR201B | L93B | - | - | - | - | - | - | 60 | 83 | 1,40 | 16,4 | 4,9 | 95 | 1,03 | 48 | 1,04 | 20 | 1,08 | - | -
03.04.2018 23:55 | MR201A | L95A | - | - | - | - | - | - | 62 | 86 | 1,37 | 15,3 | 4,2 | 96 | 1,03 | 49 | 1,03 | 19 | 1,10 | - | -
04.04.2018 03:20 | MS214A | U16A | - | - | - | - | - | 18,07 | 67 | 85 | 1,26 | 16,2 | 2,5 | 94 | 1,03 | 48 | 1,03 | 19 | 1,08 | - | -
04.04.2018 05:10 | MR201C | L100C | - | - | - | - | - | - | 63 | 81 | 1,29 | 19,6 | 2,8 | 92 | 1,03 | 46 | 1,04 | 19 | 1,07 | - | -
04.04.2018 06:25 | MR201B | L 102 B | - | - | - | - | - | - | 64 | 84 | 1,33 | 15,9 | 3,6 | 95 | 1,03 | 48 | 1,03 | 19 | 1,07 | - | -
04.04.2018 10:15 | MR201A | L 107 A | - | 30,3 | - | - | - | - | 62 | 84 | 1,36 | 15,8 | 3,9 | 95 | 1,04 | 47 | 1,04 | 19 | 1,07 | - | -
04.04.2018 10:16 | MS214B | U 17 B | - | - | - | - | - | 18,50 | 68 | 85 | 1,25 | 16,0 | 2,3 | 94 | 1,03 | 47 | 1,03 | 19 | 1,07 | - | -
04.04.2018 13:24 | MR201C | L109C | - | - | - | - | - | - | 58 | 78 | 1,34 | 18,1 | 3,8 | 88 | 1,03 | 45 | 1,04 | 18 | 1,08 | - | -
04.04.2018 13:24 | MS214C | U18C | - | - | - | - | - | 18,47 | 66 | 83 | 1,26 | 15,7 | 2,5 | 92 | 1,03 | 47 | 1,03 | 18 | 1,07 | - | -
04.04.2018 16:00 | MR201C | L114C | - | 30,4 | - | - | - | - | 61 | 94 | 1,54 | 0,0 | 5,4 | 99 | 1,09 | 0 | 0,00 | 18 | 1,11 | - | -
04.04.2018 17:25 | MR201B | L115B | - | - | - | - | - | - | 59 | 90 | 1,51 | 15,0 | 5,5 | 103 | 1,05 | 49 | 1,07 | 19 | 1,07 | - | -
04.04.2018 20:05 | MS214D | U19D | - | - | - | - | - | 18,22 | 68 | 90 | 1,33 | 11,5 | 3,5 | 99 | 1,03 | 51 | 1,03 | 19 | 1,05 | - | -
04.04.2018 20:40 | MR201A | L118A | - | - | - | - | - | - | 62 | 89 | 1,43 | 10,5 | 5,4 | 98 | 1,03 | 51 | 1,03 | 20 | 1,08 | - | -
05.04.2018 00:25 | MS214A | U20A | - | - | - | - | - | 18,24 | 68 | 90 | 1,32 | 14,5 | 3,2 | 100 | 1,04 | 50 | 1,03 | 19 | 1,06 | - | -
05.04.2018 01:55 | MR201C | L126C | - | - | - | - | - | - | 67 | 84 | 1,25 | 16,8 | 2,5 | 93 | 1,02 | 48 | 1,03 | 19 | 1,07 | - | -
05.04.2018 02:40 | MS214B | U21B | - | - | - | - | - | 18,60 | 67 | 87 | 1,31 | 15,9 | 3,1 | 97 | 1,03 | 49 | 1,03 | 19 | 1,07 | - | -
05.04.2018 03:00 | MR201A | L127A | - | - | - | - | - | - | 54 | 82 | 1,52 | 16,2 | 7,5 | 96 | 1,03 | 49 | 1,02 | 22 | 1,13 | - | -
05.04.2018 03:45 | MR201B | L128B | - | - | - | - | - | - | 61 | 84 | 1,39 | 17,2 | 4,3 | 96 | 1,04 | 47 | 1,05 | 20 | 1,07 | - | -
05.04.2018 08:30 | MS214D | U19D/1 | - | - | - | - | - | 18,21 | 6 | 86 | 1,26 | 16,8 | 2,5 | 96 | 1,03 | 49 | 1,02 | 19 | 1,06 | - | -
05.04.2018 09:05 | MR201A | L136A | - | 31,4 | - | - | - | - | 56 | 82 | 1,46 | 16,1 | 6,4 | 95 | 1,03 | 49 | 1,02 | 21 | 1,12 | - | -
05.04.2018 09:55 | MS214C | U22C | - | - | - | - | - | 18,17 | 61 | 82 | 1,34 | 17,8 | 4,0 | 93 | 1,03 | 48 | 1,03 | 19 | 1,07 | - | -
05.04.2018 12:25 | MR201A | L142A | - | - | - | - | - | - | 57 | 83 | 1,46 | 13,0 | 6,2 | 94 | 1,02 | 49 | 1,02 | 20 | 1,11 | - | -
05.04.2018 13:40 | MR201B | L143B | - | - | - | - | - | - | 63 | 83 | 1,33 | 15,1 | 3,8 | 93 | 1,03 | 47 | 1,03 | 19 | 1,07 | - | -
05.04.2018 14:10 | MS214A | U23A | - | - | - | - | - | 18,27 | 66 | 83 | 1,27 | 15,9 | 2,9 | 93 | 1,02 | 48 | 1,03 | 19 | 1,07 | - | -
05.04.2018 15:45 | MR201C | L147C | - | 31,7 | - | - | - | - | 70 | 91 | 1,30 | 0,0 | 3,0 | 86 | 1,03 | 0 | 0,00 | 19 | 1,10 | - | -
05.04.2018 18:35 | MS214B | U24B | - | - | - | - | - | 18,25 | 65 | 84 | 1,30 | 15,1 | 3,3 | 93 | 1,03 | 48 | 1,03 | 19 | 1,07 | - | -
05.04.2018 18:40 | MR201A | L150A | - | - | - | - | - | - | 64 | 86 | 1,35 | 12,5 | 4,0 | 95 | 1,03 | 49 | 1,04 | 19 | 1,07 | - | -
06.04.2018 01:16 | MR201A | L156A | - | - | - | - | - | - | 62 | 84 | 1,35 | 15,3 | 4,1 | 94 | 1,03 | 48 | 1,04 | 19 | 1,08 | - | -
06.04.2018 01:17 | MS214C | U25C | - | - | - | - | - | 18,99 | 66 | 85 | 1,28 | 16,4 | 2,7 | 95 | 1,04 | 48 | 1,04 | 20 | 1,09 | - | -
06.04.2018 01:17 | MR201B | L157B | - | - | - | - | - | - | 60 | 80 | 1,33 | 19,5 | 3,8 | 92 | 1,03 | 46 | 1,04 | 19 | 1,08 | - | -
06.04.2018 04:35 | MS214D | U26D | - | - | - | - | - | 19,11 | 67 | 84 | 1,26 | 17,2 | 2,5 | 94 | 1,03 | 48 | 1,04 | 19 | 1,08 | - | -
06.04.2018 05:10 | MR201B | L163B | - | - | - | - | - | - | 61 | 83 | 1,36 | 16,1 | 4,1 | 94 | 1,03 | 48 | 1,04 | 19 | 1,09 | - | -
06.04.2018 08:20 | MR201B | L167B | - | 30,6 | - | - | - | - | 60 | 82 | 1,36 | 18,2 | 4,1 | 94 | 1,04 | 47 | 1,03 | 20 | 1,10 | - | -
06.04.2018 11:10 | MS214A | U27A | - | - | - | - | - | 18,12 | 69 | 84 | 1,23 | 15,5 | 2,1 | 93 | 1,03 | 48 | 1,03 | 19 | 1,08 | - | -
06.04.2018 11:50 | MR201A | L170A | - | - | - | - | - | - | 58 | 89 | 1,53 | 13,7 | 6,6 | 102 | 1,04 | 50 | 1,05 | 21 | 1,10 | - | -
06.04.2018 16:56 | MR201B | L173B | - | - | - | - | - | - | 56 | 78 | 1,41 | 22,1 | 4,7 | 92 | 1,04 | 45 | 1,03 | 19 | 1,08 | - | -
06.04.2018 17:30 | MR201A | L176A | - | - | - | - | - | - | 59 | 85 | 1,45 | 12,1 | 6,2 | 96 | 1,03 | 50 | 1,02 | 20 | 1,08 | - | -
06.04.2018 18:24 | MS214C | U28C | - | - | - | - | - | 18,94 | 70 | 86 | 1,23 | 16,5 | 2,0 | 95 | 1,04 | 48 | 1,03 | 19 | 1,08 | - | -
06.04.2018 21:25 | MR201B | L181B | - | - | - | - | - | - | 63 | 84 | 1,34 | 14,2 | 4,2 | 93 | 1,03 | 48 | 1,03 | 20 | 1,07 | - | -
06.04.2018 22:45 | MS214D | U29D | - | - | - | - | - | 18,68 | 71 | 88 | 1,23 | 15,5 | 2,2 | 97 | 1,03 | 49 | 1,02 | 20 | 1,08 | - | -
07.04.2018 01:17 | MR201A | L186A | - | - | - | - | - | - | 60 | 85 | 1,43 | 13,4 | 5,7 | 96 | 1,03 | 50 | 1,02 | 20 | 1,09 | - | -
07.04.2018 03:35 | MS214A | U30A | - | - | - | - | - | 19,07 | 72 | 88 | 1,23 | 14,5 | 2,2 | 97 | 1,03 | 49 | 1,02 | 21 | 1,10 | - | -
07.04.2018 03:55 | MR201B | L189B | - | - | - | - | - | - | 60 | 85 | 1,43 | 13,4 | 5,7 | 96 | 1,03 | 50 | 1,02 | 20 | 1,09 | - | -
07.04.2018 08:15 | MS214C | U31C | - | - | - | - | - | 19,07 | 72 | 87 | 1,22 | 14,4 | 1,9 | 96 | 1,03 | 49 | 1,03 | 20 | 1,08 | - | -
07.04.2018 09:00 | MR201A | L196A | - | 30,3 | - | - | - | - | 67 | 85 | 1,28 | 14,8 | 3,2 | 95 | 1,02 | 49 | 1,03 | 20 | 1,07 | - | -
07.04.2018 11:30 | MR201B | L199B | - | - | - | - | - | - | 65 | 83 | 1,26 | 16,3 | 2,8 | 92 | 1,03 | 47 | 1,03 | 20 | 1,08 | - | -
07.04.2018 12:50 | MS214D | U32D | - | - | - | - | - | 19,31 | 70 | 85 | 1,22 | 15,3 | 2,1 | 94 | 1,03 | 48 | 1,03 | 19 | 1,08 | - | -
07.04.2018 15:05 | MR201A | L204A | - | - | - | - | - | - | 67 | 85 | 1,28 | 14,4 | 3,0 | 95 | 1,03 | 48 | 1,03 | 19 | 1,06 | - | -
07.04.2018 18:05 | MS214B | U33B | - | - | - | - | - | 19,36 | 69 | 84 | 1,22 | 15,4 | 2,0 | 93 | 1,03 | 48 | 1,03 | 19 | 1,08 | - | -
07.04.2018 18:50 | MR201B | L209B | - | - | - | - | - | - | 64 | 82 | 1,28 | 16,6 | 3,0 | 91 | 1,03 | 47 | 1,03 | 19 | 1,08 | - | -
07.04.2018 22:45 | MR201A | L214A | - | - | - | - | - | - | 62 | 86 | 1,38 | 16,4 | 4,2 | 97 | 1,03 | 49 | 1,03 | 19 | 1,07 | - | -
07.04.2018 23:20 | MS214A | U34A | - | - | - | - | - | 19,07 | 67 | 85 | 1,26 | 16,5 | 2,6 | 95 | 1,03 | 48 | 1,03 | 20 | 1,08 | - | -
08.04.2018 01:20 | MR201B | L217B | - | - | - | - | - | - | 62 | 84 | 1,35 | 15,6 | 4,2 | 94 | 1,03 | 48 | 1,03 | 20 | 1,08 | - | -
08.04.2018 03:25 | MR201A | L220A | - | - | - | - | - | - | 64 | 86 | 1,34 | 16,0 | 3,7 | 97 | 1,03 | 49 | 1,03 | 20 | 1,09 | - | -
08.04.2018 03:45 | MS214C | U35C | - | - | - | - | - | 19,03 | 70 | 86 | 1,22 | 16,9 | 2,0 | 96 | 1,03 | 49 | 1,03 | 19 | 1,07 | - | -
08.04.2018 05:45 | MR201B | L223B | - | - | - | - | - | - | 63 | 84 | 1,33 | 17,6 | 3,6 | 95 | 1,03 | 48 | 1,03 | 20 | 1,08 | - | -
08.04.2018 10:44 | MS214D | U36D | - | - | - | - | - | 19,04 | 68 | 85 | 1,25 | 17,3 | 2,1 | 95 | 1,03 | 48 | 1,04 | 19 | 1,08 | - | -
08.04.2018 12:16 | MR201A | L 228 A | - | 31,8 | - | - | - | - | 60 | 84 | 1,39 | 14,0 | 4,6 | 94 | 1,03 | 48 | 1,04 | 19 | 1,08 | - | -
08.04.2018 12:17 | MS214A | U37A | - | - | - | - | - | 19,31 | 69 | 84 | 1,22 | 15,2 | 2,0 | 92 | 1,03 | 48 | 1,03 | 19 | 1,07 | - | -
08.04.2018 12:18 | MR201B | L231B | - | - | - | - | - | - | 61 | 82 | 1,34 | 15,3 | 4,0 | 92 | 1,03 | 47 | 1,04 | 19 | 1,08 | - | -
08.04.2018 14:25 | MR201A | L 234 A | - | - | - | - | - | - | 62 | 84 | 1,36 | 15,1 | 4,0 | 94 | 1,03 | 48 | 1,04 | 19 | 1,07 | - | -
08.04.2018 15:35 | MS214B | U38 B | - | - | - | - | - | 19,40 | 67 | 85 | 1,26 | 14,6 | 2,7 | 93 | 1,03 | 48 | 1,03 | 19 | 1,08 | - | -
08.04.2018 17:50 | MR201B | L239B | - | - | - | - | - | - | 60 | 83 | 1,39 | 14,5 | 4,5 | 93 | 1,03 | 47 | 1,05 | 19 | 1,08 | - | -
08.04.2018 19:10 | MS214C | U39C | - | - | - | - | - | 19,48 | 69 | 86 | 1,24 | 14,1 | 2,4 | 94 | 1,03 | 48 | 1,03 | 19 | 1,08 | - | -
08.04.2018 22:00 | MR201A | L244A | - | - | - | - | - | - | 61 | 85 | 1,39 | 14,0 | 5,1 | 96 | 1,03 | 50 | 1,02 | 20 | 1,09 | - | -
08.04.2018 22:45 | MS214D | U40D | - | - | - | - | - | 18,99 | 72 | 87 | 1,21 | 14,6 | 1,9 | 95 | 1,03 | 49 | 1,03 | 19 | 1,07 | - | -
09.04.2018 01:30 | MR201B | L249B | - | - | - | - | - | - | 70 | 87 | 1,25 | 15,5 | 2,5 | 97 | 1,03 | 49 | 1,03 | 20 | 1,06 | - | -
09.04.2018 02:20 | MS214A | U41A | - | - | - | - | - | 19,40 | 73 | 88 | 1,20 | 14,5 | 1,9 | 96 | 1,03 | 50 | 1,03 | 20 | 1,07 | - | -
09.04.2018 03:45 | MR201A | L252A | - | - | - | - | - | - | 67 | 88 | 1,30 | 16,8 | 3,1 | 98 | 1,03 | 49 | 1,04 | 20 | 1,07 | - | -
09.04.2018 06:05 | MS214B | U42B | - | - | - | - | - | 19,14 | 73 | 88 | 1,21 | 15,2 | 2,0 | 97 | 1,03 | 50 | 1,03 | 20 | 1,07 | - | -
09.04.2018 06:05 | MR201B | L255B | - | - | - | - | - | - | 66 | 87 | 1,31 | 16,6 | 2,8 | 98 | 1,04 | 47 | 1,07 | 20 | 1,08 | - | -
09.04.2018 11:10 | MS214C | U43C | - | - | - | - | - | 18,85 | 70 | 87 | 1,24 | 14,7 | 2,2 | 96 | 1,03 | 49 | 1,03 | 19 | 1,07 | - | -
09.05.2018 16:50 | MR201C | L1C | - | - | - | - | - | - | 64 | 86 | 1,34 | 0,0 | 2,2 | 87 | 1,14 | 0 | 0,00 | 19 | 1,22 | - | -
09.05.2018 17:45 | MR201A | L2A | - | - | - | - | - | - | 69 | 95 | 1,37 | 0,0 | 2,2 | 97 | 1,15 | 0 | 0,00 | 18 | 1,25 | - | -
09.05.2018 19:00 | MR201B | L3B | - | - | - | - | - | - | 69 | 94 | 1,35 | 0,0 | 2,2 | 96 | 1,15 | 0 | 0,00 | 18 | 1,24 | - | -
09.05.2018 20:45 | MR201C | L 4 C | - | - | - | - | - | - | 68 | 88 | 1,29 | 0,0 | 1,8 | 89 | 1,13 | 0 | 0,00 | 18 | 1,25 | - | -
09.05.2018 23:00 | MR201A | L 5 A | - | - | - | - | - | - | 68 | 96 | 1,42 | 0,0 | 2,8 | 99 | 1,15 | 0 | 0,00 | 18 | 1,30 | - | -
10.05.2018 00:55 | MR201B | L 6 B | - | - | - | - | - | - | 69 | 93 | 1,37 | 0,0 | 2,0 | 95 | 1,16 | 0 | 0,00 | 17 | 1,28 | - | -
10.05.2018 03:10 | MR201C | L 7 C | - | - | - | - | - | - | 63 | 92 | 1,45 | 0,0 | 3,5 | 95 | 1,15 | 0 | 0,00 | 19 | 1,25 | - | -
10.05.2018 09:11 | MS214D | U 1 D | - | - | - | - | - | 15,62 | 70 | 93 | 1,34 | 0,0 | 1,8 | 95 | 1,15 | 0 | 0,00 | 16 | 1,25 | - | -
10.05.2018 11:49 | MR201A | L11A | - | 29,3 | - | - | - | - | 67 | 93 | 1,39 | 0,0 | 2,3 | 95 | 1,15 | 0 | 0,00 | 16 | 1,21 | - | -
10.05.2018 15:06 | MS214A | U2A | - | - | - | - | - | 17,51 | 66 | 91 | 1,39 | 0,0 | 2,5 | 93 | 1,15 | 0 | 0,00 | 17 | 1,21 | - | -
10.05.2018 15:08 | MR201B | L15B | - | - | - | - | - | - | 64 | 89 | 1,40 | 0,0 | 2,3 | 91 | 1,17 | 0 | 0,00 | 16 | 1,24 | - | -
10.05.2018 17:03 | MR201C | L16C | - | - | - | - | - | - | 70 | 94 | 1,34 | 0,0 | 2,0 | 96 | 1,16 | 0 | 0,00 | 18 | 1,22 | - | -
10.05.2018 17:05 | MR201A | L17A | - | - | - | - | - | - | 67 | 92 | 1,38 | 0,0 | 2,1 | 94 | 1,15 | 0 | 0,00 | 16 | 1,27 | - | -
10.05.2018 21:30 | MS214B | U3B | - | - | - | - | - | 19,01 | 69 | 93 | 1,35 | 0,0 | 2,2 | 95 | 1,15 | 0 | 0,00 | 18 | 1,22 | - | -
10.05.2018 21:30 | MR201B | L21B | - | - | - | - | - | - | 67 | 88 | 1,32 | 0,0 | 2,2 | 90 | 1,15 | 0 | 0,00 | 19 | 1,21 | - | -
10.05.2018 23:50 | MR201A | L23A | - | - | - | - | - | - | 67 | 96 | 1,42 | 0,0 | 2,4 | 98 | 1,16 | 0 | 0,00 | 17 | 1,28 | - | -
11.05.2018 02:35 | MR201C | L25C | - | - | - | - | - | - | 70 | 94 | 1,34 | 0,0 | 2,1 | 96 | 1,14 | 0 | 0,00 | 17 | 1,23 | - | -
11.05.2018 04:10 | MS214C | U4C | - | - | - | - | - | 18,02 | 73 | 97 | 1,33 | 0,0 | 1,9 | 99 | 1,15 | 0 | 0,00 | 18 | 1,22 | - | -
11.05.2018 10:15 | MR201A | L1A | - | 30,6 | - | - | - | - | 55 | 75 | 1,37 | 28,1 | 2,9 | 91 | 1,07 | 42 | 1,02 | 17 | 1,08 | - | -
11.05.2018 10:26 | MS214D | U5D | - | - | - | - | - | 18,59 | 73 | 92 | 1,26 | 0,0 | 1,3 | 93 | 1,15 | 0 | 0,00 | 17 | 1,11 | - | -
11.05.2018 10:30 | MR201B | L2B | - | - | - | - | - | - | 58 | 80 | 1,38 | 15,0 | 3,4 | 90 | 1,05 | 44 | 1,03 | 17 | 1,14 | - | -
11.05.2018 14:02 | MR201C | L3C | - | - | - | - | - | - | 64 | 82 | 1,28 | 16,1 | 2,7 | 92 | 1,04 | 46 | 0,02 | 18 | 1,07 | - | -
11.05.2018 14:05 | MR201A | L4A | - | - | - | - | - | - | 62 | 78 | 1,27 | 22,7 | 2,0 | 91 | 1,05 | 44 | 1,02 | 17 | 1,06 | - | -
11.05.2018 15:00 | MR201B | L5B | - | - | - | - | - | - | 46 | 61 | 1,32 | 64,8 | 2,3 | 101 | 1,09 | 42 | 1,02 | 17 | 1,06 | - | -
11.05.2018 15:35 | MR201C | L6C | - | - | - | - | - | - | 67 | 83 | 1,23 | 8,6 | 2,2 | 89 | 1,04 | 44 | 1,07 | 18 | 1,07 | - | -
11.05.2018 17:35 | MS214C | U3C* | - | - | - | - | - | 17,75 | 67 | 87 | 1,31 | 17,6 | 1,6 | 98 | 1,11 | 43 | 1,03 | 18 | 1,08 | - | -
11.05.2018 17:40 | MR201B | L7B | - | - | - | - | - | - | 63 | 78 | 1,23 | 22,0 | 1,7 | 89 | 1,04 | 44 | 1,03 | 18 | 1,08 | - | -
11.05.2018 19:10 | MR201C | L9C | - | - | - | - | - | - | 61 | 80 | 1,30 | 19,5 | 3,2 | 91 | 1,03 | 46 | 1,04 | 19 | 1,10 | - | -
11.05.2018 19:10 | MS214B | U2B | - | - | - | - | - | 17,83 | 62 | 79 | 1,28 | 21,2 | 2,0 | 91 | 1,05 | 43 | 1,03 | 17 | 1,05 | - | -
11.05.2018 19:15 | MR201A | L8A | - | - | - | - | - | - | 60 | 79 | 1,32 | 21,8 | 2,5 | 91 | 1,05 | 44 | 1,03 | 17 | 1,10 | - | -
12.05.2018 01:27 | MR201A | L10A | - | - | - | - | - | - | 66 | 81 | 1,22 | 18,6 | 1,8 | 91 | 1,04 | 46 | 1,03 | 18 | 1,05 | - | -
12.05.2018 01:28 | MR201B | L11B | - | - | - | - | - | - | 68 | 85 | 1,25 | 15,6 | 2,5 | 94 | 1,04 | 47 | 1,02 | 20 | 1,09 | - | -
12.05.2018 01:28 | MR201C | L12C | - | - | - | - | - | - | 69 | 85 | 1,23 | 19,3 | 2,0 | 96 | 1,03 | 48 | 1,05 | 19 | 1,05 | - | -
12.05.2018 05:40 | MR201B | L14B | - | - | - | - | - | - | 76 | 93 | 1,22 | 11,6 | 1,9 | 100 | 1,04 | 49 | 1,04 | 21 | 1,07 | - | -
12.05.2018 09:20 | MS214B | U 2 B/1 | - | - | - | - | - | 18,25 | 68 | 88 | 1,30 | 16,6 | 2,2 | 99 | 1,07 | 46 | 1,03 | 19 | 1,09 | - | -
12.05.2018 10:35 | MR201B | L 16 B | - | 30,8 | - | - | - | - | 75 | 93 | 1,24 | 11,8 | 2,2 | 101 | 1,03 | 51 | 1,03 | 20 | 1,11 | - | -
12.05.2018 11:45 | MR201C | L 17 C | - | - | - | - | - | - | 68 | 86 | 1,27 | 22,3 | 2,5 | 99 | 1,03 | 50 | 1,03 | 20 | 1,06 | - | -
12.05.2018 11:55 | MS214B | U 2 B/2 | - | - | - | - | - | 18,24 | 70 | 88 | 1,27 | 16,1 | 1,7 | 98 | 1,07 | 46 | 1,03 | 18 | 1,06 | - | -
12.05.2018 12:50 | MR201A | L 18 A | - | - | - | - | - | - | 78 | 98 | 1,26 | 12,1 | 2,3 | 106 | 1,04 | 53 | 1,04 | 21 | 1,06 | - | -
12.05.2018 14:35 | MS214A | U 6 A | - | - | - | - | - | 17,69 | 70 | 86 | 1,24 | 17,1 | 1,6 | 96 | 1,05 | 47 | 1,03 | 18 | 1,06 | - | -
12.05.2018 14:35 | MR201C | L20C | - | - | - | - | - | - | 70 | 86 | 1,22 | 24,3 | 1,6 | 99 | 1,03 | 50 | 1,03 | 20 | 1,06 | - | -
12.05.2018 18:50 | MS214D | U 7 D | - | - | - | - | - | 18,33 | 74 | 92 | 1,24 | 15,5 | 1,8 | 101 | 1,05 | 49 | 1,04 | 20 | 1,07 | - | -
12.05.2018 18:50 | MR201B | L24B | - | - | - | - | - | - | 68 | 92 | 1,37 | 12,8 | 4,1 | 103 | 1,03 | 51 | 1,04 | 20 | 1,07 | - | -
12.05.2018 19:40 | MR201C | L25C | - | - | - | - | - | - | 70 | 89 | 1,27 | 22,4 | 2,3 | 103 | 1,03 | 51 | 1,03 | 20 | 1,07 | - | -
12.05.2018 20:30 | MR201A | L26A | - | - | - | - | - | - | 75 | 95 | 1,26 | 16,8 | 2,2 | 106 | 1,04 | 52 | 1,03 | 20 | 1,06 | - | -
12.05.2018 23:10 | MR201B | L29B | - | - | - | - | - | - | 77 | 93 | 1,21 | 12,0 | 1,9 | 101 | 1,03 | 51 | 1,03 | 20 | 1,05 | - | -
12.05.2018 23:45 | MR201A | L30A | - | - | - | - | - | - | 76 | 92 | 1,22 | 13,0 | 2,1 | 101 | 1,03 | 51 | 1,03 | 20 | 1,06 | - | -
13.05.2018 00:25 | MR201C | L31C | - | - | 6,9 | - | - | - | 70 | 88 | 1,26 | 16,1 | 2,6 | 97 | 1,03 | 50 | 1,03 | 20 | 1,06 | - | -
13.05.2018 03:10 | MR201A | L35A | - | - | - | - | - | - | 70 | 85 | 1,22 | 19,2 | 1,8 | 96 | 1,03 | 48 | 1,03 | 19 | 1,06 | - | -
13.05.2018 03:50 | MS214C | U8C | - | - | - | - | - | 18,35 | 76 | 91 | 1,20 | 14,4 | 1,6 | 100 | 1,04 | 51 | 1,03 | 20 | 1,06 | - | -
13.05.2018 03:55 | MR201C | L36C | - | - | - | - | - | - | 74 | 91 | 1,22 | 13,5 | 2,1 | 99 | 1,03 | 41 | 1,04 | 20 | 1,06 | - | -
13.05.2018 05:15 | MS214B | U9B | - | - | - | - | - | 18,65 | 74 | 91 | 1,23 | 15,4 | 2,0 | 100 | 1,04 | 50 | 1,03 | 20 | 1,06 | - | -
13.05.2018 05:45 | MR201B | L39B | - | - | - | - | - | - | 69 | 85 | 1,22 | 14,9 | 2,1 | 93 | 1,03 | 49 | 1,03 | 19 | 1,07 | - | -
13.05.2018 09:06 | MR201C | L42C | - | - | - | - | - | - | 73 | 89 | 1,22 | 9,8 | 2,2 | 95 | 1,03 | 49 | 1,04 | 20 | 1,06 | - | -
13.05.2018 09:23 | MS214A | U10A | - | - | - | - | - | 19,10 | 71 | 86 | 1,21 | 14,2 | 1,8 | 94 | 1,04 | 48 | 1,04 | 19 | 1,07 | - | -
13.05.2018 11:22 | MR201A | L46A | - | 30,4 | - | - | - | - | 66 | 83 | 1,25 | 18,5 | 2,1 | 93 | 1,05 | 46 | 1,03 | 19 | 1,06 | - | -
13.05.2018 13:19 | MR201C | L48C | - | - | - | - | - | - | 73 | 89 | 1,23 | 8,1 | 2,3 | 95 | 1,03 | 48 | 1,05 | 19 | 1,06 | - | -
13.05.2018 14:15 | MS214D | U11D | - | - | - | - | - | 18,30 | 71 | 86 | 1,20 | 14,8 | 1,6 | 94 | 1,03 | 48 | 1,03 | 19 | 1,06 | - | -
13.05.2018 14:15 | MR201B | L50B | - | - | - | - | - | - | 65 | 81 | 1,24 | 18,0 | 2,3 | 91 | 1,03 | 46 | 1,03 | 19 | 1,06 | - | -
13.05.2018 15:20 | MR201C | L51C | - | - | - | - | - | - | 69 | 86 | 1,24 | 16,2 | 2,3 | 95 | 1,03 | 49 | 1,03 | 19 | 1,08 | - | -
13.05.2018 18:26 | MS214C | U12C | - | - | - | - | - | 18,43 | 70 | 85 | 1,20 | 16,3 | 1,7 | 94 | 1,03 | 48 | 1,03 | 19 | 1,07 | - | -
13.05.2018 20:35 | MR201A | L 58 A | - | - | - | - | - | - | 70 | 89 | 1,27 | 17,2 | 2,4 | 100 | 1,04 | 50 | 1,03 | 20 | 1,10 | - | -
13.05.2018 21:40 | MR201C | L 60 C | - | - | - | - | - | - | 67 | 85 | 1,28 | 17,6 | 3,0 | 96 | 1,03 | 49 | 1,04 | 20 | 1,08 | - | -
13.05.2018 23:15 | MS214B | U 13 B | - | - | - | - | - | 18,31 | 72 | 87 | 1,21 | 16,1 | 1,8 | 96 | 1,03 | 49 | 1,03 | 19 | 1,07 | - | -
14.05.2018 02:25 | MR201C | L 66 C | - | - | - | - | - | - | 73 | 94 | 1,29 | 9,5 | 3,1 | 102 | 1,03 | 51 | 1,06 | 21 | 1,07 | - | -
14.05.2018 03:20 | MS214A | U 14 A | - | - | - | - | - | 18,94 | 69 | 85 | 1,24 | 19,1 | 2,1 | 96 | 1,03 | 49 | 1,03 | 20 | 1,09 | - | -
14.05.2018 03:20 | MR201A | L 67 A | - | - | - | - | - | - | 77 | 95 | 1,23 | 13,4 | 2,0 | 103 | 1,03 | 52 | 1,03 | 20 | 1,07 | - | -
14.05.2018 04:00 | MR201B | L 68 B | - | - | - | - | - | - | 74 | 95 | 1,29 | 9,9 | 2,9 | 103 | 1,04 | 51 | 1,06 | 20 | 1,08 | - | -
14.05.2018 06:50 | MR201C | L72C | - | - | - | - | - | - | 69 | 87 | 1,25 | 15,4 | 2,4 | 96 | 1,03 | 47 | 1,04 | 19 | 1,08 | - | -
14.05.2018 07:00 | MS214A | L 14 A/1 | - | - | - | - | - | 18,81 | 73 | 88 | 1,20 | 17,6 | 1,6 | 97 | 1,03 | 49 | 1,03 | 19 | 1,05 | - | -
14.05.2018 09:45 | MR201A | L76A | - | 30,6 | - | - | - | - | 73 | 89 | 1,22 | 12,4 | 2,1 | 96 | 1,03 | 50 | 1,04 | 20 | 1,06 | - | -
14.05.2018 13:00 | MR201B | L80B | - | - | - | - | - | - | 63 | 82 | 1,30 | 15,7 | 3,1 | 92 | 1,03 | 46 | 1,05 | 19 | 1,06 | - | -
14.05.2018 13:15 | MS214C | U15C/1 | - | - | - | - | - | 18,42 | 67 | 87 | 1,30 | 15,1 | 3,1 | 97 | 1,03 | 48 | 1,05 | 20 | 1,07 | - | -
14.05.2018 13:35 | MS214C | U15C | - | - | - | - | - | 18,87 | 75 | 91 | 1,22 | 13,4 | 1,9 | 100 | 1,03 | 50 | 1,04 | 20 | 1,06 | - | -
14.05.2018 13:37 | MS214D | U16D | - | - | - | - | - | 18,75 | 74 | 89 | 1,20 | 12,6 | 1,7 | 96 | 1,03 | 49 | 1,03 | 19 | 1,06 | - | -
14.05.2018 18:20 | MR201C | L87C | - | - | - | - | - | - | 66 | 83 | 1,27 | 14,6 | 2,9 | 92 | 1,03 | 48 | 1,04 | 20 | 1,09 | - | -
14.05.2018 18:20 | MS214D | U16D/1 | - | - | - | - | - | 18,83 | 69 | 85 | 1,23 | 15,7 | 2,0 | 94 | 1,03 | 48 | 1,05 | 19 | 1,06 | - | -
14.05.2018 19:55 | MS214B | U17B | - | - | - | - | - | 18,89 | 66 | 85 | 1,29 | 15,0 | 2,6 | 95 | 1,03 | 47 | 1,05 | 19 | 1,12 | - | -
14.05.2018 22:48 | MR201A | L91A | - | - | - | - | - | - | 78 | 92 | 1,19 | 16,1 | 1,7 | 102 | 1,02 | 52 | 1,05 | 22 | 1,03 | - | -
14.05.2018 23:45 | MS214A | U18A | - | - | - | - | - | 18,96 | 73 | 88 | 1,22 | 14,4 | 2,0 | 97 | 1,03 | 49 | 1,04 | 20 | 1,07 | - | -
15.05.2018 00:35 | MR201B | L95B | - | - | - | - | - | - | 77 | 96 | 1,25 | 10,2 | 4,6 | 104 | 1,03 | 53 | 1,04 | 22 | 1,05 | - | -
15.05.2018 04:31 | MR201C | L99C | - | - | - | - | - | - | 75 | 88 | 1,17 | 15,9 | 1,5 | 97 | 1,02 | 51 | 1,02 | 20 | 1,05 | - | -
15.05.2018 06:25 | MR201A | L103A | - | - | - | - | - | - | 78 | 93 | 1,19 | 14,2 | 1,7 | 101 | 1,03 | 53 | 1,03 | 21 | 1,05 | - | -
15.05.2018 06:45 | MS214C | U19C | - | - | - | - | - | 18,59 | 77 | 91 | 1,19 | 15,1 | 1,6 | 100 | 1,03 | 52 | 1,03 | 21 | 1,06 | - | -
15.05.2018 08:00 | MR201B | L105B | - | 30,6 | - | - | - | - | 79 | 94 | 1,19 | 12,5 | 1,7 | 102 | 1,03 | 53 | 1,03 | 21 | 1,05 | - | -
15.05.2018 11:45 | MS214D | U20D | - | - | - | - | - | 18,56 | 75 | 90 | 1,19 | 15,1 | 1,6 | 98 | 1,03 | 51 | 1,03 | 20 | 1,07 | - | -
15.05.2018 11:50 | MR201A | L110A | - | - | - | - | - | - | 74 | 90 | 1,21 | 14,9 | 2,0 | 98 | 1,02 | 52 | 1,03 | 20 | 1,05 | - | -
15.05.2018 14:40 | MR201C | L114C | - | - | - | - | - | - | 65 | 82 | 1,26 | 18,4 | 2,1 | 92 | 1,04 | 46 | 1,04 | 19 | 1,10 | - | -
15.05.2018 15:50 | MS214A | U22A | - | - | - | - | - | 18,65 | 67 | 82 | 1,22 | 17,1 | 1,9 | 91 | 1,03 | 47 | 1,04 | 19 | 1,08 | - | -
15.05.2018 15:50 | MS214B | U21B | - | - | - | - | - | 18,58 | 71 | 85 | 1,20 | 15,9 | 1,6 | 94 | 1,03 | 47 | 1,03 | 19 | 1,07 | - | -
15.05.2018 17:30 | MR201B | L117B | - | - | - | - | - | - | 69 | 84 | 1,22 | 15,5 | 2,0 | 93 | 1,03 | 47 | 1,04 | 19 | 1,06 | - | -
15.05.2018 23:51 | MS214C | U23C | - | - | - | - | - | 19,01 | 72 | 84 | 1,17 | 15,3 | 1,3 | 92 | 1,03 | 48 | 1,02 | 19 | 1,04 | - | -
16.05.2018 01:09 | MR201A | L123A | - | - | - | - | - | - | 67 | 83 | 1,25 | 17,7 | 2,3 | 93 | 1,03 | 47 | 1,04 | 20 | 1,06 | - | -
16.05.2018 01:20 | MR201C | L128C | - | - | - | - | - | - | 68 | 83 | 1,21 | 16,8 | 2,0 | 92 | 1,03 | 47 | 1,03 | 19 | 1,06 | - | -
16.05.2018 03:30 | MR201B | L130B | - | - | - | - | - | - | 74 | 90 | 1,22 | 14,6 | 2,2 | 99 | 1,03 | 51 | 1,04 | 21 | 1,05 | - | -
16.05.2018 04:10 | MS214D | U24D | - | - | - | - | - | 18,52 | 71 | 85 | 1,20 | 16,3 | 1,6 | 94 | 1,03 | 48 | 1,03 | 19 | 1,06 | - | -
16.05.2018 05:00 | MR201A | L132A | - | - | - | - | - | - | 70 | 86 | 1,22 | 15,8 | 2,1 | 95 | 1,03 | 48 | 1,03 | 19 | 1,06 | - | -
16.05.2018 08:25 | MS214A | U 25 A | - | - | - | - | - | 18,51 | 70 | 84 | 1,19 | 16,9 | 1,5 | 92 | 1,03 | 48 | 1,03 | 19 | 1,06 | - | -
16.05.2018 09:05 | MR201A | L 138 A | - | 30,6 | - | - | - | - | 70 | 85 | 1,21 | 17,1 | 1,7 | 94 | 1,03 | 48 | 1,03 | 19 | 1,06 | - | -
16.05.2018 10:55 | MR201C | L 140 C | - | - | - | - | - | - | 64 | 78 | 1,21 | 21,3 | 1,8 | 88 | 1,02 | 46 | 1,03 | 19 | 1,06 | - | -
16.05.2018 12:15 | MR201B | L142B | - | - | - | - | - | - | 67 | 83 | 1,25 | 14,4 | 2,6 | 92 | 1,03 | 47 | 1,03 | 19 | 1,06 | - | -
16.05.2018 12:50 | MS214B | U26B | - | - | - | - | - | 18,54 | 68 | 81 | 1,19 | 18,0 | 1,6 | 90 | 1,03 | 46 | 1,03 | 19 | 1,07 | - | -
16.05.2018 15:00 | MR201C | L146C | - | - | - | - | - | - | 64 | 78 | 1,23 | 21,5 | 2,0 | 89 | 1,03 | 45 | 1,04 | 19 | 1,06 | - | -
16.05.2018 18:50 | MS214C | U27C | - | - | - | - | - | 18,63 | 68 | 82 | 1,20 | 17,1 | 1,6 | 90 | 1,03 | 47 | 1,03 | 19 | 1,06 | - | -
16.05.2018 18:56 | MR201A | L150A | - | - | - | - | - | - | 68 | 83 | 1,23 | 16,9 | 2,0 | 92 | 1,03 | 47 | 1,03 | 19 | 1,07 | - | -
16.05.2018 19:00 | MR201C | L152C | - | - | - | - | - | - | 69 | 84 | 1,23 | 16,9 | 2,1 | 94 | 1,02 | 48 | 1,03 | 19 | 1,07 | - | -
16.05.2018 20:30 | MR201B | L154B | - | - | - | - | - | - | 72 | 86 | 1,20 | 13,4 | 1,9 | 94 | 1,03 | 48 | 1,03 | 19 | 1,06 | - | -
16.05.2018 21:40 | MS214D | U28D | - | - | - | - | - | 18,72 | 72 | 86 | 1,19 | 16,2 | 1,5 | 94 | 1,03 | 49 | 1,03 | 19 | 1,06 | - | -
16.05.2018 23:50 | MR201A | L159A | - | - | - | - | - | - | 74 | 89 | 1,20 | 15,4 | 1,7 | 98 | 1,03 | 50 | 1,03 | 20 | 1,06 | - | -
17.05.2018 02:10 | MS214A | U29A | - | - | - | - | - | 18,73 | 74 | 88 | 1,19 | 15,4 | 1,5 | 96 | 1,03 | 50 | 1,03 | 20 | 1,07 | - | -
17.05.2018 02:15 | MR201C | L163C | - | - | - | - | - | - | 68 | 83 | 1,22 | 19,4 | 2,1 | 93 | 1,02 | 49 | 1,03 | 20 | 1,07 | - | -
17.05.2018 04:10 | MR201A | L165A | - | - | - | - | - | - | 72 | 87 | 1,20 | 15,4 | 1,8 | 96 | 1,03 | 49 | 1,03 | 19 | 1,06 | - | -
17.05.2018 06:00 | MS214B | U30B | - | - | - | - | - | 18,73 | 72 | 86 | 1,19 | 16,1 | 1,5 | 94 | 1,03 | 49 | 1,03 | 19 | 1,06 | - | -
17.05.2018 09:40 | MR201C | L174C | - | 30,3 | - | - | - | - | 71 | 94 | 1,32 | 10,9 | 2,9 | 103 | 1,06 | 47 | 1,06 | 21 | 1,07 | - | -
17.05.2018 09:45 | MS214C | U31C | - | - | - | - | - | 18,68 | 75 | 93 | 1,24 | 15,4 | 1,5 | 103 | 1,06 | 49 | 1,03 | 19 | 1,06 | - | -
17.05.2018 12:15 | MR201A | L178A | - | - | - | - | - | - | 70 | 85 | 1,22 | 16,0 | 2,0 | 93 | 1,03 | 48 | 1,02 | 19 | 1,05 | - | -
17.05.2018 13:00 | MR201B | L179B | - | - | - | - | - | - | 71 | 86 | 1,21 | 15,3 | 1,8 | 95 | 1,03 | 48 | 1,03 | 19 | 1,06 | - | -
17.05.2018 13:35 | MR201C | L180C | - | - | - | - | - | - | 71 | 85 | 1,20 | 14,1 | 1,9 | 93 | 1,03 | 48 | 1,03 | 20 | 1,08 | - | -
17.05.2018 15:30 | MS214C | U31C/1 | - | - | - | - | - | 19,00 | 74 | 90 | 1,23 | 15,7 | 1,4 | 100 | 1,05 | 48 | 1,03 | 19 | 1,07 | - | -
17.05.2018 16:53 | MS214D | U32D | - | - | - | - | - | 18,96 | 74 | 88 | 1,19 | 14,2 | 1,4 | 96 | 1,04 | 49 | 1,03 | 19 | 1,06 | - | -
17.05.2018 19:10 | MS214A | U33A | - | - | - | - | - | 18,72 | 71 | 85 | 1,21 | 15,7 | 1,7 | 94 | 1,03 | 47 | 1,03 | 19 | 1,06 | - | -
17.05.2018 21:45 | MR201C | L192C | - | - | - | - | - | - | 69 | 83 | 1,21 | 15,1 | 1,8 | 91 | 1,03 | 47 | 1,03 | 19 | 1,07 | - | -
17.05.2018 23:00 | MR201B | L194B | - | - | - | - | - | - | 68 | 85 | 1,24 | 16,6 | 2,3 | 95 | 1,04 | 47 | 1,03 | 20 | 1,06 | - | -
17.05.2018 23:11 | MS214B | U34B | - | - | - | - | - | 18,72 | 70 | 84 | 1,21 | 16,5 | 1,7 | 93 | 1,03 | 47 | 1,03 | 19 | 107,00 | - | -
18.05.2018 00:15 | MR201A | L196A | - | - | - | - | - | - | 66 | 83 | 1,26 | 18,0 | 2,6 | 93 | 1,03 | 47 | 1,03 | 19 | 1,07 | - | -
18.05.2018 03:05 | MS214C | U35C | - | - | - | - | - | 18,59 | 71 | 85 | 1,20 | 17,4 | 1,7 | 94 | 1,03 | 48 | 1,02 | 19 | 1,06 | - | -
18.05.2018 03:05 | MR201C | L201C | - | - | - | - | - | - | 66 | 82 | 1,24 | 16,9 | 2,4 | 92 | 1,03 | 47 | 1,03 | 20 | 1,09 | - | -
18.05.2018 05:40 | MR201A | L205A | - | - | - | - | - | - | 68 | 83 | 1,21 | 16,4 | 1,9 | 91 | 1,03 | 48 | 1,03 | 19 | 1,07 | - | -
18.05.2018 06:40 | MS214D | U36D | - | - | - | - | - | 18,79 | 71 | 85 | 1,20 | 15,9 | 1,6 | 93 | 1,03 | 48 | 1,03 | 19 | 1,06 | - | -
18.05.2018 14:07 | MS214A | U37A | - | - | - | - | - | 18,76 | 66 | 82 | 1,23 | 15,9 | 2,3 | 91 | 1,03 | 46 | 1,03 | 19 | 1,07 | - | -
18.05.2018 14:08 | MR201B | L212B | - | 30,6 | - | - | - | - | 62 | 81 | 1,30 | 16,6 | 3,2 | 91 | 1,03 | 46 | 1,04 | 19 | 1,06 | - | -
18.05.2018 14:30 | MR201C | L216C | - | - | - | - | - | - | 66 | 80 | 1,21 | 17,6 | 1,8 | 89 | 1,03 | 45 | 1,04 | 19 | 1,06 | - | -
18.05.2018 15:50 | MR201A | L217A | - | - | - | - | - | - | 63 | 82 | 1,30 | 20,5 | 2,7 | 94 | 1,04 | 46 | 1,05 | 19 | 1,09 | - | -
18.05.2018 17:20 | MR201C | L219C | - | - | - | - | - | - | 68 | 82 | 1,21 | 15,7 | 2,0 | 90 | 1,02 | 47 | 1,04 | 19 | 1,06 | - | -
18.05.2018 17:50 | MS214B | U38B | - | - | - | - | - | 18,53 | 67 | 81 | 1,21 | 16,3 | 1,8 | 90 | 1,03 | 46 | 1,03 | 19 | 1,08 | - | -
18.05.2018 21:10 | MS214C | U39C | - | - | - | - | - | 18,63 | 72 | 85 | 1,19 | 15,6 | 1,6 | 94 | 1,03 | 48 | 1,02 | 20 | 1,07 | - | -
18.05.2018 23:10 | MR201C | L227C | - | - | - | - | - | - | 61 | 77 | 1,26 | 32,2 | 2,3 | 94 | 1,02 | 48 | 1,02 | 20 | 1,10 | - | -
18.05.2018 23:50 | MR201A | L228A | - | - | - | - | - | - | 68 | 86 | 1,26 | 12,8 | 2,8 | 94 | 1,03 | 48 | 1,03 | 20 | 1,09 | - | -
19.05.2018 00:30 | MR201B | L229B | - | - | - | - | - | - | 70 | 86 | 1,24 | 14,0 | 2,5 | 95 | 1,03 | 49 | 1,02 | 20 | 1,09 | - | -
19.05.2018 01:00 | MR201C | L230C | - | - | - | - | - | - | 71 | 84 | 1,18 | 13,1 | 1,7 | 91 | 1,02 | 48 | 1,03 | 19 | 1,08 | - | -
19.05.2018 03:15 | MS214D | U40D | - | - | - | - | - | 19,03 | 71 | 86 | 1,20 | 17,1 | 1,7 | 95 | 1,03 | 49 | 1,02 | 20 | 1,07 | - | -
19.05.2018 05:35 | MR201A | L236A | - | - | - | - | - | - | 71 | 86 | 1,21 | 15,0 | 1,9 | 94 | 1,03 | 49 | 1,02 | 19 | 1,06 | - | -
19.05.2018 07:10 | MS214A | U41A | - | - | - | - | - | 18,73 | 71 | 85 | 1,20 | 15,0 | 1,8 | 93 | 1,03 | 48 | 1,03 | 19 | 1,04 | - | -
19.05.2018 08:25 | MR201C | L240C | - | 30,0 | - | - | - | - | 69 | 82 | 1,20 | 16,1 | 1,8 | 91 | 1,02 | 47 | 1,03 | 19 | 1,06 | - | -
19.05.2018 10:45 | MS214B | U42B | - | - | - | - | - | 18,66 | 71 | 85 | 1,18 | 15,9 | 1,5 | 93 | 1,03 | 48 | 1,02 | 19 | 1,08 | - | -
19.05.2018 11:50 | MR201B | L245B | - | - | - | - | - | - | 67 | 85 | 1,27 | 16,5 | 2,8 | 95 | 1,03 | 48 | 1,03 | 20 | 1,07 | - | -
19.05.2018 14:15 | MS214C | U43C | - | - | - | - | - | 18,70 | 70 | 84 | 1,20 | 16,4 | 1,8 | 93 | 1,03 | 48 | 1,02 | 19 | 1,08 | - | -
19.05.2018 14:40 | MR201A | L250A | - | - | - | - | - | - | 68 | 82 | 1,22 | 17,9 | 2,0 | 92 | 1,03 | 48 | 1,02 | 149 | 1,08 | - | -
19.05.2018 17:40 | MR201C | L255C | - | - | - | - | - | - | 69 | 83 | 1,20 | 17,0 | 1,9 | 92 | 1,02 | 48 | 1,02 | 20 | 1,07 | - | -
19.05.2018 17:45 | MS214D | U44D | - | - | - | - | - | 18,76 | 70 | 83 | 1,19 | 17,2 | 1,5 | 92 | 1,03 | 48 | 1,03 | 19 | 1,06 | - | -
20.05.2018 00:15 | MS214A | U45A | - | - | - | - | - | 18,75 | 70 | 85 | 1,21 | 16,9 | 1,9 | 94 | 1,03 | 49 | 1,03 | 19 | 1,06 | - | -
20.05.2018 03:20 | MR201C | L270C | - | - | - | - | - | - | 67 | 81 | 1,22 | 18,9 | 2,1 | 91 | 1,02 | 48 | 1,03 | 20 | 1,06 | - | -
20.05.2018 05:20 | MR201B | L272B | - | - | - | - | - | - | 68 | 85 | 1,25 | 15,8 | 2,4 | 94 | 1,03 | 48 | 1,04 | 19 | 1,06 | - | -
20.05.2018 05:48 | MS214B | U46B | - | - | - | - | - | 18,76 | 69 | 84 | 1,21 | 17,0 | 2,0 | 93 | 1,03 | 48 | 1,03 | 19 | 1,06 | - | -
20.05.2018 07:20 | MS214C | U47C | - | - | - | - | - | 18,58 | 71 | 84 | 1,19 | 17,2 | 1,6 | 94 | 1,03 | 49 | 1,03 | 19 | 1,06 | - | -
20.05.2018 10:40 | MR201B | L278B | - | - | - | - | - | - | 69 | 85 | 1,23 | 15,1 | 2,3 | 94 | 1,03 | 48 | 1,03 | 20 | 1,07 | - | -
20.05.2018 11:08 | MR201C | L276C | - | 30,0 | - | - | - | - | 60 | 83 | 1,38 | 26,8 | 2,9 | 101 | 1,06 | 45 | 1,09 | 20 | 1,06 | - | -
20.05.2018 12:00 | MR201A | L280A | - | - | - | - | - | - | 65 | 83 | 1,27 | 18,1 | 2,9 | 94 | 1,03 | 48 | 1,30 | 20 | 1,06 | - | -
20.05.2018 12:00 | MS214D | U48D | - | - | - | - | - | 18,51 | 71 | 84 | 1,19 | 17,3 | 1,5 | 93 | 1,03 | 49 | 1,02 | 19 | 1,07 | - | -
20.05.2018 13:25 | MR201C | L282C | - | - | - | - | - | - | 65 | 82 | 1,26 | 19,3 | 2,8 | 93 | 1,02 | 48 | 1,04 | 20 | 1,06 | - | -
20.05.2018 17:00 | MS214A | U49A | - | - | - | - | - | 18,67 | 72 | 85 | 1,19 | 16,8 | 1,6 | 94 | 1,03 | 49 | 1,03 | 19 | 1,06 | - | -
20.05.2018 19:12 | MR201A | L289A | - | - | - | - | - | - | 68 | 85 | 1,25 | 15,1 | 2,5 | 94 | 1,03 | 49 | 1,03 | 19 | 1,06 | - | -
20.05.2018 21:00 | MR201B | L260B | - | - | - | - | - | - | 66 | 85 | 1,29 | 15,6 | 3,2 | 95 | 1,03 | 48 | 1,04 | 20 | 1,06 | - | -
20.05.2018 21:35 | MS214B | U50B | - | - | - | - | - | 18,63 | 72 | 86 | 1,20 | 15,0 | 1,7 | 94 | 1,03 | 49 | 1,03 | 19 | 1,07 | - | -
20.05.2018 23:40 | MR201A | L265A | - | - | - | - | - | - | 68 | 83 | 1,23 | 18,9 | 2,0 | 94 | 1,03 | 48 | 1,04 | 20 | 1,07 | - | -
21.05.2018 00:50 | MR201B | L296B | - | - | - | - | - | - | 69 | 85 | 1,24 | 15,7 | 2,3 | 94 | 1,03 | 48 | 1,03 | 20 | 1,06 | - | -
21.05.2018 02:30 | MS214C | U51C | - | - | - | - | - | 18,36 | 73 | 86 | 1,19 | 14,8 | 1,5 | 94 | 1,03 | 48 | 1,03 | 19 | 1,06 | - | -
21.05.2018 03:50 | MR201C | L300C | - | - | - | - | - | - | 68 | 85 | 1,24 | 15,1 | 2,7 | 94 | 1,02 | 48 | 1,02 | 21 | 1,07 | - | -
21.05.2018 06:55 | MS214D | U52D | - | - | - | - | - | 18,50 | 72 | 87 | 1,20 | 15,3 | 1,7 | 95 | 1,03 | 49 | 1,03 | 20 | 1,06 | - | -
21.05.2018 07:00 | MR201A | L304A | - | - | - | - | - | - | 68 | 84 | 1,24 | 18,7 | 2,2 | 95 | 1,03 | 49 | 1,03 | 19 | 1,07 | - | -
21.05.2018 10:40 | MR201B | L308B | - | 30,8 | - | - | - | - | 71 | 86 | 1,21 | 15,9 | 1,9 | 95 | 1,03 | 49 | 1,02 | 19 | 1,06 | - | -
21.05.2018 11:35 | MS214A | U53A | - | - | - | - | - | 19,00 | 70 | 86 | 1,23 | 16,7 | 2,4 | 96 | 1,03 | 49 | 1,02 | 21 | 1,10 | - | -
21.05.2018 13:00 | MR201C | L312C | - | - | - | - | - | - | 62 | 85 | 1,37 | 17,3 | 3,9 | 97 | 1,04 | 47 | 1,06 | 20 | 1,09 | - | -
21.05.2018 15:35 | MS214B | U54B | - | - | - | - | - | 18,78 | 72 | 86 | 1,19 | 15,1 | 1,6 | 94 | 1,03 | 48 | 1,03 | 20 | 1,07 | - | -
21.05.2018 16:00 | MR201A | L317A | - | - | - | - | - | - | 63 | 85 | 1,34 | 19,8 | 3,0 | 98 | 1,05 | 46 | 1,08 | 20 | 1,06 | - | -
21.05.2018 17:00 | MR201C | L319C | - | - | - | - | - | - | 66 | 85 | 1,28 | 14,6 | 3,2 | 94 | 1,03 | 48 | 1,03 | 21 | 1,11 | - | -
21.05.2018 19:15 | MS214C | U55C | - | - | - | - | - | 19,22 | 70 | 86 | 1,23 | 15,0 | 2,3 | 95 | 1,03 | 48 | 1,03 | 20 | 1,07 | - | -
21.05.2018 20:20 | MR201B | L324B | - | - | - | - | - | - | 64 | 85 | 1,33 | 16,3 | 3,5 | 96 | 1,03 | 48 | 1,04 | 19 | 1,07 | - | -
21.05.2018 21:10 | MR201A | L326A | - | - | - | - | - | - | 69 | 85 | 1,23 | 16,1 | 2,2 | 94 | 1,03 | 48 | 1,03 | 19 | 1,07 | - | -
21.05.2018 22:50 | MS214D | U56D | - | - | - | - | - | 18,68 | 73 | 87 | 1,19 | 15,6 | 1,5 | 95 | 1,03 | 49 | 1,03 | 20 | 1,07 | - | -
21.05.2018 22:55 | MR201A | L328C | - | - | - | - | - | - | 65 | 84 | 1,29 | 15,5 | 3,2 | 94 | 1,03 | 48 | 1,03 | 20 | 1,08 | - | -
22.05.2018 02:15 | MR201C | L334C | - | - | - | - | - | - | 64 | 121 | 1,89 | 32,2 | 17,4 | 178 | 1,03 | 86 | 1,02 | 42 | 1,18 | - | -
22.05.2018 02:55 | MS214A | U57A | - | - | - | - | - | 18,93 | 68 | 87 | 1,28 | 22,9 | 1,9 | 101 | 1,05 | 48 | 1,04 | 20 | 1,06 | - | -
22.05.2018 03:50 | MR201B | L336B | - | - | - | - | - | - | 64 | 83 | 1,30 | 22,0 | 3,0 | 96 | 1,04 | 48 | 1,06 | 19 | 1,05 | - | -
22.05.2018 06:15 | MS214B | U58B | - | - | - | - | - | 18,94 | 71 | 93 | 1,30 | 15,3 | 3,9 | 105 | 1,08 | 49 | 1,02 | 33 | 1,22 | - | -
22.05.2018 07:40 | MS214A | U57A/1 | - | - | - | - | - | 18,93 | 69 | 87 | 1,27 | 19,9 | 2,0 | 100 | 1,04 | 48 | 1,05 | 20 | 1,07 | - | -
22.05.2018 08:15 | MS214B | U58B | - | - | - | - | - | 19,07 | 70 | 93 | 1,31 | 15,2 | 4,0 | 105 | 1,08 | 49 | 1,02 | 32 | 1,22 | - | -
22.05.2018 09:30 | MS214C | U59C | - | - | - | - | - | 18,92 | 71 | 87 | 1,24 | 18,3 | 1,8 | 98 | 1,04 | 48 | 1,04 | 19 | 1,07 | - | -
22.05.2018 09:50 | MR201C | L346C | - | 30,3 | - | - | - | - | 69 | 86 | 1,24 | 12,6 | 2,4 | 94 | 1,03 | 47 | 1,05 | 20 | 1,07 | - | -
22.05.2018 14:20 | MR201B | L349B | - | - | - | - | - | - | 69 | 86 | 1,25 | 12,4 | 2,5 | 94 | 1,03 | 48 | 1,03 | 19 | 1,09 | - | -
22.05.2018 14:35 | MS214A | U57A/2 | - | - | - | - | - | 18,68 | 71 | 88 | 1,23 | 17,0 | 1,8 | 98 | 1,04 | 48 | 1,04 | 20 | 1,07 | - | -
22.05.2018 15:20 | MR201A | L350A | - | - | - | - | - | - | 68 | 87 | 1,28 | 10,6 | 2,9 | 95 | 1,03 | 48 | 1,04 | 19 | 1,08 | - | -
22.05.2018 20:40 | MS214C | U59C/1 | - | - | - | - | - | 18,77 | 71 | 87 | 1,22 | 16,3 | 1,8 | 96 | 1,04 | 48 | 1,04 | 20 | 1,07 | - | -
23.05.2018 02:55 | MR201B | L354B | - | - | - | - | - | - | 65 | 87 | 1,33 | 14,3 | 3,4 | 97 | 1,04 | 48 | 1,05 | 20 | 1,11 | - | -
23.05.2018 03:55 | MR201C | L355C | - | - | - | - | - | - | 72 | 88 | 1,22 | 14,6 | 2,1 | 97 | 1,03 | 50 | 1,03 | 20 | 1,07 | - | -
23.05.2018 05:20 | MS214D | U60D | - | - | - | - | - | 18,87 | 72 | 88 | 1,22 | 15,0 | 1,8 | 97 | 1,04 | 49 | 1,03 | 19 | 1,07 | - | -
23.05.2018 05:25 | MR201A | L356A | - | - | - | - | - | - | 73 | 91 | 1,25 | 12,0 | 2,5 | 98 | 1,03 | 50 | 1,03 | 20 | 1,08 | - | -
23.05.2018 08:45 | MR201C | L361C | - | - | - | - | - | - | 72 | 89 | 1,25 | 18,2 | 2,1 | 100 | 1,03 | 51 | 1,04 | 20 | 1,09 | - | -
23.05.2018 09:10 | MR201A | L362A | - | 30,4 | - | - | - | - | 61 | 76 | 1,25 | 25,9 | 2,2 | 89 | 1,03 | 45 | 1,03 | 18 | 1,10 | - | -
23.05.2018 09:50 | MS214A | U61A | - | - | - | - | - | 18,56 | 71 | 86 | 1,22 | 16,2 | 1,7 | 96 | 1,04 | 47 | 1,03 | 19 | 1,07 | - | -
23.05.2018 10:10 | MR201B | L363B | - | - | - | - | - | - | 62 | 78 | 1,25 | 21,0 | 2,3 | 89 | 1,03 | 45 | 1,03 | 19 | 1,08 | - | -
23.05.2018 14:00 | MR201B | L368B | - | - | - | - | - | - | 67 | 81 | 1,22 | 17,8 | 1,8 | 91 | 1,03 | 46 | 1,03 | 18 | 1,08 | - | -
23.05.2018 14:00 | MR201A | L367A | - | - | - | - | - | - | 70 | 85 | 1,21 | 15,4 | 1,6 | 93 | 1,04 | 47 | 1,04 | 18 | 1,09 | - | -
23.05.2018 15:15 | MS214C | U62C | - | - | - | - | - | 19,22 | 66 | 82 | 1,24 | 20,2 | 1,7 | 93 | 1,05 | 46 | 1,04 | 19 | 1,07 | - | -
23.05.2018 17:10 | MR201C | L371C | - | - | - | - | - | - | 77 | 93 | 1,21 | 8,8 | 1,9 | 99 | 1,04 | 50 | 1,06 | 20 | 1,06 | - | -
23.05.2018 18:25 | MS214D | U63D | - | - | - | - | - | 18,25 | 69 | 85 | 1,23 | 17,2 | 1,7 | 95 | 1,05 | 46 | 1,04 | 19 | 1,06 | - | -
23.05.2018 21:50 | MS214C | U62C/1 | - | - | - | - | - | 18,23 | 69 | 85 | 1,24 | 17,4 | 1,8 | 95 | 1,05 | 46 | 1,04 | 19 | 1,07 | - | -
23.05.2018 23:00 | MR201A | L376A | - | - | - | - | - | - | 64 | 85 | 1,32 | 15,9 | 2,9 | 95 | 1,05 | 46 | 1,06 | 19 | 1,10 | - | -
24.05.2018 03:15 | MR201C | L378C | - | - | - | - | - | - | 76 | 92 | 1,21 | 10,5 | 2,1 | 98 | 1,03 | 51 | 1,05 | 20 | 1,06 | - | -
24.05.2018 05:40 | MS214A | U64A | - | - | - | - | - | 17,68 | 75 | 90 | 1,21 | 13,5 | 1,7 | 98 | 1,04 | 49 | 1,04 | 20 | 1,06 | - | -
24.05.2018 05:40 | MR201B | L380B | - | - | - | - | - | - | 66 | 87 | 1,31 | 13,9 | 3,3 | 96 | 1,03 | 49 | 1,04 | 20 | 1,08 | - | -
24.05.2018 10:00 | MR201A | L 385 A | - | 28,5 | - | - | - | - | 64 | 82 | 1,28 | 17,7 | 2,7 | 92 | 1,03 | 47 | 1,03 | 18 | 1,08 | - | -
24.05.2018 10:37 | MS214C | U 65 C | - | - | - | - | - | 18,06 | 70 | 98 | 1,26 | 13,8 | 2,5 | 97 | 1,03 | 49 | 1,04 | 20 | 1,07 | - | -
24.05.2018 10:37 | MS214A | U 64 A /1 | - | - | - | - | - | 17,89 | 72 | 88 | 1,23 | 15,4 | 2,0 | 97 | 1,04 | 49 | 1,03 | 20 | 1,06 | - | -
24.05.2018 10:40 | MR201C | L387C | - | 28,0 | - | - | - | - | 66 | 84 | 1,28 | 12,1 | 3,3 | 93 | 1,03 | 48 | 1,03 | 21 | 1,11 | - | -
24.05.2018 15:09 | MS214C | U 65 C/1 | - | - | - | - | - | 18,22 | 70 | 87 | 1,24 | 14,8 | 2,0 | 96 | 1,04 | 47 | 1,04 | 19 | 1,07 | - | -
24.05.2018 15:20 | MR201B | L 390 B | - | - | - | - | - | - | 64 | 84 | 1,32 | 15,5 | 3,3 | 93 | 1,03 | 47 | 1,04 | 19 | 1,09 | - | -
24.05.2018 15:55 | MS214D | U 66 D | - | - | - | - | - | 18,28 | 69 | 85 | 1,24 | 16,5 | 1,7 | 95 | 1,04 | 46 | 1,04 | 18 | 1,07 | - | -
24.05.2018 18:20 | MR201A | L 395 A | - | - | - | - | - | - | 63 | 79 | 1,26 | 19,8 | 2,4 | 90 | 1,03 | 45 | 1,03 | 19 | 1,08 | - | -
24.05.2018 19:35 | MS214B | U67B | - | - | - | - | - | 18,72 | 71 | 87 | 1,22 | 15,3 | 1,7 | 96 | 1,04 | 48 | 1,04 | 19 | 1,06 | - | -
24.05.2018 21:20 | MR201C | L400C | - | 30,0 | - | - | - | - | 72 | 90 | 1,25 | 12,4 | 2,5 | 98 | 1,03 | 50 | 1,03 | 20 | 1,07 | - | -
24.05.2018 23:10 | MS214A | U68A | - | - | - | - | - | 19,00 | 71 | 86 | 1,22 | 15,5 | 1,8 | 95 | 1,03 | 48 | 1,03 | 19 | 1,07 | - | -
25.05.2018 01:15 | MR201B | L405B | - | - | - | - | - | - | 68 | 85 | 1,25 | 16,8 | 2,3 | 95 | 1,04 | 48 | 1,03 | 19 | 1,07 | - | -
25.05.2018 02:00 | MR201A | L407A | - | - | - | - | - | - | 66 | 80 | 1,22 | 19,7 | 1,7 | 91 | 1,04 | 46 | 1,03 | 19 | 1,07 | - | -
25.05.2018 04:00 | MS214C | U69C | - | - | - | - | - | 19,16 | 72 | 87 | 1,21 | 14,3 | 1,8 | 95 | 1,03 | 48 | 1,03 | 19 | 1,06 | - | -
25.05.2018 04:10 | MR201C | L411C | - | - | - | - | - | - | 74 | 90 | 1,21 | 12,9 | 2,0 | 98 | 1,03 | 50 | 1,03 | 20 | 1,06 | - | -
25.05.2018 07:40 | MS214D | U70D | - | - | - | - | - | 19,29 | 71 | 85 | 1,20 | 16,4 | 1,5 | 94 | 1,03 | 48 | 1,03 | 19 | 1,06 | - | -
25.05.2018 08:40 | MR201B | L418B | - | 30,3 | - | - | - | - | 70 | 85 | 1,23 | 15,9 | 2,0 | 95 | 1,03 | 48 | 1,03 | 19 | 1,07 | - | -
25.05.2018 09:20 | MR201A | L419A | - | - | - | - | - | - | 65 | 79 | 1,22 | 19,7 | 1,8 | 89 | 1,03 | 45 | 1,03 | 18 | 1,10 | - | -
25.05.2018 11:10 | MS214B | U71B | - | - | - | - | - | 19,42 | 70 | 84 | 1,20 | 16,1 | 1,7 | 92 | 1,03 | 47 | 1,03 | 19 | 1,06 | - | -
25.05.2018 12:50 | MR201C | L424C | - | - | - | - | - | - | 66 | 86 | 1,29 | 12,6 | 3,4 | 95 | 1,03 | 49 | 1,03 | 20 | 1,10 | - | -
25.05.2018 14:55 | MS214A | U72A | - | - | - | - | - | 19,04 | 70 | 84 | 1,20 | 15,9 | 1,5 | 93 | 1,03 | 47 | 1,03 | 19 | 1,06 | - | -
25.05.2018 18:25 | MS214C | U73C | - | - | - | - | - | 18,87 | 70 | 84 | 1,21 | 18,8 | 1,5 | 95 | 1,04 | 47 | 1,03 | 19 | 1,06 | - | -
25.05.2018 20:40 | MR201A | L 437 A | - | - | - | - | - | - | 60 | 82 | 1,37 | 20,4 | 3,2 | 96 | 1,05 | 44 | 1,08 | 19 | 1,08 | - | -
25.05.2018 22:29 | MS214D | U 74 D | - | - | - | - | - | 18,48 | 67 | 82 | 1,23 | 30,0 | 1,5 | 99 | 1,03 | 49 | 1,02 | 19 | 1,06 | - | -
25.05.2018 22:30 | MR201C | L433C | - | - | - | - | - | - | 61 | 76 | 1,25 | 42,9 | 1,8 | 100 | 1,03 | 49 | 1,02 | 20 | 1,07 | - | -
25.05.2018 22:30 | MR201C | L 439 C | - | - | - | - | - | - | 74 | 90 | 1,22 | 6,9 | 2,4 | 95 | 1,03 | 48 | 1,02 | 21 | 1,08 | - | -
26.05.2018 00:20 | MS214C | U 73 C/1 | - | - | - | - | - | 18,53 | 71 | 87 | 1,22 | 17,7 | 1,7 | 96 | 1,04 | 48 | 1,03 | 19 | 1,07 | - | -
26.05.2018 01:00 | MR201A | L 443 A | - | - | - | - | - | - | 70 | 85 | 1,22 | 15,3 | 1,9 | 94 | 1,03 | 48 | 1,03 | 19 | 1,07 | - | -
26.05.2018 02:00 | MR201B | L444 B | - | - | - | - | - | - | 57 | 84 | 1,47 | 21,6 | 4,8 | 100 | 1,05 | 45 | 1,09 | 20 | 1,07 | - | -
26.05.2018 02:18 | MS214B | U 75 B | - | - | - | - | - | 18,59 | 72 | 87 | 1,21 | 17,6 | 1,7 | 97 | 1,03 | 49 | 1,03 | 20 | 1,07 | - | -
26.05.2018 05:40 | MR201B | L 450 B | - | - | - | - | - | - | 68 | 87 | 1,28 | 12,9 | 3,0 | 96 | 1,03 | 49 | 1,03 | 19 | 1,07 | - | -
26.05.2018 06:52 | MS214D | U 76 D | - | - | - | - | - | 18,38 | 72 | 86 | 1,20 | 17,7 | 1,6 | 96 | 1,03 | 49 | 1,03 | 19 | 1,07 | - | -
26.05.2018 12:10 | MR201C | L454C | - | 31,7 | - | - | - | - | 46 | 83 | 1,80 | 30,0 | 7,2 | 111 | 1,13 | 42 | 1,13 | 20 | 1,15 | - | -
26.05.2018 12:11 | MS214A | U77A | - | - | - | - | - | 18,59 | 68 | 85 | 1,26 | 18,0 | 2,2 | 95 | 1,04 | 48 | 1,04 | 20 | 1,07 | - | -
26.05.2018 12:12 | MR201A | L458A | - | - | - | - | - | - | 67 | 82 | 1,23 | 16,7 | 2,1 | 91 | 1,03 | 47 | 1,03 | 19 | 1,07 | - | -
26.05.2018 12:45 | MS214B | U78B | - | - | - | - | - | 18,65 | 69 | 87 | 1,25 | 15,3 | 2,2 | 96 | 1,03 | 48 | 1,04 | 19 | 1,07 | - | -
26.05.2018 13:40 | MR201C | L463C | - | - | - | - | - | - | 63 | 88 | 1,40 | 19,7 | 3,3 | 103 | 1,06 | 46 | 1,09 | 20 | 1,08 | - | -
26.05.2018 15:10 | MR201B | L465B | - | - | - | - | - | - | 69 | 85 | 1,24 | 16,8 | 2,0 | 95 | 1,03 | 48 | 1,03 | 19 | 1,07 | - | -
26.05.2018 16:00 | MS214C | U79C | - | - | - | - | - | 18,61 | 70 | 86 | 1,23 | 15,6 | 1,9 | 95 | 1,03 | 48 | 1,03 | 19 | 1,07 | - | -
26.05.2018 18:10 | MR201A | L470A | - | - | - | - | - | - | 52 | 79 | 1,53 | 28,1 | 4,2 | 99 | 1,08 | 42 | 1,12 | 19 | 1,11 | - | -
26.05.2018 19:15 | MS214D | U80D | - | - | - | - | - | 18,41 | 71 | 86 | 1,21 | 15,0 | 1,8 | 94 | 1,03 | 47 | 1,03 | 20 | 1,08 | - | -
26.05.2018 20:50 | MR201B | L474B | - | - | - | - | - | - | 68 | 85 | 1,25 | 17,0 | 2,2 | 95 | 1,03 | 48 | 1,03 | 19 | 1,07 | - | -
26.05.2018 22:55 | MR201C | L478C | - | - | - | - | - | - | 66 | 85 | 1,28 | 21,9 | 2,3 | 98 | 1,04 | 48 | 1,07 | 20 | 1,09 | - | -
26.05.2018 23:00 | MS214A | U81A | - | - | - | - | - | 18,91 | 71 | 85 | 1,20 | 17,3 | 1,7 | 94 | 1,03 | 48 | 1,03 | 19 | 1,07 | - | -
27.05.2018 01:30 | MR201A | L481A | - | - | - | - | - | - | 68 | 85 | 1,25 | 16,5 | 2,2 | 94 | 1,03 | 48 | 1,03 | 19 | 1,08 | - | -
27.05.2018 02:30 | MR201C | L483C | - | - | - | - | - | - | 73 | 91 | 1,24 | 9,8 | 2,6 | 97 | 1,03 | 50 | 1,04 | 21 | 1,10 | - | -
27.05.2018 03:20 | MS214B | U82B | - | - | - | - | - | 18,83 | 72 | 86 | 1,19 | 16,7 | 1,5 | 95 | 1,03 | 48 | 1,03 | 19 | 1,07 | - | -
27.05.2018 04:30 | MR201C | L486C | - | - | - | - | - | - | 71 | 87 | 1,23 | 17,0 | 2,0 | 97 | 1,03 | 50 | 1,03 | 20 | 1,11 | - | -
27.05.2018 06:55 | MS214C | U83C | - | - | - | - | - | 18,65 | 75 | 89 | 1,19 | 14,6 | 1,6 | 97 | 1,03 | 50 | 1,03 | 20 | 1,06 | - | -
27.05.2018 08:15 | MR201C | L492C | - | 30,8 | - | - | - | - | 72 | 87 | 1,21 | 19,7 | 1,8 | 98 | 1,02 | 51 | 1,03 | 20 | 1,07 | - | -
27.05.2018 10:15 | MS214D | U84D | - | - | - | - | - | 18,49 | 72 | 86 | 1,20 | 18,2 | 1,6 | 96 | 1,03 | 49 | 1,03 | 19 | 1,06 | - | -
27.05.2018 10:40 | MR201A | L496A | - | - | - | - | - | - | 62 | 81 | 1,30 | 21,8 | 3,0 | 93 | 1,03 | 48 | 1,03 | 19 | 1,07 | - | -
27.05.2018 13:20 | MR201C | L501C | - | - | - | - | - | - | 70 | 86 | 1,24 | 16,1 | 2,3 | 95 | 1,02 | 50 | 1,03 | 20 | 1,08 | - | -
27.05.2018 13:55 | MS214D | U84D/1 | - | - | - | - | - | 18,63 | 72 | 86 | 1,18 | 17,1 | 1,4 | 94 | 1,03 | 49 | 1,02 | 19 | 1,06 | - | -
27.05.2018 16:00 | MS214A | U85A | - | - | - | - | - | 18,70 | 69 | 84 | 1,22 | 18,2 | 1,9 | 94 | 1,03 | 48 | 1,03 | 19 | 1,07 | - | -
27.05.2018 16:45 | MR201B | L505B | - | - | - | - | - | - | 68 | 85 | 1,25 | 18,0 | 2,4 | 96 | 1,03 | 49 | 1,03 | 20 | 1,05 | - | -
27.05.2018 18:00 | MR201A | L504A | - | - | - | - | - | - | 69 | 84 | 1,21 | 18,4 | 1,8 | 93 | 1,03 | 48 | 1,03 | 19 | 1,07 | - | -
27.05.2018 18:25 | MS214B | U86B | - | - | - | - | - | 18,54 | 71 | 85 | 1,19 | 18,0 | 1,6 | 95 | 1,03 | 49 | 1,03 | 20 | 1,06 | - | -
27.05.2018 20:15 | MR201B | L 511 B | - | - | - | - | - | - | 68 | 86 | 1,26 | 15,8 | 2,5 | 95 | 1,03 | 48 | 1,03 | 19 | 1,07 | - | -
27.05.2018 21:30 | MR201C | L 513 C | - | - | - | - | - | - | 72 | 89 | 1,24 | 10,3 | 2,5 | 96 | 1,03 | 50 | 1,04 | 20 | 1,07 | - | -
27.05.2018 21:55 | MS214A | U85A/1 | - | - | - | - | - | 18,97 | 71 | 86 | 1,20 | 16,7 | 1,6 | 95 | 1,03 | 48 | 1,03 | 19 | 1,06 | - | -
28.05.2018 00:25 | MR201A | L517A | - | - | - | - | - | - | 69 | 84 | 1,22 | 16,8 | 1,9 | 93 | 1,03 | 47 | 1,03 | 19 | 1,08 | - | -
28.05.2018 01:00 | MS214C | U 87 C | - | - | - | - | - | 18,96 | 73 | 87 | 1,20 | 14,7 | 1,6 | 95 | 1,03 | 49 | 1,03 | 19 | 1,06 | - | -
28.05.2018 01:15 | MR201C | L519C | - | - | - | - | - | - | 73 | 88 | 1,22 | 11,8 | 2,1 | 96 | 1,03 | 50 | 1,04 | 20 | 1,08 | - | -
28.05.2018 02:15 | MS214D | U88D | - | - | - | - | - | 18,89 | 72 | 88 | 1,22 | 14,5 | 1,8 | 96 | 1,03 | 49 | 1,04 | 19 | 1,07 | - | -
28.05.2018 05:00 | MR201C | L525C | - | - | - | - | - | - | 74 | 90 | 1,21 | 12,5 | 2,0 | 98 | 1,03 | 50 | 1,04 | 20 | 1,06 | - | -
28.05.2018 06:00 | MS214B | U89B | - | - | - | - | - | 18,70 | 74 | 88 | 1,20 | 14,1 | 1,7 | 97 | 1,03 | 50 | 1,03 | 20 | 1,07 | - | -
28.05.2018 06:10 | MR201B | L527B | - | - | - | - | - | - | 67 | 86 | 1,29 | 15,6 | 3,1 | 96 | 1,03 | 48 | 1,03 | 20 | 1,07 | - | -
28.05.2018 09:50 | MS214A | U90A | - | - | - | - | - | 18,83 | 72 | 86 | 1,19 | 16,0 | 1,7 | 95 | 1,03 | 49 | 1,03 | 20 | 1,07 | - | -
28.05.2018 11:15 | MR201A | L535A | - | - | - | - | - | - | 65 | 81 | 1,25 | 19,2 | 2,5 | 92 | 1,03 | 47 | 1,03 | 19 | 1,07 | - | -
28.05.2018 11:26 | MR201B | L533B | - | 30,7 | - | - | - | - | 66 | 84 | 1,28 | 19,1 | 2,4 | 96 | 1,04 | 48 | 1,04 | 19 | 1,11 | - | -
28.05.2018 12:10 | MR201C | L537C | - | - | - | - | - | - | 71 | 87 | 1,22 | 16,8 | 2,0 | 97 | 1,03 | 49 | 1,04 | 20 | 1,06 | - | -
28.05.2018 13:15 | MS214C | U91C | - | - | - | - | - | 18,94 | 70 | 84 | 1,20 | 18,3 | 1,6 | 94 | 1,03 | 48 | 1,03 | 19 | 1,07 | - | -
28.05.2018 15:14 | MR201A | L541A | - | - | - | - | - | - | 61 | 82 | 1,33 | 24,1 | 2,7 | 96 | 1,05 | 45 | 1,07 | 19 | 1,07 | - | -
28.05.2018 17:45 | MS214C | U91C/1 | - | - | - | - | - | 18,73 | 71 | 85 | 1,20 | 17,5 | 1,6 | 94 | 1,03 | 48 | 1,03 | 19 | 1,07 | - | -
28.05.2018 18:55 | MS214D | U92D | - | - | - | - | - | 19,13 | 71 | 85 | 1,19 | 17,2 | 1,6 | 94 | 1,03 | 49 | 1,03 | 20 | 1,06 | - | -
28.05.2018 19:30 | MR201B | L548B | - | - | - | - | - | - | 65 | 81 | 1,26 | 21,2 | 2,3 | 93 | 1,04 | 47 | 1,03 | 19 | 1,07 | - | -
28.05.2018 20:30 | MR201C | L549C | - | - | - | - | - | - | 73 | 90 | 1,23 | 15,8 | 2,2 | 100 | 1,03 | 51 | 1,03 | 20 | 1,07 | - | -
28.05.2018 23:15 | MR201A | L552A | - | - | - | - | - | - | 76 | 92 | 1,22 | 13,4 | 2,0 | 101 | 1,03 | 52 | 1,03 | 20 | 1,07 | - | -
29.05.2018 01:10 | MS214A | U93A | - | - | - | - | - | 18,15 | 72 | 86 | 1,20 | 17,5 | 1,6 | 95 | 1,03 | 49 | 1,02 | 19 | 1,06 | - | -
29.05.2018 05:15 | MR201A | L558A | - | - | - | - | - | - | 75 | 90 | 1,20 | 10,8 | 1,9 | 97 | 1,03 | 50 | 1,03 | 20 | 1,06 | - | -
29.05.2018 06:15 | MS214B | U94B | - | - | - | - | - | 17,97 | 75 | 90 | 1,21 | 14,6 | 1,8 | 99 | 1,03 | 51 | 1,03 | 20 | 1,07 | - | -
29.05.2018 08:10 | MR201B | L562B | - | - | - | - | - | - | 76 | 89 | 1,18 | 12,8 | 1,5 | 97 | 1,03 | 50 | 1,02 | 19 | 1,06 | - | -
29.05.2018 10:45 | MS214C | U95C | - | - | - | - | - | 17,36 | 76 | 90 | 1,19 | 13,8 | 1,5 | 98 | 1,03 | 50 | 1,03 | 20 | 1,06 | - | -
29.05.2018 10:50 | MR201C | L566C | - | 30,3 | - | - | - | - | 74 | 92 | 1,24 | 11,9 | 2,5 | 100 | 1,03 | 51 | 1,04 | 21 | 1,07 | - | -
29.05.2018 13:50 | MS214D | U96D | - | - | - | - | - | 18,31 | 73 | 88 | 1,21 | 14,9 | 1,7 | 97 | 1,03 | 49 | 1,03 | 20 | 1,08 | - | -
29.05.2018 15:20 | MS214C | U95C/1 | - | - | - | - | - | 18,12 | 73 | 88 | 1,22 | 15,2 | 1,9 | 97 | 1,03 | 49 | 1,03 | 20 | 1,08 | - | -
29.05.2018 16:15 | MR201A | L573A | - | - | - | - | - | - | 62 | 82 | 1,34 | 17,7 | 4,2 | 94 | 1,03 | 49 | 1,02 | 21 | 1,12 | - | -
29.05.2018 19:05 | MR201B | L577B | - | - | - | - | - | - | 70 | 84 | 1,20 | 14,4 | 1,8 | 92 | 1,03 | 48 | 1,03 | 19 | 1,07 | - | -
29.05.2018 20:25 | MR201C | L578C | - | - | - | - | - | - | 72 | 88 | 1,22 | 9,8 | 2,4 | 94 | 1,03 | 50 | 1,03 | 20 | 1,07 | - | -
30.05.2018 02:35 | MS214A | U97A | - | - | - | - | - | 18,33 | 69 | 85 | 1,23 | 23,0 | 1,7 | 97 | 1,03 | 49 | 1,03 | 20 | 1,07 | - | -
30.05.2018 03:45 | MR201A | L579A | - | - | - | - | - | - | 72 | 89 | 1,24 | 12,3 | 2,3 | 96 | 1,03 | 50 | 1,03 | 20 | 1,09 | - | -
30.05.2018 07:00 | MS214B | U98B | - | - | - | - | - | 18,59 | 71 | 87 | 1,22 | 14,1 | 2,1 | 95 | 1,03 | 49 | 1,03 | 19 | 1,06 | - | -
30.05.2018 12:13 | MR201A | L585A | - | - | - | - | - | - | 68 | 83 | 1,22 | 16,2 | 1,9 | 92 | 1,03 | 47 | 1,03 | 19 | 1,07 | - | -
30.05.2018 12:14 | MS214A | U97A/1 | - | - | - | - | - | 18,43 | 70 | 85 | 1,22 | 18,5 | 1,7 | 95 | 1,03 | 48 | 1,03 | 19 | 1,08 | - | -
30.05.2018 12:15 | MR201B | L589B | - | 30,3 | - | - | - | - | 67 | 82 | 1,23 | 15,9 | 2,1 | 91 | 1,03 | 47 | 1,03 | 19 | 1,07 | - | -
30.05.2018 12:50 | MS214C | U99C | - | - | - | - | - | 18,69 | 70 | 85 | 1,22 | 13,7 | 1,9 | 93 | 1,03 | 48 | 1,04 | 19 | 1,07 | - | -
30.05.2018 14:55 | MS214A | U97A/2 | - | - | - | - | - | 18,50 | 69 | 84 | 1,21 | 16,6 | 1,8 | 93 | 1,03 | 48 | 1,03 | 19 | 1,07 | - | -
30.05.2018 16:30 | MS214C | U99C/1 | - | - | - | - | - | 18,53 | 70 | 84 | 1,19 | 15,1 | 1,6 | 92 | 1,03 | 47 | 1,03 | 19 | 1,06 | - | -
30.05.2018 16:30 | MR201C | L596C | - | - | - | - | - | - | 66 | 84 | 1,27 | 16,8 | 2,9 | 94 | 1,03 | 48 | 1,04 | 20 | 1,08 | - | -
30.05.2018 19:45 | MS214D | U100D | - | - | - | - | - | 18,90 | 69 | 83 | 1,20 | 16,8 | 1,7 | 92 | 1,03 | 47 | 1,04 | 19 | 1,08 | - | -
30.05.2018 20:55 | MR201A | L603A | - | - | - | - | - | - | 69 | 84 | 1,23 | 15,6 | 2,0 | 93 | 1,03 | 47 | 1,03 | 19 | 1,11 | - | -
30.05.2018 21:20 | MS214B | U101B | - | - | - | - | - | 18,80 | 66 | 83 | 1,25 | 17,1 | 2,3 | 93 | 1,03 | 47 | 1,03 | 19 | 1,07 | - | -
31.05.2018 01:10 | MS214A | U102A | - | - | - | - | - | 19,29 | 72 | 86 | 1,20 | 14,7 | 1,7 | 94 | 1,03 | 48 | 1,03 | 19 | 1,07 | - | -
31.05.2018 02:10 | MR201C | L611C | - | - | - | - | - | - | 69 | 88 | 1,28 | 14,2 | 3,0 | 97 | 1,03 | 49 | 1,04 | 21 | 1,11 | - | -
31.05.2018 05:05 | MR201A | L615A | - | - | - | - | - | - | 69 | 84 | 1,21 | 17,6 | 1,7 | 93 | 1,03 | 47 | 1,03 | 19 | 1,09 | - | -
31.05.2018 05:05 | MS214C | U103C | - | - | - | - | - | 19,08 | 74 | 87 | 1,18 | 15,4 | 1,3 | 95 | 1,03 | 49 | 1,03 | 20 | 1,08 | - | -
31.05.2018 08:45 | MS214D | U104D | - | - | - | - | - | 19,11 | 74 | 87 | 1,18 | 14,8 | 1,4 | 95 | 1,03 | 49 | 1,03 | 19 | 1,07 | - | -
31.05.2018 09:00 | MR201B | L622B | - | 30,6 | - | - | - | - | 68 | 84 | 1,23 | 16,7 | 2,0 | 93 | 1,03 | 47 | 1,03 | 19 | 1,08 | - | -
31.05.2018 11:35 | MR201C | L626C | - | - | - | - | - | - | 71 | 90 | 1,27 | 14,3 | 2,5 | 100 | 1,04 | 49 | 1,06 | 21 | 1,07 | - | -
31.05.2018 12:25 | MS214A | U105A | - | - | - | - | - | 18,81 | 73 | 86 | 1,18 | 15,3 | 1,4 | 94 | 1,03 | 48 | 1,03 | 19 | 1,07 | - | -
31.05.2018 14:25 | MR201A | L630A | - | - | - | - | - | - | 71 | 86 | 1,21 | 15,4 | 2,0 | 94 | 1,03 | 49 | 1,03 | 19 | 1,07 | - | -
31.05.2018 16:25 | MS214B | U106B | - | - | - | - | - | 18,99 | 74 | 88 | 1,19 | 14,9 | 1,5 | 96 | 1,03 | 49 | 1,03 | 20 | 1,06 | - | -
31.05.2018 17:05 | MR201C | L635C | - | - | - | - | - | - | 73 | 89 | 1,21 | 13,2 | 2,1 | 97 | 1,03 | 50 | 1,03 | 21 | 1,07 | - | -
31.05.2018 20:30 | MS214C | U107C | - | - | - | - | - | 19,30 | 73 | 88 | 1,20 | 15,7 | 1,6 | 97 | 1,03 | 49 | 1,03 | 19 | 1,08 | - | -
31.05.2018 22:30 | MR201B | L643B | - | - | - | - | - | - | 69 | 85 | 1,24 | 17,2 | 2,0 | 94 | 1,04 | 47 | 1,03 | 19 | 1,08 | - | -
31.05.2018 23:35 | MR201B | R607B | - | - | - | - | - | - | 67 | 83 | 1,25 | 15,5 | 2,4 | 92 | 1,03 | 47 | 1,03 | 19 | 1,09 | - | -
01.06.2018 00:35 | MR201A | L645A | - | - | - | - | - | - | 71 | 89 | 1,24 | 13,5 | 2,3 | 97 | 1,03 | 49 | 1,04 | 20 | 1,07 | - | -
01.06.2018 00:35 | MS214D | U108D | - | - | - | - | - | 18,86 | 73 | 88 | 15,20 | 1,6 | 1,2 | 96 | 1,03 | 49 | 1,03 | 20 | 1,07 | - | -
01.06.2018 03:20 | MR201C | L3C | - | - | - | - | - | - | 72 | 91 | 1,26 | 12,3 | 2,6 | 99 | 1,03 | 50 | 1,04 | 20 | 1,07 | - | -
01.06.2018 04:10 | MS214A | U1A | - | - | - | - | - | 19,02 | 73 | 88 | 1,21 | 14,4 | 1,7 | 97 | 1,03 | 49 | 1,03 | 19 | 1,07 | - | -
01.06.2018 06:30 | MR201B | L8B | - | - | - | - | - | - | 66 | 84 | 1,27 | 18,0 | 2,6 | 95 | 1,03 | 48 | 1,03 | 19 | 1,08 | - | -
01.06.2018 08:20 | MR201A | L 10 A | - | 30,6 | - | - | - | - | 72 | 87 | 1,21 | 15,6 | 1,9 | 96 | 1,03 | 49 | 1,03 | 20 | 1,07 | - | -
01.06.2018 09:05 | MS214B | U 2 B | - | - | - | - | - | 18,85 | 73 | 88 | 1,21 | 15,1 | 1,7 | 96 | 1,03 | 49 | 1,03 | 19 | 1,07 | - | -
01.06.2018 09:35 | MR201C | L 12 C | - | - | - | - | - | - | 69 | 88 | 1,27 | 15,3 | 2,8 | 98 | 1,03 | 50 | 1,03 | 20 | 1,07 | - | -
01.06.2018 15:30 | MR201C | L 18 C | - | - | - | - | - | - | 72 | 91 | 1,27 | 11,6 | 3,0 | 99 | 1,03 | 51 | 1,03 | 21 | 1,08 | - | -
01.06.2018 15:30 | MS214C | U 3 C | - | - | - | - | - | 18,59 | 74 | 88 | 1,20 | 15,4 | 1,6 | 97 | 1,03 | 49 | 1,03 | 20 | 1,08 | - | -
01.06.2018 18:10 | MR201B | L 20 B | - | - | - | - | - | - | 65 | 84 | 1,30 | 17,6 | 3,1 | 95 | 1,04 | 48 | 1,03 | 19 | 1,07 | - | -
01.06.2018 20:35 | MS214D | U4D | - | - | - | - | - | 18,24 | 74 | 88 | 1,20 | 15,1 | 1,6 | 97 | 1,03 | 49 | 1,03 | 19 | 1,06 | - | -
01.06.2018 22:25 | MR201A | L25A | - | - | - | - | - | - | 68 | 88 | 1,29 | 14,0 | 3,4 | 98 | 1,03 | 50 | 1,02 | 21 | 1,10 | - | -
02.06.2018 00:15 | MS214A | U5A | - | - | - | - | - | 18,56 | 73 | 88 | 1,21 | 15,3 | 1,8 | 97 | 1,03 | 49 | 1,03 | 20 | 1,07 | - | -
02.06.2018 01:15 | MR201C | L30C | - | - | - | - | - | - | 68 | 87 | 1,27 | 14,1 | 3,1 | 96 | 1,03 | 50 | 1,03 | 20 | 1,07 | - | -
02.06.2018 04:15 | MS214B | U6B | - | - | - | - | - | 18,59 | 71 | 85 | 1,20 | 16,0 | 1,8 | 94 | 1,03 | 49 | 1,03 | 19 | 1,06 | - | -
02.06.2018 06:00 | MR201A | L37A | - | - | - | - | - | - | 70 | 86 | 1,23 | 16,5 | 2,1 | 95 | 1,03 | 49 | 1,03 | 19 | 1,06 | - | -
02.06.2018 06:35 | MR201B | L38B | - | - | - | - | - | - | 64 | 82 | 1,27 | 19,9 | 2,6 | 93 | 1,03 | 47 | 1,03 | 19 | 1,07 | - | -
02.06.2018 07:00 | MR201C | L39C | - | - | - | - | - | - | 67 | 87 | 1,29 | 13,7 | 3,2 | 96 | 1,03 | 50 | 1,03 | 20 | 1,09 | - | -
02.06.2018 08:40 | MS214C | U7C | - | - | - | - | - | 18,89 | 71 | 85 | 1,20 | 16,5 | 1,5 | 94 | 1,03 | 48 | 1,03 | 19 | 1,07 | - | -
02.06.2018 11:10 | MR201B | L44B | - | 30,0 | - | - | - | - | 65 | 80 | 1,23 | 19,6 | 1,9 | 91 | 1,03 | 46 | 1,03 | 18 | 1,09 | - | -
02.06.2018 12:35 | MR201C | L45C | - | - | - | - | - | - | 73 | 89 | 1,22 | 12,5 | 2,0 | 96 | 1,03 | 50 | 1,03 | 20 | 1,09 | - | -
02.06.2018 13:40 | MS214D | U8D | - | - | - | - | - | 18,77 | 72 | 86 | 1,19 | 15,8 | 1,4 | 94 | 1,03 | 48 | 1,03 | 19 | 1,07 | - | -
02.06.2018 15:35 | MR201A | L49A | - | - | - | - | - | - | 71 | 88 | 1,24 | 16,2 | 2,0 | 98 | 1,04 | 49 | 1,03 | 19 | 1,08 | - | -
02.06.2018 16:30 | MR201C | L51C | - | - | - | - | - | - | 72 | 88 | 1,21 | 13,4 | 2,0 | 96 | 1,03 | 49 | 1,03 | 20 | 1,09 | - | -
02.06.2018 18:15 | MS214A | U9A | - | - | - | - | - | 18,97 | 72 | 86 | 1,19 | 15,9 | 1,5 | 95 | 1,03 | 48 | 1,03 | 19 | 1,11 | - | -
02.06.2018 20:30 | MR201B | L 56 B | - | - | - | - | - | - | 69 | 85 | 1,23 | 17,5 | 1,8 | 94 | 1,03 | 48 | 1,03 | 19 | 1,09 | - | -
02.06.2018 21:55 | MR201A | L 58 A | - | - | - | - | - | - | 71 | 89 | 1,25 | 15,2 | 2,2 | 98 | 1,04 | 50 | 1,03 | 19 | 1,09 | - | -
02.06.2018 22:45 | MS214B | U 10 B | - | - | - | - | - | 19,02 | 74 | 86 | 1,17 | 16,1 | 1,2 | 95 | 1,03 | 49 | 1,03 | 19 | 1,06 | - | -
02.06.2018 22:50 | MR201C | L60C | - | - | - | - | - | - | 69 | 87 | 1,26 | 14,2 | 2,8 | 96 | 1,03 | 49 | 1,03 | 19 | 1,06 | - | -
03.06.2018 03:35 | MS214C | U11C | - | - | - | - | - | 18,48 | 70 | 83 | 1,18 | 15,4 | 1,4 | 90 | 1,04 | 48 | 1,03 | 19 | 1,07 | - | -
03.06.2018 05:00 | MR201A | L67A | - | - | - | - | - | - | 70 | 87 | 1,24 | 15,4 | 2,1 | 96 | 1,03 | 49 | 1,03 | 19 | 1,07 | - | -
03.06.2018 08:20 | MR201B | L 71 B | - | 30,7 | - | - | - | - | 62 | 83 | 1,33 | 20,6 | 2,8 | 96 | 1,05 | 45 | 1,06 | 19 | 1,11 | - | -
03.06.2018 08:20 | MS214D | U 12 D | - | - | - | - | - | 18,87 | 72 | 87 | 1,20 | 15,6 | 1,5 | 95 | 1,03 | 48 | 1,03 | 19 | 1,07 | - | -
03.06.2018 12:30 | MS214A | U 13 A | - | - | - | - | - | 18,60 | 70 | 84 | 1,21 | 16,4 | 1,7 | 93 | 1,03 | 47 | 1,03 | 19 | 1,08 | - | -
03.06.2018 13:06 | MR201C | L 75 C | - | - | - | - | - | - | 68 | 85 | 1,26 | 13,6 | 2,7 | 94 | 1,03 | 48 | 1,04 | 20 | 1,10 | - | -
03.06.2018 16:00 | MR201A | L82A | - | - | - | - | - | - | 69 | 86 | 1,25 | 14,9 | 2,3 | 95 | 1,03 | 48 | 1,03 | 19 | 1,08 | - | -
03.06.2018 17:10 | MS214B | U14B | - | - | - | - | - | 18,71 | 67 | 83 | 1,25 | 16,3 | 2,2 | 93 | 1,03 | 47 | 1,04 | 19 | 1,07 | - | -
03.06.2018 19:40 | MR201B | L86B | - | - | - | - | - | - | 66 | 80 | 1,23 | 19,3 | 1,9 | 91 | 1,03 | 46 | 1,03 | 19 | 1,09 | - | -
03.06.2018 20:15 | MR201C | L87C | - | - | - | - | - | - | 67 | 85 | 1,26 | 16,1 | 2,6 | 95 | 1,03 | 47 | 1,04 | 20 | 1,09 | - | -
03.06.2018 21:45 | MS214C | U15C | - | - | - | - | - | 17,08 | 72 | 86 | 1,19 | 15,9 | 1,5 | 94 | 1,03 | 48 | 1,03 | 19 | 1,08 | - | -
03.06.2018 23:30 | MR201A | L91A | - | - | - | - | - | - | 72 | 88 | 1,22 | 14,2 | 1,9 | 96 | 1,03 | 49 | 1,03 | 19 | 1,08 | - | -
04.06.2018 01:40 | MS214D | U16D | - | - | - | - | - | 18,84 | 74 | 88 | 1,19 | 15,3 | 1,5 | 96 | 1,03 | 49 | 1,03 | 20 | 1,07 | - | -
04.06.2018 02:05 | MR201B | L95B | - | - | - | - | - | - | 68 | 87 | 1,27 | 16,5 | 2,6 | 97 | 1,03 | 49 | 1,03 | 20 | 1,09 | - | -
04.06.2018 05:00 | MR201A | L100A | - | - | - | - | - | - | 69 | 86 | 1,25 | 16,3 | 2,1 | 96 | 1,03 | 48 | 1,03 | 19 | 1,11 | - | -
04.06.2018 05:30 | MS214A | U17A | - | - | - | - | - | 19,15 | 74 | 87 | 1,18 | 15,8 | 1,4 | 96 | 1,03 | 49 | 1,02 | 19 | 1,08 | - | -
04.06.2018 09:38 | MS214B | U18B | - | - | - | - | - | 19,49 | 73 | 88 | 1,20 | 16,4 | 1,5 | 97 | 1,03 | 49 | 1,03 | 20 | 1,07 | - | -
04.06.2018 16:30 | MR201C | L111C | - | 30,8 | - | - | - | - | 70 | 85 | 1,21 | 15,0 | 2,0 | 94 | 1,03 | 48 | 1,03 | 20 | 1,08 | - | -
04.06.2018 17:40 | MR201A | L112A | - | - | - | - | - | - | 68 | 86 | 1,28 | 14,8 | 2,9 | 96 | 1,03 | 49 | 1,03 | 20 | 1,07 | - | -
04.06.2018 17:50 | MS214C | U19C | - | - | - | - | - | 18,90 | 71 | 86 | 1,21 | 15,6 | 1,7 | 95 | 1,03 | 48 | 1,03 | 19 | 1,07 | - | -
04.06.2018 18:15 | MR201B | L113B | - | - | - | - | - | - | 71 | 89 | 1,27 | 12,9 | 2,7 | 98 | 1,03 | 50 | 1,03 | 20 | 1,07 | - | -
04.06.2018 21:55 | MS214D | U20D | - | - | - | - | - | 18,98 | 72 | 86 | 1,20 | 15,4 | 1,6 | 95 | 1,03 | 48 | 1,03 | 19 | 1,07 | - | -
04.06.2018 22:30 | MR201C | L120C | - | - | - | - | - | - | 63 | 79 | 1,26 | 19,9 | 2,4 | 90 | 1,03 | 45 | 1,04 | 19 | 1,09 | - | -
05.06.2018 01:20 | MR201A | L124A | - | - | - | - | - | - | 67 | 83 | 1,24 | 17,2 | 2,1 | 92 | 1,03 | 47 | 1,03 | 18 | 1,09 | - | -
05.06.2018 01:50 | MS214A | U21A | - | - | - | - | - | 19,42 | 69 | 84 | 1,23 | 15,7 | 2,0 | 93 | 1,03 | 47 | 1,03 | 19 | 1,08 | - | -
05.06.2018 03:40 | MR201B | L128B | - | - | - | - | - | - | 70 | 91 | 1,30 | 13,6 | 2,8 | 101 | 1,04 | 50 | 1,05 | 20 | 1,12 | - | -
05.06.2018 05:45 | MS214B | U22B | - | - | - | - | - | 19,07 | 72 | 88 | 1,22 | 15,8 | 1,7 | 97 | 1,03 | 48 | 1,03 | 19 | 1,07 | - | -
05.06.2018 06:15 | MR201C | L132C | - | - | - | - | - | - | 64 | 79 | 1,23 | 20,8 | 2,1 | 89 | 1,03 | 45 | 1,04 | 19 | 1,08 | - | -
05.06.2018 09:35 | MS214C | U 23 C | - | - | - | - | - | 18,79 | 73 | 87 | 1,20 | 16,0 | 1,5 | 96 | 1,03 | 48 | 1,03 | 19 | 1,08 | - | -
05.06.2018 09:50 | MR201B | L 137 B | - | 29,4 | - | - | - | - | 74 | 93 | 1,24 | 15,2 | 2,1 | 102 | 1,04 | 51 | 1,03 | 20 | 1,06 | - | -
05.06.2018 11:00 | MR201A | L 139 A | - | - | - | - | - | - | 65 | 89 | 1,37 | 19,3 | 2,9 | 102 | 1,06 | 46 | 1,08 | 20 | 1,09 | - | -
05.06.2018 11:55 | MR201C | L 141 C | - | - | - | - | - | - | 66 | 82 | 1,23 | 19,5 | 2,0 | 92 | 1,03 | 47 | 1,03 | 19 | 1,08 | - | -
05.06.2018 13:45 | MS214D | U 24 D | - | - | - | - | - | 18,90 | 73 | 88 | 1,20 | 18,0 | 1,4 | 98 | 1,04 | 49 | 1,03 | 19 | 1,07 | - | -
05.06.2018 15:15 | MR201A | L 145 A | - | - | - | - | - | - | 73 | 90 | 1,24 | 14,4 | 2,1 | 99 | 1,04 | 50 | 1,03 | 20 | 1,07 | - | -
05.06.2018 17:35 | MR201B | L 149 B | - | - | - | - | - | - | 76 | 91 | 1,19 | 13,7 | 1,5 | 99 | 1,04 | 51 | 1,03 | 20 | 1,07 | - | -
05.06.2018 18:24 | MS214A | U 25 A | - | - | - | - | - | 18,86 | 74 | 89 | 1,21 | 16,4 | 1,6 | 99 | 1,03 | 50 | 1,03 | 20 | 1,07 | - | -
05.06.2018 19:45 | MR201C | L153C | - | - | - | - | - | - | 66 | 81 | 1,24 | 21,5 | 2,2 | 93 | 1,03 | 47 | 1,03 | 20 | 1,08 | - | -
05.06.2018 21:20 | MS214B | U26B | - | - | - | - | - | 19,11 | 72 | 87 | 1,20 | 16,9 | 1,6 | 97 | 1,04 | 49 | 1,03 | 20 | 1,07 | - | -
05.06.2018 22:30 | MR201A | L157A | - | - | - | - | - | - | 73 | 89 | 1,21 | 14,9 | 1,9 | 97 | 1,03 | 50 | 1,03 | 20 | 1,07 | - | -
06.06.2018 01:00 | MR201B | L161B | - | - | - | - | - | - | 74 | 92 | 1,24 | 15,1 | 2,2 | 101 | 1,03 | 51 | 1,03 | 20 | 1,07 | - | -
06.06.2018 01:03 | MS214C | U27C | - | - | - | - | - | 18,86 | 72 | 87 | 1,20 | 16,0 | 1,7 | 96 | 1,03 | 49 | 1,03 | 20 | 1,08 | - | -
06.06.2018 04:40 | MS214D | U28D | - | - | - | - | - | 18,94 | 74 | 90 | 1,21 | 16,4 | 1,6 | 99 | 1,03 | 50 | 1,03 | 20 | 1,07 | - | -
06.06.2018 04:40 | MR201B | L167B | - | - | - | - | - | - | 73 | 88 | 1,22 | 16,0 | 1,8 | 98 | 1,03 | 50 | 1,03 | 20 | 1,06 | - | -
06.06.2018 07:50 | MR201A | L172A | - | 30,3 | - | - | - | - | 72 | 89 | 1,23 | 14,9 | 2,1 | 98 | 1,03 | 50 | 1,03 | 19 | 1,09 | - | -
06.06.2018 08:45 | MS214A | U29A | - | - | - | - | - | 19,06 | 73 | 87 | 1,19 | 16,5 | 1,4 | 96 | 1,03 | 49 | 1,03 | 20 | 1,08 | - | -
06.06.2018 11:00 | MR201C | L177C | - | - | - | - | - | - | 70 | 85 | 1,21 | 17,6 | 1,9 | 94 | 1,03 | 48 | 1,02 | 20 | 1,09 | - | -
06.06.2018 12:30 | MS214B | U30B | - | - | - | - | - | 19,28 | 73 | 88 | 1,20 | 16,1 | 1,6 | 97 | 1,03 | 49 | 1,03 | 20 | 1,08 | - | -
06.06.2018 14:00 | MR201B | L182B | - | - | - | - | - | - | 73 | 89 | 1,22 | 15,5 | 1,9 | 98 | 1,03 | 50 | 1,03 | 20 | 1,08 | - | -
06.06.2018 16:20 | MS214C | U31C | - | - | - | - | - | 19,26 | 73 | 88 | 1,20 | 16,0 | 1,6 | 97 | 1,03 | 49 | 1,03 | 20 | 1,08 | - | -
06.06.2018 17:10 | MR201A | L187A | - | - | - | - | - | - | 74 | 91 | 1,23 | 15,0 | 2,0 | 100 | 1,03 | 51 | 1,03 | 20 | 1,09 | - | -
06.06.2018 20:00 | MS214D | U 32 D | - | - | - | - | - | 18,92 | 72 | 88 | 1,22 | 16,4 | 1,8 | 98 | 1,03 | 50 | 1,03 | 19 | 1,08 | - | -
06.06.2018 20:50 | MR201A | L 193 A | - | - | - | - | - | - | 73 | 89 | 1,21 | 15,6 | 1,8 | 97 | 1,03 | 50 | 1,03 | 20 | 1,07 | - | -
06.06.2018 23:15 | MS214B | L 197 B | - | - | - | - | - | - | 70 | 89 | 1,27 | 15,4 | 2,6 | 99 | 1,03 | 50 | 1,03 | 20 | 1,09 | - | -
07.06.2018 00:25 | MS214A | U 33 A | - | - | - | - | - | 18,78 | 75 | 90 | 1,20 | 16,4 | 1,5 | 99 | 1,03 | 50 | 1,03 | 20 | 1,08 | - | -
07.06.2018 02:24 | MR201C | L 201 C | - | - | - | - | - | - | 70 | 87 | 1,25 | 16,9 | 2,5 | 97 | 1,03 | 50 | 1,03 | 20 | 1,08 | - | -
07.06.2018 04:20 | MS214B | U 34 B | - | - | - | - | - | 18,80 | 73 | 88 | 1,20 | 16,6 | 1,5 | 97 | 1,03 | 49 | 1,03 | 20 | 1,07 | - | -
07.06.2018 04:50 | MR201A | L 205 A | - | - | - | - | - | - | 66 | 87 | 1,33 | 19,5 | 2,9 | 100 | 1,04 | 48 | 1,06 | 20 | 1,08 | - | -
07.06.2018 05:20 | MR201B | L206B | - | - | - | - | - | - | 68 | 86 | 1,28 | 16,1 | 2,8 | 97 | 1,03 | 49 | 1,03 | 20 | 1,07 | - | -
07.06.2018 08:10 | MS214C | U35C | - | - | - | - | - | 18,85 | 71 | 85 | 1,21 | 17,4 | 1,6 | 95 | 1,03 | 48 | 1,03 | 19 | 1,08 | - | -
07.06.2018 11:15 | MR201A | L214A | - | 30,7 | - | - | - | - | 66 | 82 | 1,25 | 17,4 | 2,2 | 92 | 1,03 | 46 | 1,04 | 19 | 1,07 | - | -
07.06.2018 11:55 | MR201C | L216C | - | - | - | - | - | - | 67 | 81 | 1,21 | 17,3 | 1,9 | 90 | 1,03 | 46 | 1,03 | 19 | 1,09 | - | -
07.06.2018 12:40 | MS214D | U36D | - | - | - | - | - | 18,89 | 68 | 83 | 1,23 | 16,4 | 2,0 | 92 | 1,03 | 47 | 1,03 | 19 | 1,09 | - | -
07.06.2018 14:00 | MR201B | L218B | - | - | - | - | - | - | 66 | 84 | 1,27 | 17,7 | 2,4 | 94 | 1,03 | 47 | 1,03 | 19 | 1,08 | - | -
07.06.2018 17:20 | MR201A | L223A | - | - | - | - | - | - | 69 | 85 | 1,23 | 16,6 | 2,0 | 95 | 1,03 | 48 | 1,03 | 19 | 1,08 | - | -
07.06.2018 17:58 | MS214A | U37A | - | - | - | - | - | 18,64 | 69 | 85 | 1,22 | 17,2 | 1,8 | 94 | 1,03 | 47 | 1,03 | 19 | 1,08 | - | -
07.06.2018 20:05 | MR201B | L227B | - | - | - | - | - | - | 67 | 85 | 1,27 | 16,5 | 2,6 | 95 | 1,03 | 48 | 1,03 | 20 | 1,09 | - | -
07.06.2018 20:40 | MS214B | U38B | - | - | - | - | - | 19,36 | 71 | 85 | 1,19 | 16,8 | 1,4 | 94 | 1,03 | 48 | 1,03 | 19 | 1,08 | - | -
07.06.2018 22:35 | MR201C | L231C | - | - | - | - | - | - | 67 | 84 | 1,25 | 17,2 | 2,5 | 94 | 1,03 | 49 | 1,03 | 19 | 1,09 | - | -
08.06.2018 00:15 | MS214C | U39C | - | - | - | - | - | 19,23 | 72 | 86 | 1,19 | 16,8 | 1,4 | 96 | 1,03 | 48 | 1,03 | 19 | 1,07 | - | -
08.06.2018 03:00 | MR201A | L238A | - | - | - | - | - | - | 71 | 89 | 1,25 | 15,1 | 2,4 | 98 | 1,03 | 50 | 1,03 | 20 | 1,09 | - | -
08.06.2018 04:10 | MS214D | U40D | - | - | - | - | - | 18,63 | 74 | 88 | 1,19 | 16,4 | 1,4 | 97 | 1,03 | 49 | 1,03 | 19 | 1,07 | - | -
08.06.2018 05:25 | MR201B | L242B | - | - | - | - | - | - | 67 | 88 | 1,31 | 19,2 | 2,5 | 101 | 1,04 | 47 | 1,07 | 20 | 1,10 | - | -
08.06.2018 07:57 | MS214A | U41A | - | - | - | - | - | 18,81 | 71 | 86 | 1,20 | 17,0 | 1,6 | 95 | 1,03 | 48 | 1,03 | 19 | 1,07 | - | -
08.06.2018 09:48 | MR201C | L249C | - | 30,8 | - | - | - | - | 65 | 81 | 1,24 | 18,4 | 2,2 | 91 | 1,03 | 46 | 1,03 | 19 | 1,10 | - | -
08.06.2018 10:40 | MR201B | L248B | - | - | - | - | - | - | 69 | 86 | 1,24 | 15,6 | 2,1 | 95 | 1,03 | 48 | 1,03 | 19 | 1,08 | - | -
08.06.2018 14:50 | MS214B | U42B | - | - | - | - | - | 19,10 | 68 | 83 | 1,21 | 16,7 | 1,8 | 91 | 1,03 | 47 | 1,03 | 18 | 1,07 | - | -
08.06.2018 16:29 | MR201A | L253A | - | - | - | - | - | - | 68 | 85 | 1,26 | 15,0 | 2,4 | 94 | 1,03 | 48 | 1,03 | 18 | 1,08 | - | -
08.06.2018 16:45 | MR201C | L255C | - | - | - | - | - | - | 67 | 83 | 1,25 | 18,2 | 2,1 | 93 | 1,03 | 47 | 1,04 | 18 | 1,09 | - | -
08.06.2018 20:15 | MS214C | U43C | - | - | - | - | - | 18,70 | 67 | 84 | 1,26 | 16,8 | 2,3 | 94 | 1,03 | 47 | 1,03 | 18 | 1,08 | - | -
08.06.2018 21:50 | MR201B | L260B | - | - | - | - | - | - | 69 | 86 | 1,25 | 15,6 | 2,2 | 95 | 1,03 | 48 | 1,03 | 19 | 1,08 | - | -
08.06.2018 23:05 | MR201A | L262A | - | - | - | - | - | - | 69 | 88 | 1,27 | 16,7 | 2,0 | 98 | 1,04 | 48 | 1,06 | 18 | 1,08 | - | -
09.06.2018 00:10 | MS214D | U44D | - | - | - | - | - | 19,11 | 68 | 86 | 1,27 | 16,0 | 2,6 | 96 | 1,03 | 48 | 1,04 | 19 | 1,07 | - | -
09.06.2018 01:55 | MR201C | L267C | - | - | - | - | - | - | 68 | 86 | 1,27 | 14,3 | 2,8 | 95 | 1,03 | 49 | 1,03 | 19 | 1,08 | - | -
09.06.2018 04:30 | MS214A | U45A | - | - | - | - | - | 18,90 | 67 | 89 | 1,33 | 15,9 | 3,3 | 100 | 1,03 | 49 | 1,04 | 19 | 1,07 | - | -
09.06.2018 05:30 | MR201B | L272B | - | - | - | - | - | - | 69 | 88 | 1,27 | 16,6 | 2,3 | 98 | 1,04 | 49 | 1,04 | 19 | 1,11 | - | -
09.06.2018 08:05 | MS214B | U46B | - | - | - | - | - | 18,84 | 71 | 87 | 1,22 | 16,1 | 1,8 | 96 | 1,03 | 49 | 1,03 | 18 | 1,08 | - | -
09.06.2018 09:00 | MR201A | L277A | - | 30,0 | - | - | - | - | 60 | 85 | 1,44 | 22,5 | 3,2 | 103 | 1,07 | 44 | 1,11 | 19 | 1,06 | - | -
09.06.2018 09:50 | MR201C | L279C | - | - | - | - | - | - | 70 | 85 | 1,22 | 14,8 | 2,1 | 94 | 1,03 | 49 | 1,03 | 19 | 1,07 | - | -
09.06.2018 11:35 | MR201B | L281B | - | - | - | - | - | - | 69 | 86 | 1,25 | 17,4 | 2,2 | 96 | 1,04 | 49 | 1,03 | 19 | 1,04 | - | -
09.06.2018 12:20 | MS214C | U47C | - | - | - | - | - | 18,60 | 72 | 87 | 1,20 | 15,7 | 1,5 | 96 | 1,03 | 49 | 1,03 | 19 | 1,08 | - | -
09.06.2018 17:18 | MS214D | U48D | - | - | - | - | - | 18,74 | 72 | 87 | 1,21 | 17,8 | 1,6 | 97 | 1,04 | 49 | 1,03 | 19 | 1,07 | - | -
09.06.2018 17:40 | MR201A | L289A | - | - | - | - | - | - | 66 | 88 | 1,33 | 14,7 | 3,5 | 98 | 1,03 | 49 | 1,03 | 19 | 1,08 | - | -
09.06.2018 21:20 | MR201C | L294C | - | - | - | - | - | - | 67 | 87 | 1,31 | 13,1 | 3,2 | 96 | 1,03 | 49 | 1,04 | 19 | 1,13 | - | -
09.06.2018 21:20 | MS214A | U49A | - | - | - | - | - | 18,87 | 72 | 88 | 1,22 | 15,8 | 1,8 | 97 | 1,03 | 49 | 1,03 | 19 | 1,09 | - | -
09.06.2018 22:45 | MR201B | L296B | - | - | - | - | - | - | 66 | 87 | 1,32 | 16,3 | 3,0 | 98 | 1,04 | 49 | 1,04 | 19 | 1,09 | - | -
10.06.2018 02:19 | MS214B | U50B | - | - | - | - | - | 18,85 | 71 | 91 | 1,29 | 14,5 | 2,7 | 101 | 1,03 | 51 | 1,04 | 19 | 1,08 | - | -
10.06.2018 04:42 | MR201A | L301A | - | - | - | - | - | - | 69 | 91 | 1,31 | 15,9 | 2,9 | 102 | 1,03 | 51 | 1,04 | 19 | 1,09 | - | -
10.06.2018 05:30 | MS214C | U51C | - | - | - | - | - | 18,84 | 75 | 92 | 1,23 | 15,6 | 1,8 | 102 | 1,04 | 51 | 1,04 | 20 | 1,08 | - | -
10.06.2018 06:50 | MS214B | U50B/1 | - | - | - | - | - | 18,97 | 73 | 88 | 1,21 | 15,5 | 1,7 | 97 | 1,03 | 49 | 1,02 | 20 | 1,11 | - | -
10.06.2018 10:15 | MR201A | L311A | - | - | - | - | - | - | 68 | 86 | 1,27 | 16,3 | 2,4 | 96 | 1,03 | 49 | 1,03 | 18 | 1,08 | - | -
10.06.2018 10:45 | MS214C | U51C-1 | - | - | - | - | - | 18,98 | 68 | 85 | 1,25 | 16,3 | 2,3 | 94 | 1,03 | 48 | 1,03 | 19 | 1,08 | - | -
10.06.2018 11:40 | MR201C | L313C | - | 30,3 | - | - | - | - | 64 | 83 | 1,30 | 15,7 | 3,2 | 93 | 1,03 | 48 | 1,03 | 19 | 1,10 | - | -
10.06.2018 12:20 | MS214D | U52D | - | - | - | - | - | 18,82 | 70 | 85 | 1,21 | 17,3 | 1,5 | 94 | 1,03 | 47 | 1,03 | 19 | 1,08 | - | -
10.06.2018 15:00 | MR201B | L318B | - | - | - | - | - | - | 64 | 85 | 1,33 | 16,5 | 3,4 | 96 | 1,04 | 48 | 1,03 | 19 | 1,09 | - | -
10.06.2018 16:00 | MS214A | U53A | - | - | - | - | - | 18,73 | 72 | 85 | 1,19 | 16,3 | 1,4 | 94 | 1,03 | 48 | 1,03 | 19 | 1,08 | - | -
10.06.2018 17:00 | MR201B | L321B | - | - | - | - | - | - | 70 | 86 | 1,23 | 15,8 | 1,8 | 95 | 1,04 | 48 | 1,03 | 19 | 1,10 | - | -
10.06.2018 20:40 | MS214B | U54B | - | - | - | - | - | 18,82 | 71 | 85 | 1,20 | 16,3 | 1,6 | 94 | 1,03 | 48 | 1,30 | 19 | 1,09 | - | -
10.06.2018 21:50 | MR201C | L328C | - | - | - | - | - | - | 63 | 84 | 134,00 | 16,3 | 4,0 | 95 | 1,03 | 48 | 1,03 | 21 | 1,10 | - | -
10.06.2018 23:40 | MR201B | L330B | - | - | - | - | - | - | 70 | 88 | 1,26 | 15,4 | 2,3 | 97 | 1,03 | 49 | 1,03 | 19 | 1,06 | - | -
11.06.2018 01:05 | MR201A | L332A | - | - | - | - | - | - | 67 | 86 | 1,28 | 15,5 | 2,7 | 96 | 1,03 | 49 | 1,03 | 19 | 1,09 | - | -
11.06.2018 01:15 | MS214C | U55C | - | - | - | - | - | 18,68 | 73 | 87 | 1,19 | 15,5 | 1,4 | 95 | 1,03 | 49 | 1,03 | 19 | 1,06 | - | -
11.06.2018 05:45 | MS214D | U56D | - | - | - | - | - | 18,32 | 75 | 90 | 1,19 | 15,1 | 1,4 | 98 | 1,03 | 50 | 1,03 | 19 | 1,08 | - | -
11.06.2018 06:40 | MR201B | L339B | - | - | - | - | - | - | 66 | 90 | 1,36 | 17,2 | 3,4 | 102 | 1,04 | 50 | 1,04 | 19 | 1,09 | - | -
11.06.2018 07:10 | MR201C | L340C | - | - | - | - | - | - | 76 | 104 | 1,37 | 17,7 | 3,2 | 118 | 1,04 | 58 | 1,04 | 21 | 1,09 | - | -
11.06.2018 10:22 | MR201A | L341A | - | 30,3 | - | - | - | - | 52 | 91 | 1,74 | 30,9 | 4,7 | 121 | 1,14 | 43 | 1,16 | 20 | 1,08 | - | -
11.06.2018 10:45 | MS214A | U57A | - | - | - | - | - | 18,63 | 74 | 94 | 1,26 | 14,5 | 2,1 | 103 | 1,04 | 50 | 1,05 | 20 | 1,07 | - | -
11.06.2018 11:20 | MR201B | L345B | - | - | - | - | - | - | 60 | 84 | 1,39 | 23,0 | 2,9 | 99 | 1,06 | 44 | 1,09 | 19 | 1,09 | - | -
11.06.2018 12:50 | MR201A | L347A | - | - | - | - | - | - | 71 | 90 | 1,27 | 12,0 | 2,5 | 98 | 1,03 | 50 | 1,04 | 19 | 1,07 | - | -
11.06.2018 14:30 | MS214B | U58B | - | - | - | - | - | 18,64 | 76 | 93 | 1,22 | 13,1 | 1,7 | 101 | 1,04 | 50 | 1,04 | 19 | 1,08 | - | -
11.06.2018 16:00 | MS214A | U57A/1 | - | - | - | - | - | 18,79 | 75 | 92 | 1,23 | 13,5 | 1,8 | 100 | 1,04 | 49 | 1,05 | 19 | 1,07 | - | -
11.06.2018 18:50 | MS214C | U59C | - | - | - | - | - | 18,99 | 75 | 91 | 1,21 | 13,6 | 1,5 | 99 | 1,04 | 49 | 1,03 | 19 | 1,09 | - | -
11.06.2018 18:50 | MS214B | U58B/1 | - | - | - | - | - | 19,08 | 73 | 91 | 1,24 | 14,7 | 1,9 | 100 | 1,04 | 49 | 1,03 | 19 | 1,09 | - | -
11.06.2018 19:17 | MR201C | L354C | - | - | - | - | - | - | 79 | 99 | 1,26 | 6,8 | 2,4 | 105 | 1,03 | 53 | 1,05 | 20 | 1,10 | - | -
11.06.2018 20:15 | MR201C | L357C | - | - | - | - | - | - | 75 | 96 | 1,28 | 11,6 | 2,9 | 105 | 1,03 | 54 | 1,03 | 21 | 1,12 | - | -
11.06.2018 22:00 | MS214A | U57A/2 | - | - | - | - | - | 18,76 | 75 | 91 | 1,22 | 14,9 | 1,6 | 100 | 1,04 | 49 | 1,03 | 19 | 1,09 | - | -
11.06.2018 23:30 | MR201B | L361B | - | - | - | - | - | - | 62 | 82 | 1,32 | 20,1 | 2,9 | 94 | 1,04 | 46 | 1,04 | 19 | 1,10 | - | -
11.06.2018 23:35 | MS214C | U59C/1 | - | - | - | - | - | 19,07 | 75 | 91 | 1,21 | 15,3 | 1,5 | 100 | 1,04 | 49 | 1,03 | 20 | 1,09 | - | -
12.06.2018 00:30 | MR201A | L362A | - | - | - | - | - | - | 72 | 96 | 1,32 | 10,5 | 3,3 | 104 | 1,04 | 53 | 1,03 | 20 | 1,10 | - | -
12.06.2018 01:50 | MR201C | L364C | - | - | - | - | - | - | 77 | 95 | 1,23 | 10,6 | 2,2 | 102 | 1,03 | 52 | 1,03 | 21 | 1,13 | - | -
12.06.2018 03:00 | MS214D | U60D | - | - | - | - | - | 19,01 | 77 | 93 | 1,21 | 15,1 | 1,4 | 102 | 1,04 | 50 | 1,03 | 19 | 1,08 | - | -
12.06.2018 05:15 | MR201A | L368A | - | - | - | - | - | - | 71 | 90 | 1,25 | 16,7 | 2,0 | 100 | 1,04 | 50 | 1,03 | 19 | 1,08 | - | -
12.06.2018 06:20 | MR201C | L370C | - | - | - | - | - | - | 76 | 93 | 1,22 | 14,7 | 1,8 | 101 | 1,03 | 52 | 1,03 | 20 | 1,07 | - | -
12.06.2018 07:25 | MS214D | U60D/1 | - | - | - | - | - | 19,10 | 76 | 93 | 1,22 | 15,3 | 1,6 | 102 | 1,04 | 50 | 1,03 | 19 | 1,07 | - | -
12.06.2018 08:40 | MR201A | L372A | - | 30,0 | - | - | - | - | 63 | 77 | 1,23 | 21,8 | 1,7 | 88 | 1,03 | 45 | 1,03 | 18 | 1,08 | - | -
12.06.2018 09:15 | MR201B | L373B | - | - | - | - | - | - | 65 | 81 | 1,25 | 19,2 | 2,3 | 91 | 1,03 | 46 | 1,03 | 19 | 1,08 | - | -
12.06.2018 09:20 | MS214B | U61B | - | - | - | - | - | 18,97 | 72 | 89 | 1,24 | 16,1 | 1,9 | 99 | 1,04 | 49 | 1,03 | 19 | 1,07 | - | -
12.06.2018 11:30 | MS214D | U60D/2 | - | - | - | - | - | 19,37 | 74 | 88 | 1,20 | 16,3 | 1,3 | 97 | 1,04 | 49 | 1,03 | 18 | 1,07 | - | -
12.06.2018 12:45 | MS214A | U62A | - | - | - | - | - | 19,03 | 72 | 88 | 1,22 | 17,0 | 1,7 | 98 | 1,04 | 48 | 1,03 | 20 | 1,08 | - | -
12.06.2018 12:50 | MR201B | L378B | - | - | - | - | - | - | 69 | 84 | 1,22 | 18,6 | 1,5 | 93 | 1,03 | 47 | 1,03 | 18 | 1,09 | - | -
12.06.2018 13:00 | MR201C | L377C | - | - | - | - | - | - | 74 | 87 | 1,18 | 15,6 | 1,3 | 96 | 1,03 | 50 | 1,03 | 19 | 1,06 | - | -
12.06.2018 13:55 | MR201A | L379A | - | - | - | - | - | - | 63 | 82 | 1,31 | 19,3 | 3,1 | 94 | 1,03 | 47 | 1,03 | 18 | 1,06 | - | -
12.06.2018 17:40 | MS214C | U63C | - | - | - | - | - | 19,21 | 67 | 85 | 1,26 | 18,9 | 2,2 | 96 | 1,04 | 48 | 1,03 | 19 | 1,07 | - | -
12.06.2018 20:50 | MS214C | U63C/1 | - | - | - | - | - | 19,22 | 70 | 86 | 1,24 | 18,7 | 1,7 | 97 | 1,04 | 48 | 1,04 | 19 | 1,08 | - | -
12.06.2018 20:50 | MR201C | L389C | - | - | - | - | - | - | 69 | 88 | 1,27 | 14,6 | 2,7 | 97 | 1,03 | 49 | 1,04 | 20 | 1,09 | - | -
12.06.2018 22:50 | MS214B | U64B | - | - | - | - | - | 19,19 | 70 | 85 | 1,22 | 18,0 | 1,5 | 95 | 1,04 | 47 | 1,03 | 18 | 1,08 | - | -
13.06.2018 01:40 | MR201B | L396B | - | - | - | - | - | - | 63 | 84 | 1,33 | 20,4 | 2,4 | 96 | 1,04 | 47 | 1,04 | 17 | 1,20 | - | -
13.06.2018 01:40 | MS214C | U63C/2 | - | - | - | - | - | 19,40 | 72 | 86 | 1,20 | 17,6 | 1,4 | 96 | 1,04 | 48 | 1,03 | 18 | 1,06 | - | -
13.06.2018 03:30 | MS214D | U65D | - | - | - | - | - | 19,01 | 73 | 87 | 1,19 | 16,9 | 1,3 | 96 | 1,03 | 48 | 1,03 | 18 | 1,06 | - | -
13.06.2018 04:10 | MR201A | L400A | - | - | - | - | - | - | 68 | 82 | 1,21 | 19,4 | 1,6 | 93 | 1,03 | 47 | 1,03 | 18 | 1,07 | - | -
13.06.2018 06:00 | MR201B | L402B | - | - | - | - | - | - | 69 | 86 | 1,24 | 18,3 | 1,8 | 96 | 1,04 | 48 | 1,03 | 18 | 1,08 | - | -
13.06.2018 08:05 | MS214A | U 66 A | - | - | - | - | - | 18,69 | 72 | 86 | 1,19 | 17,0 | 1,3 | 95 | 1,04 | 48 | 1,03 | 18 | 1,07 | - | -
13.06.2018 09:20 | MR201C | L 407 C | - | 30,0 | - | - | - | - | 73 | 89 | 1,21 | 16,6 | 1,6 | 98 | 1,03 | 50 | 1,03 | 19 | 1,11 | - | -
13.06.2018 11:15 | MR201A | L 409 A | - | - | - | - | - | - | 67 | 84 | 1,25 | 20,0 | 1,8 | 95 | 1,04 | 47 | 1,04 | 18 | 1,09 | - | -
13.06.2018 12:30 | MS214B | U 67 B | - | - | - | - | - | 18,80 | 71 | 85 | 1,20 | 17,8 | 1,4 | 94 | 1,04 | 49 | 1,03 | 19 | 1,09 | - | -
13.06.2018 12:45 | MR201B | L 411 B | - | - | - | - | - | - | 68 | 87 | 1,28 | 24,4 | 1,8 | 102 | 1,05 | 48 | 1,03 | 18 | 1,09 | - | -
13.06.2018 16:30 | MR201C | L 412 C | - | - | - | - | - | - | 69 | 86 | 1,24 | 17,2 | 2,2 | 96 | 1,03 | 49 | 1,03 | 19 | 1,06 | - | -
13.06.2018 18:00 | MR201A | L 413 A | - | - | - | - | - | - | 69 | 85 | 1,24 | 17,2 | 2,0 | 95 | 1,03 | 48 | 1,03 | 19 | 1,06 | - | -
13.06.2018 18:40 | MR201B | L 414 B | - | - | - | - | - | - | 71 | 91 | 1,29 | 15,4 | 2,6 | 101 | 1,04 | 50 | 1,04 | 20 | 1,06 | - | -
13.06.2018 20:04 | MS214C | U 68 C | - | - | - | - | - | 18,62 | 72 | 88 | 1,21 | 17,5 | 1,5 | 97 | 1,04 | 49 | 1,03 | 18 | 1,07 | - | -
13.06.2018 20:35 | MR201B | L417B | - | - | - | - | - | - | 72 | 89 | 1,24 | 15,8 | 2,0 | 98 | 1,04 | 50 | 1,03 | 19 | 1,07 | - | -
13.06.2018 22:55 | MR201C | L421C | - | - | - | - | - | - | 65 | 80 | 1,23 | 21,3 | 2,0 | 91 | 1,03 | 46 | 1,03 | 19 | 1,09 | - | -
14.06.2018 00:10 | MS214D | U69D | - | - | - | - | - | 18,65 | 70 | 90 | 1,28 | 14,7 | 2,7 | 100 | 1,03 | 49 | 1,04 | 19 | 1,07 | - | -
14.06.2018 02:00 | MR201A | L425A | - | - | - | - | - | - | 68 | 83 | 1,22 | 18,8 | 1,7 | 93 | 1,03 | 47 | 1,03 | 18 | 1,06 | - | -
14.06.2018 04:10 | MS214A | U70A | - | - | - | - | - | 18,93 | 65 | 82 | 1,26 | 18,8 | 2,3 | 93 | 1,03 | 47 | 1,03 | 18 | 1,07 | - | -
14.06.2018 04:50 | MR201C | L430C | - | - | - | - | - | - | 66 | 79 | 1,21 | 20,2 | 1,6 | 89 | 1,03 | 46 | 1,03 | 18 | 1,08 | - | -
14.06.2018 06:30 | MR201B | L432B | - | - | - | - | - | - | 65 | 84 | 1,29 | 14,3 | 2,9 | 93 | 1,03 | 47 | 1,03 | 18 | 1,09 | - | -
14.06.2018 07:20 | MS214B | U71B | - | - | - | - | - | 18,87 | 67 | 83 | 1,24 | 18,6 | 2,0 | 94 | 1,04 | 46 | 1,03 | 19 | 1,09 | - | -
14.06.2018 08:50 | MS214A | U70A/1 | - | - | - | - | - | 19,20 | 67 | 83 | 1,24 | 17,0 | 2,0 | 93 | 1,03 | 47 | 1,03 | 18 | 1,08 | - | -
14.06.2018 09:00 | MR201C | L436C | - | - | - | - | - | - | 75 | 89 | 1,18 | 13,5 | 1,3 | 96 | 1,03 | 49 | 1,03 | 19 | 1,09 | - | -
14.06.2018 11:55 | MS214B | U71B/1 | - | - | - | - | - | 19,42 | 69 | 84 | 1,20 | 16,9 | 1,4 | 93 | 1,03 | 46 | 1,03 | 18 | 1,07 | - | -
14.06.2018 12:00 | MR201A | L440A | - | 29,7 | - | - | - | - | 68 | 85 | 1,25 | 17,0 | 2,0 | 95 | 1,04 | 47 | 1,03 | 18 | 1,10 | - | -
14.06.2018 14:00 | MS214C | U72C | - | - | - | - | - | 19,39 | 71 | 85 | 1,21 | 15,8 | 1,6 | 94 | 1,04 | 47 | 1,03 | 18 | 1,08 | - | -
14.06.2018 14:50 | MR201B | L444B | - | - | - | - | - | - | 65 | 82 | 1,26 | 17,8 | 2,2 | 92 | 1,03 | 46 | 1,03 | 18 | 1,10 | - | -
14.06.2018 17:20 | MS214D | U73D | - | - | - | - | - | 19,01 | 73 | 88 | 1,20 | 14,0 | 1,5 | 96 | 1,03 | 48 | 1,03 | 18 | 1,09 | - | -
14.06.2018 17:25 | MR201C | L448C | - | - | - | - | - | - | 72 | 90 | 1,25 | 11,4 | 2,5 | 98 | 1,03 | 50 | 1,03 | 20 | 1,10 | - | -
14.06.2018 21:30 | MS214A | U 74 A | - | - | - | - | - | 18,82 | 71 | 85 | 1,20 | 15,8 | 1,5 | 94 | 1,04 | 47 | 1,03 | 18 | 1,07 | - | -
14.06.2018 22:53 | MR201A | L 452 A | - | - | - | - | - | - | 66 | 84 | 1,29 | 18,1 | 2,3 | 95 | 1,04 | 46 | 1,05 | 18 | 1,08 | - | -
14.06.2018 22:55 | MR201B | L 456 B | - | - | - | - | - | - | 66 | 83 | 1,24 | 18,0 | 2,0 | 93 | 1,04 | 47 | 1,03 | 18 | 1,09 | - | -
15.06.2018 01:25 | MR201C | L460C | - | - | - | - | - | - | 67 | 89 | 1,33 | 15,1 | 3,1 | 99 | 1,05 | 47 | 1,08 | 20 | 1,08 | - | -
15.06.2018 01:25 | MS214B | U75B | - | - | - | - | - | 18,69 | 74 | 88 | 1,19 | 15,5 | 1,3 | 96 | 1,04 | 48 | 1,03 | 18 | 1,07 | - | -
15.06.2018 05:40 | MS214C | U76C | - | - | - | - | - | 19,12 | 74 | 88 | 1,20 | 15,5 | 1,4 | 97 | 1,04 | 49 | 1,03 | 19 | 1,07 | - | -
15.06.2018 05:45 | MR201C | L466C | - | - | - | - | - | - | 73 | 91 | 1,26 | 12,0 | 2,6 | 99 | 1,03 | 51 | 1,03 | 20 | 1,09 | - | -
15.06.2018 09:20 | MR201B | L471B | - | 30,6 | - | - | - | - | 66 | 84 | 1,26 | 18,2 | 2,1 | 94 | 1,04 | 47 | 1,03 | 18 | 1,08 | - | -
15.06.2018 10:00 | MS214D | U77D | - | - | - | - | - | 18,77 | 69 | 86 | 1,24 | 15,5 | 2,0 | 95 | 1,04 | 48 | 1,03 | 18 | 1,08 | - | -
15.06.2018 11:07 | MR201A | L473A | - | - | - | - | - | - | 65 | 82 | 1,26 | 17,2 | 2,3 | 92 | 1,04 | 46 | 1,04 | 18 | 1,09 | - | -
15.06.2018 14:10 | MR201C | L478C | - | - | - | - | - | - | 70 | 88 | 1,27 | 11,2 | 2,6 | 96 | 1,03 | 49 | 1,04 | 19 | 1,09 | - | -
15.06.2018 14:20 | MS214A | U78A | - | - | - | - | - | 18,66 | 69 | 85 | 1,23 | 15,9 | 1,8 | 94 | 1,04 | 47 | 1,04 | 18 | 1,07 | - | -
15.06.2018 17:45 | MR201A | L482A | - | - | - | - | - | - | 67 | 85 | 1,27 | 14,8 | 2,4 | 94 | 1,03 | 48 | 1,04 | 18 | 1,09 | - | -
15.06.2018 18:45 | MS214B | U79B | - | - | - | - | - | 18,80 | 66 | 84 | 1,27 | 15,5 | 2,4 | 93 | 1,04 | 48 | 1,03 | 18 | 1,09 | - | -
15.06.2018 20:10 | MR201B | L486B | - | - | - | - | - | - | 62 | 82 | 1,32 | 19,9 | 3,1 | 94 | 1,04 | 46 | 1,05 | 20 | 1,10 | - | -
15.06.2018 22:50 | MS214C | U80C | - | - | - | - | - | 18,87 | 73 | 88 | 1,21 | 15,2 | 1,7 | 97 | 1,04 | 49 | 1,03 | 20 | 1,09 | - | -
15.06.2018 23:50 | MR201A | L491A | - | - | - | - | - | - | 72 | 89 | 1,25 | 14,8 | 2,1 | 99 | 1,03 | 50 | 1,04 | 19 | 1,09 | - | -
16.06.2018 03:10 | MS214D | U81D | - | - | - | - | - | 19,07 | 76 | 91 | 1,19 | 14,4 | 1,4 | 99 | 1,03 | 50 | 1,03 | 19 | 1,08 | - | -
16.06.2018 03:15 | MR201C | L496C | - | - | - | - | - | - | 71 | 93 | 1,32 | 10,7 | 3,7 | 102 | 1,03 | 53 | 1,03 | 21 | 1,11 | - | -
16.06.2018 06:10 | MR201A | L500A | - | - | - | - | - | - | 72 | 89 | 1,24 | 15,9 | 2,0 | 99 | 1,04 | 50 | 1,03 | 19 | 1,09 | - | -
16.06.2018 07:10 | MS214A | U82A | - | - | - | - | - | 18,94 | 74 | 91 | 1,22 | 14,5 | 1,8 | 100 | 1,03 | 50 | 1,03 | 19 | 1,07 | - | -
16.06.2018 08:25 | MS214D | U81D\1 | - | - | - | - | - | 19,06 | 68 | 89 | 1,30 | 15,3 | 2,8 | 99 | 1,04 | 49 | 1,04 | 19 | 1,07 | - | -
16.06.2018 08:30 | MR201B | L504B | - | 29,4 | - | - | - | - | 68 | 84 | 1,24 | 21,3 | 1,8 | 95 | 1,03 | 48 | 1,03 | 18 | 1,08 | - | -
16.06.2018 11:30 | MS214A | U82A/1 | - | - | - | - | - | 19,25 | 73 | 88 | 1,20 | 15,6 | 1,4 | 96 | 1,04 | 49 | 1,03 | 18 | 1,07 | - | -
16.06.2018 13:10 | MS214B | U83B | - | - | - | - | - | 18,99 | 72 | 86 | 1,19 | 16,0 | 1,3 | 95 | 1,04 | 48 | 1,03 | 18 | 1,07 | - | -
16.06.2018 13:27 | MR201C | L505C | - | - | - | - | - | - | 69 | 90 | 1,31 | 12,3 | 3,2 | 99 | 1,03 | 51 | 1,04 | 19 | 1,07 | - | -
16.06.2018 13:45 | MR201A | L511A | - | - | - | - | - | - | 70 | 85 | 1,23 | 16,9 | 1,7 | 95 | 1,04 | 48 | 1,03 | 18 | 1,08 | - | -
16.06.2018 16:50 | MR201B | L515B | - | - | - | - | - | - | 69 | 86 | 1,25 | 18,2 | 2,0 | 96 | 1,03 | 48 | 1,03 | 19 | 1,09 | - | -
16.06.2018 17:20 | MS214C | U84C | - | - | - | - | - | 19,05 | 72 | 89 | 1,23 | 16,3 | 1,8 | 98 | 1,04 | 49 | 1,03 | 19 | 1,07 | - | -
16.06.2018 19:45 | MR201C | L519C | - | - | - | - | - | - | 67 | 88 | 1,32 | 12,5 | 3,3 | 97 | 1,03 | 50 | 1,04 | 19 | 1,09 | - | -
16.06.2018 22:00 | MS214D | U85D | - | - | - | - | - | 19,20 | 72 | 86 | 1,20 | 16,4 | 1,4 | 95 | 1,04 | 48 | 1,04 | 18 | 1,07 | - | -
16.06.2018 23:00 | MR201A | L523A | - | - | - | - | - | - | 70 | 88 | 1,26 | 14,8 | 2,2 | 97 | 1,04 | 50 | 1,04 | 18 | 1,07 | - | -
17.06.2018 01:45 | MR201B | L527B | - | - | - | - | - | - | 67 | 86 | 1,29 | 18,1 | 2,4 | 96 | 1,04 | 48 | 1,04 | 18 | 1,12 | - | -
17.06.2018 04:22 | MS214A | U86A | - | - | - | - | - | 19,44 | 72 | 88 | 1,23 | 15,5 | 1,8 | 97 | 1,03 | 49 | 1,04 | 18 | 1,08 | - | -
17.06.2018 06:45 | MR201C | L534C | - | - | - | - | - | - | 69 | 88 | 1,28 | 14,6 | 2,7 | 97 | 1,03 | 50 | 1,03 | 20 | 1,10 | - | -
17.06.2018 07:05 | MS214B | U87B | - | - | - | - | - | 18,90 | 72 | 88 | 1,22 | 15,6 | 1,8 | 97 | 1,03 | 49 | 1,03 | 19 | 1,07 | - | -
17.06.2018 10:00 | MR201A | L538A | - | 29,4 | - | - | - | - | 67 | 85 | 1,27 | 20,0 | 2,1 | 97 | 1,04 | 48 | 1,03 | 18 | 1,07 | - | -
17.06.2018 11:20 | MS214C | U88C | - | - | - | - | - | 18,69 | 71 | 87 | 1,22 | 18,7 | 1,5 | 97 | 1,04 | 48 | 1,03 | 18 | 1,08 | - | -
17.06.2018 13:10 | MR201B | L542B | - | - | - | - | - | - | 67 | 88 | 1,30 | 23,7 | 2,1 | 102 | 1,06 | 48 | 1,03 | 18 | 1,09 | - | -
17.06.2018 15:40 | MR201C | L546C | - | - | - | - | - | - | 67 | 88 | 1,30 | 13,8 | 3,3 | 97 | 1,03 | 49 | 1,03 | 20 | 1,09 | - | -
17.06.2018 16:10 | MS214C | U88C/1 | - | - | - | - | - | 18,88 | 72 | 87 | 1,21 | 17,4 | 1,4 | 97 | 1,04 | 48 | 1,03 | 18 | 1,08 | - | -
17.06.2018 16:30 | MS214D | U89D | - | - | - | - | - | 19,14 | 71 | 87 | 1,23 | 18,4 | 1,6 | 97 | 1,04 | 48 | 1,03 | 19 | 1,08 | - | -
17.06.2018 21:00 | MS214D | U89D/1 | - | - | - | - | - | 19,07 | 72 | 87 | 1,21 | 17,2 | 1,4 | 97 | 1,04 | 48 | 1,03 | 18 | 1,07 | - | -
17.06.2018 21:45 | MR201B | L554B | - | - | - | - | - | - | 67 | 87 | 1,31 | 15,8 | 2,7 | 98 | 1,04 | 47 | 1,07 | 19 | 1,08 | - | -
17.06.2018 21:50 | MS214A | U90A | - | - | - | - | - | 18,86 | 70 | 88 | 1,25 | 15,7 | 2,1 | 97 | 1,04 | 48 | 1,04 | 19 | 1,08 | - | -
18.06.2018 01:40 | MR201A | L556A | - | - | - | - | - | - | 68 | 86 | 1,28 | 14,4 | 2,7 | 95 | 1,03 | 49 | 1,03 | 18 | 1,07 | - | -
18.06.2018 02:10 | MS214B | U91B | - | - | - | - | - | 18,89 | 73 | 89 | 1,21 | 14,0 | 1,9 | 97 | 1,03 | 49 | 1,03 | 20 | 1,09 | - | -
18.06.2018 02:55 | MR201C | L561C | - | - | - | - | - | - | 72 | 89 | 1,02 | 12,8 | 2,4 | 97 | 1,03 | 50 | 1,03 | 20 | 1,07 | - | -
18.06.2018 04:40 | MR201B | L563B | - | - | - | - | - | - | 69 | 86 | 1,25 | 17,1 | 2,1 | 96 | 1,03 | 49 | 1,03 | 19 | 1,09 | - | -
18.06.2018 06:25 | MS214C | U92C | - | - | - | - | - | 19,16 | 71 | 88 | 1,24 | 14,9 | 2,1 | 97 | 1,03 | 49 | 1,03 | 20 | 1,11 | - | -
18.06.2018 08:30 | MR201A | L568A | - | - | - | - | - | - | 67 | 85 | 1,27 | 17,3 | 2,1 | 95 | 1,04 | 48 | 1,03 | 18 | 1,17 | - | -
18.06.2018 09:45 | MR201C | L570C | - | 29,4 | - | - | - | - | 74 | 89 | 1,20 | 12,9 | 1,6 | 96 | 1,03 | 49 | 1,03 | 18 | 1,12 | - | -
18.06.2018 11:15 | MS214D | U93D | - | - | - | - | - | 19,03 | 70 | 86 | 1,23 | 15,5 | 1,9 | 95 | 1,04 | 48 | 1,03 | 19 | 1,09 | - | -
18.06.2018 13:50 | MR201B | L575B | - | - | - | - | - | - | 64 | 85 | 1,33 | 16,2 | 3,1 | 95 | 1,04 | 47 | 1,03 | 18 | 1,12 | - | -
18.06.2018 15:45 | MS214A | U94A | - | - | - | - | - | 19,12 | 71 | 86 | 1,21 | 14,8 | 1,6 | 94 | 1,03 | 47 | 1,03 | 18 | 1,10 | - | -
18.06.2018 17:25 | MR201A | L580A | - | - | - | - | - | - | 69 | 85 | 1,24 | 15,5 | 2,0 | 94 | 1,04 | 47 | 1,03 | 18 | 1,10 | - | -
18.06.2018 20:30 | MS214B | U95B | - | - | - | - | - | 18,94 | 72 | 86 | 1,20 | 16,0 | 1,4 | 94 | 1,03 | 48 | 1,03 | 18 | 1,07 | - | -
18.06.2018 20:50 | MR201C | L585C | - | - | - | - | - | - | 66 | 84 | 1,28 | 15,4 | 2,8 | 94 | 1,03 | 48 | 1,03 | 20 | 1,13 | - | -
18.06.2018 23:00 | MR201B | L587B | - | - | - | - | - | - | 68 | 87 | 1,27 | 16,1 | 2,3 | 96 | 1,04 | 49 | 1,03 | 19 | 1,08 | - | -
19.06.2018 01:00 | MS214C | U96C | - | - | - | - | - | 19,30 | 70 | 85 | 1,21 | 17,9 | 1,5 | 95 | 1,04 | 48 | 1,03 | 18 | 1,08 | - | -
19.06.2018 06:30 | MS214D | U97D | - | - | - | - | - | 18,85 | 69 | 85 | 1,23 | 18,0 | 1,7 | 95 | 1,04 | 47 | 1,03 | 19 | 1,09 | - | -
10.07.2018 17:45 | MR201A | L1A | - | 28,8 | 6,5 | - | - | - | 68 | 85 | 1,26 | 15,9 | 2,4 | 95 | 1,03 | 48 | 1,03 | 18 | 1,06 | - | -
10.07.2018 21:20 | MR201B | L2B | - | - | 7,0 | - | - | - | 68 | 93 | 1,36 | 11,7 | 3,5 | 102 | 1,04 | 51 | 1,03 | 19 | 1,12 | - | -
10.07.2018 21:30 | MR201C | L3C | - | - | 6,8 | - | - | - | 73 | 96 | 1,32 | 9,5 | 2,6 | 104 | 1,05 | 51 | 1,06 | 18 | 1,13 | - | -
10.07.2018 23:10 | MR201A | L4A | - | - | 6,7 | - | - | - | 64 | 84 | 1,32 | 13,0 | 3,1 | 93 | 1,04 | 47 | 1,03 | 18 | 1,10 | - | -
11.07.2018 01:25 | MR201B | L5B | - | - | - | - | - | - | 64 | 83 | 1,29 | 20,8 | 2,7 | 95 | 1,04 | 48 | 1,03 | 19 | 1,10 | - | -
11.07.2018 02:40 | MR201C | L6C | - | - | - | - | - | - | 65 | 85 | 1,29 | 20,3 | 2,5 | 96 | 1,04 | 49 | 1,03 | 19 | 1,14 | - | -
11.07.2018 04:00 | MR201A | L7A | - | - | - | - | - | - | 68 | 84 | 1,24 | 17,0 | 2,0 | 94 | 1,03 | 48 | 1,03 | 18 | 1,08 | - | -
11.07.2018 05:35 | MR201B | L8B | - | - | - | - | - | - | 66 | 85 | 1,29 | 17,5 | 2,4 | 95 | 1,04 | 47 | 1,03 | 17 | 1,08 | - | -
11.07.2018 05:35 | MS214A | U1A | - | - | - | 13,4 | - | 17,38 | 72 | 93 | 1,31 | 13,9 | 2,6 | 103 | 1,05 | 50 | 1,40 | 19 | 1,08 | - | -
11.07.2018 06:25 | MR201C | L9C | - | - | - | - | - | - | 69 | 86 | 1,25 | 15,1 | 2,1 | 95 | 1,04 | 48 | 1,03 | 18 | 1,09 | - | -
11.07.2018 07:20 | MR201A | L10A | - | - | - | - | - | - | 71 | 88 | 1,23 | 18,8 | 1,8 | 99 | 1,03 | 51 | 1,03 | 18 | 1,05 | - | -
11.07.2018 10:30 | MR201B | L11B | - | 30,0 | - | - | - | - | 58 | 77 | 1,33 | 22,7 | 3,0 | 90 | 1,05 | 44 | 1,03 | 18 | 1,10 | - | -
11.07.2018 14:10 | MS214A | U1A/1 | - | - | - | 13,8 | - | 17,30 | 68 | 88 | 1,30 | 15,3 | 2,4 | 97 | 1,05 | 47 | 1,04 | 18 | 1,08 | - | -
11.07.2018 16:10 | MR201A | L13A | - | 30,0 | - | - | - | - | 69 | 86 | 1,26 | 15,2 | 2,3 | 96 | 1,03 | 49 | 1,03 | 18 | 1,07 | - | -
11.07.2018 16:50 | MS214C | U2C | - | - | - | 12,5 | - | 18,00 | 66 | 84 | 1,28 | 17,3 | 2,1 | 95 | 1,05 | 46 | 1,04 | 18 | 1,07 | - | -
11.07.2018 16:55 | MR201C | L14C | - | - | - | - | - | - | 68 | 86 | 1,26 | 18,1 | 2,4 | 97 | 1,03 | 49 | 1,04 | 18 | 1,05 | - | -
11.07.2018 19:40 | MR201B | L18B | - | - | - | - | - | - | 63 | 78 | 1,24 | 20,9 | 1,9 | 89 | 1,04 | 45 | 1,03 | 18 | 1,07 | - | -
11.07.2018 20:40 | MS214B | U3B | - | - | - | - | - | 18,90 | 66 | 83 | 1,26 | 18,0 | 2,1 | 93 | 1,04 | 46 | 1,03 | 18 | 1,07 | - | -
11.07.2018 22:00 | MR201C | L20C | - | - | - | - | - | - | 58 | 79 | 1,35 | 18,2 | 4,0 | 90 | 1,03 | 46 | 1,03 | 18 | 1,07 | - | -
11.07.2018 23:25 | MR201A | L22A | - | - | - | - | - | - | 60 | 77 | 1,28 | 20,3 | 2,8 | 88 | 1,03 | 45 | 1,03 | 18 | 1,07 | - | -
12.07.2018 01:05 | MR201B | L24B | - | - | - | - | - | - | 71 | 85 | 1,21 | 18,1 | 1,7 | 95 | 1,03 | 49 | 1,03 | 19 | 1,05 | - | -
12.07.2018 01:30 | MS214B | U3B\1 | - | - | - | - | - | 19,48 | 67 | 85 | 1,26 | 17,5 | 2,2 | 95 | 1,04 | 47 | 1,03 | 18 | 1,07 | - | -
12.07.2018 02:30 | MR201C | L25C | - | - | - | - | - | - | 63 | 78 | 1,24 | 20,8 | 2,2 | 88 | 1,03 | 45 | 1,03 | 19 | 1,08 | - | -
12.07.2018 03:15 | MS214D | U4D | - | - | - | - | - | 19,00 | 66 | 82 | 1,24 | 18,6 | 2,0 | 92 | 1,04 | 46 | 1,03 | 18 | 1,08 | - | -
12.07.2018 05:10 | MR201A | L28A | - | - | - | - | - | - | 69 | 86 | 1,25 | 15,4 | 2,2 | 95 | 1,03 | 48 | 1,03 | 18 | 1,06 | - | -
12.07.2018 05:40 | MR201B | L29B | - | - | - | - | - | - | 66 | 85 | 1,28 | 16,9 | 2,3 | 94 | 1,03 | 49 | 1,02 | 17 | 1,15 | - | -
12.07.2018 06:35 | MS214A | U5A | - | - | - | - | - | 19,17 | 64 | 81 | 1,28 | 17,9 | 2,8 | 91 | 1,04 | 46 | 1,03 | 19 | 1,09 | - | -
12.07.2018 06:40 | MR201C | L30C | - | - | - | - | - | - | 73 | 90 | 1,23 | 12,9 | 2,3 | 98 | 1,03 | 51 | 1,03 | 20 | 1,06 | - | -
12.07.2018 08:35 | MS214D | U4D/1 | - | - | - | - | - | 19,11 | 66 | 82 | 1,24 | 17,2 | 2,1 | 92 | 1,04 | 47 | 1,03 | 19 | 1,08 | - | -
12.07.2018 09:40 | MR201B | L35B | - | 30,3 | - | - | - | - | 66 | 82 | 1,24 | 16,7 | 2,1 | 91 | 1,04 | 46 | 1,03 | 19 | 1,09 | - | -
12.07.2018 10:15 | MR201C | L36C | - | - | - | - | - | - | 65 | 87 | 1,33 | 11,7 | 3,7 | 95 | 1,03 | 49 | 1,03 | 19 | 1,09 | - | -
12.07.2018 11:20 | MS214C | U6C | - | - | - | - | - | 19,16 | 68 | 83 | 1,23 | 15,5 | 2,0 | 92 | 1,04 | 47 | 1,03 | 18 | 1,08 | - | -
12.07.2018 15:05 | MR201A | L43A | - | - | - | - | - | - | 74 | 92 | 1,23 | 12,0 | 2,2 | 100 | 1,03 | 51 | 1,03 | 20 | 1,06 | - | -
12.07.2018 15:35 | MS214B | U7B | - | - | - | - | - | 19,27 | 71 | 87 | 1,22 | 14,1 | 1,8 | 95 | 1,04 | 48 | 1,03 | 18 | 1,08 | - | -
12.07.2018 18:20 | MR201C | L48C | - | - | - | - | - | - | 74 | 94 | 1,27 | 10,7 | 3,1 | 102 | 1,03 | 53 | 1,03 | 22 | 1,08 | - | -
12.07.2018 19:45 | MR201B | L50B | - | - | - | - | - | - | 71 | 87 | 1,23 | 15,2 | 2,3 | 96 | 1,03 | 50 | 1,03 | 20 | 1,06 | - | -
12.07.2018 19:50 | MS214D | U8D | - | - | - | - | - | 19,19 | 73 | 89 | 1,22 | 12,7 | 1,9 | 97 | 1,03 | 50 | 1,03 | 19 | 1,08 | - | -
12.07.2018 22:24 | MR201A | L52A | - | - | - | - | - | - | 70 | 88 | 1,26 | 13,7 | 2,4 | 97 | 1,04 | 49 | 1,03 | 19 | 1,08 | - | -
13.07.2018 00:10 | MS214D | U8D/1 | - | - | - | - | - | 19,17 | 70 | 89 | 1,28 | 14,6 | 2,5 | 98 | 1,04 | 49 | 1,04 | 19 | 1,07 | - | -
13.07.2018 00:45 | MR201C | L57C | - | - | - | - | - | - | 71 | 88 | 1,23 | 16,0 | 2,3 | 97 | 1,03 | 50 | 1,03 | 20 | 1,07 | - | -
13.07.2018 01:15 | MS214A | U9A | - | - | - | - | - | 19,26 | 71 | 88 | 1,23 | 14,5 | 1,9 | 96 | 1,04 | 49 | 1,03 | 19 | 1,09 | - | -
13.07.2018 05:20 | MS214B | U10B | - | - | - | - | - | 19,15 | 70 | 86 | 1,24 | 15,4 | 2,1 | 95 | 1,04 | 48 | 1,03 | 19 | 1,08 | - | -
13.07.2018 06:10 | MR201B | L65B | - | - | - | - | - | - | 65 | 80 | 1,24 | 18,4 | 2,1 | 90 | 1,03 | 46 | 1,03 | 19 | 1,09 | - | -
13.07.2018 06:55 | MR201C | L66C | - | - | - | - | - | - | 57 | 74 | 1,30 | 21,7 | 3,2 | 86 | 1,03 | 44 | 1,03 | 18 | 1,09 | - | -
13.07.2018 07:30 | MR201A | L 67A | - | - | - | - | - | - | 69 | 84 | 1,23 | 19,1 | 2,0 | 94 | 1,03 | 49 | 1,03 | 20 | 1,08 | - | -
13.07.2018 09:55 | MR201B | L 71 B | - | 30,3 | - | - | - | - | 65 | 80 | 1,22 | 19,7 | 2,1 | 90 | 1,03 | 47 | 1,03 | 19 | 1,07 | - | -
13.07.2018 11:40 | MS214C | U 11 C | - | - | - | - | - | 19,24 | 65 | 80 | 1,24 | 18,9 | 2,0 | 90 | 1,03 | 45 | 1,03 | 18 | 1,09 | - | -
13.07.2018 12:35 | MR201C | L 75C | - | - | - | - | - | - | 61 | 77 | 1,26 | 19,1 | 2,5 | 87 | 1,03 | 45 | 1,03 | 18 | 1,09 | - | -
13.07.2018 14:10 | MS214D | U 12 D | - | - | - | - | - | 19,53 | 65 | 80 | 1,23 | 19,4 | 1,9 | 90 | 1,03 | 45 | 1,03 | 18 | 1,08 | - | -
13.07.2018 15:19 | MR201B | L 77 B | - | - | - | - | - | - | 61 | 78 | 1,27 | 18,7 | 2,7 | 88 | 1,03 | 45 | 1,03 | 18 | 1,09 | - | -
13.07.2018 16:46 | MS214C | U 11C/1 | - | - | - | - | - | 19,41 | 66 | 81 | 1,23 | 18,3 | 1,8 | 91 | 1,04 | 46 | 1,03 | 18 | 1,08 | - | -
13.07.2018 16:55 | MR201C | L 80 C | - | - | - | - | - | - | 72 | 92 | 1,28 | 16,9 | 2,7 | 103 | 1,03 | 52 | 1,04 | 21 | 1,07 | - | -
13.07.2018 17:55 | MR201A | L 81 A | - | - | - | - | - | - | 68 | 93 | 1,37 | 14,8 | 3,7 | 105 | 1,04 | 52 | 1,04 | 20 | 1,09 | - | -
13.07.2018 18:15 | MR201B | L 82 B | - | - | - | - | - | - | 80 | 100 | 1,25 | 12,5 | 2,4 | 109 | 1,03 | 56 | 1,03 | 22 | 1,09 | - | -
13.07.2018 19:00 | MS214A | U13A | - | - | - | - | - | 19,05 | 67 | 83 | 1,25 | 17,1 | 2,0 | 93 | 1,04 | 46 | 1,03 | 18 | 1,10 | - | -
13.07.2018 21:45 | MS214C | U11C-2 | - | - | - | - | - | 19,01 | 70 | 87 | 1,24 | 17,0 | 1,8 | 96 | 1,04 | 48 | 1,03 | 19 | 1,09 | - | -
13.07.2018 23:30 | MR201C | L88C | - | - | - | - | - | - | 77 | 100 | 1,29 | 8,6 | 3,4 | 108 | 1,03 | 54 | 1,04 | 22 | 1,08 | - | -
14.07.2018 00:10 | MS214D | U12D-1 | - | - | - | - | - | 19,11 | 67 | 86 | 1,28 | 18,7 | 2,3 | 97 | 1,05 | 48 | 1,03 | 19 | 1,10 | - | -
14.07.2018 00:40 | MR201B | L89B | - | - | - | - | - | - | 68 | 90 | 1,33 | 12,2 | 3,7 | 99 | 1,04 | 50 | 1,03 | 20 | 1,11 | - | -
14.07.2018 01:25 | MR201A | L90A | - | - | - | - | - | - | 69 | 91 | 1,31 | 10,9 | 3,3 | 99 | 1,04 | 50 | 1,03 | 20 | 1,10 | - | -
14.07.2018 02:50 | MS214A | U14B | - | - | - | - | - | 18,94 | 69 | 86 | 1,25 | 16,2 | 2,1 | 96 | 1,04 | 47 | 1,03 | 19 | 1,09 | - | -
14.07.2018 05:00 | MR201C | L94C | - | - | - | - | - | - | 66 | 83 | 1,25 | 16,5 | 2,5 | 92 | 1,03 | 47 | 1,03 | 19 | 1,11 | - | -
14.07.2018 05:20 | MR201A | L93A | - | - | - | - | - | - | 74 | 92 | 1,23 | 13,8 | 2,3 | 101 | 1,03 | 53 | 1,02 | 20 | 1,07 | - | -
14.07.2018 05:20 | MS214D | U12D-2 | - | - | - | - | - | 19,16 | 70 | 87 | 1,25 | 17,4 | 2,0 | 97 | 1,04 | 48 | 1,03 | 19 | 1,09 | - | -
14.07.2018 06:00 | MR201B | L95B | - | - | - | - | - | - | 64 | 82 | 1,28 | 17,8 | 2,9 | 93 | 1,04 | 47 | 1,03 | 20 | 1,12 | - | -
14.07.2018 07:45 | MS214A | U15A | - | - | - | - | - | 19,12 | 70 | 86 | 1,24 | 16,2 | 1,9 | 96 | 1,04 | 48 | 1,03 | 19 | 1,08 | - | -
14.07.2018 10:25 | MR201C | L102C | - | 30,6 | - | - | - | - | 64 | 80 | 1,26 | 18,8 | 2,5 | 91 | 1,03 | 46 | 1,03 | 19 | 1,08 | - | -
14.07.2018 11:15 | MR201A | L103A | - | - | - | - | - | - | 65 | 83 | 1,27 | 19,1 | 2,7 | 94 | 1,03 | 48 | 1,04 | 19 | 1,08 | - | -
14.07.2018 11:30 | MS214C | U16C | - | - | - | - | - | 19,70 | 66 | 81 | 1,24 | 18,0 | 2,0 | 91 | 1,03 | 46 | 1,03 | 18 | 1,07 | - | -
14.07.2018 13:35 | MR201B | L107B | - | - | - | - | - | - | 70 | 85 | 1,22 | 17,3 | 2,1 | 95 | 1,03 | 49 | 1,03 | 19 | 1,07 | - | -
14.07.2018 15:20 | MS214B | U17B | - | - | - | - | - | 19,56 | 69 | 85 | 1,24 | 17,7 | 2,2 | 95 | 1,03 | 49 | 1,03 | 20 | 1,09 | - | -
14.07.2018 17:00 | MR201A | L112A | - | - | - | - | - | - | 65 | 81 | 1,25 | 18,2 | 2,1 | 91 | 1,03 | 46 | 1,03 | 18 | 1,09 | - | -
14.07.2018 19:18 | MS214D | U18D | - | - | - | - | - | 19,49 | 68 | 83 | 1,23 | 16,9 | 2,0 | 93 | 1,03 | 48 | 1,03 | 19 | 1,08 | - | -
14.07.2018 20:15 | MR201C | L 117 C | - | - | - | - | - | - | 64 | 84 | 1,30 | 15,4 | 3,3 | 93 | 1,03 | 47 | 1,04 | 20 | 1,09 | - | -
14.07.2018 21:35 | MR201B | L 119 B | - | - | - | - | - | - | 64 | 82 | 1,26 | 17,5 | 2,3 | 92 | 1,04 | 47 | 1,04 | 19 | 1,09 | - | -
14.07.2018 23:15 | MS214A | U 19A | - | - | - | - | - | 19,61 | 67 | 83 | 1,25 | 16,7 | 2,2 | 93 | 1,03 | 47 | 1,03 | 19 | 1,09 | - | -
15.07.2018 01:05 | MR201A | L 124A | - | - | - | - | - | - | 66 | 84 | 1,27 | 15,8 | 2,7 | 93 | 1,03 | 47 | 1,03 | 19 | 1,07 | - | -
15.07.2018 03:15 | MS214C | U 20C | - | - | - | - | - | 19,24 | 69 | 85 | 1,23 | 16,0 | 2,0 | 94 | 1,03 | 48 | 1,03 | 19 | 1,07 | - | -
15.07.2018 05:15 | MR201B | L 131B | - | - | - | - | - | - | 63 | 84 | 1,33 | 17,7 | 4,0 | 96 | 1,03 | 48 | 1,05 | 21 | 1,09 | - | -
15.07.2018 07:00 | MS214D | U 21D | - | - | - | - | - | 19,09 | 66 | 83 | 1,26 | 16,4 | 2,4 | 92 | 1,03 | 47 | 1,03 | 19 | 1,07 | - | -
15.07.2018 07:50 | MR201C | L135C | - | 31,1 | - | - | - | - | 60 | 80 | 1,33 | 17,9 | 3,8 | 91 | 1,03 | 46 | 1,04 | 19 | 1,09 | - | -
15.07.2018 10:40 | MR201A | L139A | - | - | - | - | - | - | 61 | 83 | 1,37 | 24,7 | 3,1 | 99 | 1,05 | 47 | 1,09 | 20 | 1,07 | - | -
15.07.2018 10:50 | MS214A | U22A | - | - | - | - | - | 19,27 | 68 | 83 | 1,22 | 17,4 | 1,8 | 92 | 1,03 | 47 | 1,03 | 18 | 1,08 | - | -
15.07.2018 14:50 | MS214B | U23B | - | - | - | - | - | 19,27 | 68 | 83 | 1,22 | 17,9 | 1,7 | 92 | 1,04 | 47 | 1,03 | 18 | 1,08 | - | -
15.07.2018 14:55 | MR201B | L146B | - | - | - | - | - | - | 65 | 83 | 1,28 | 18,3 | 2,5 | 94 | 1,04 | 46 | 1,03 | 18 | 1,08 | - | -
15.07.2018 16:40 | MR201A | L148A | - | - | - | - | - | - | 68 | 95 | 1,27 | 15,1 | 2,4 | 95 | 1,04 | 48 | 1,03 | 19 | 1,08 | - | -
15.07.2018 19:15 | MS214C | U24C | - | - | - | - | - | 19,07 | 68 | 84 | 1,24 | 17,4 | 2,0 | 94 | 1,04 | 47 | 1,03 | 18 | 1,08 | - | -
15.07.2018 21:10 | MR201B | L155B | - | - | - | - | - | - | 65 | 83 | 1,28 | 17,3 | 2,5 | 93 | 1,03 | 47 | 1,03 | 18 | 1,09 | - | -
16.07.2018 00:05 | MR201C | L159C | - | - | - | - | - | - | 65 | 83 | 1,27 | 16,7 | 2,7 | 92 | 1,03 | 47 | 1,03 | 18 | 1,08 | - | -
16.07.2018 03:10 | MR201A | L163A | - | - | - | - | - | - | 72 | 89 | 1,23 | 14,4 | 2,1 | 97 | 1,03 | 51 | 1,03 | 19 | 1,06 | - | -
16.07.2018 03:15 | MS214A | U26A | - | - | - | - | - | 19,16 | 84 | 92 | 1,23 | 16,7 | 1,9 | 93 | 1,03 | 47 | 1,03 | 18 | 1,09 | - | -
16.07.2018 05:35 | MR201B | L167B | - | - | - | - | - | - | 69 | 85 | 1,23 | 15,9 | 1,9 | 93 | 1,03 | 48 | 1,03 | 18 | 1,09 | - | -
16.07.2018 07:50 | MS214B | U27B | - | - | - | - | - | 19,73 | 70 | 85 | 1,22 | 16,1 | 1,7 | 94 | 1,03 | 48 | 1,03 | 19 | 1,10 | - | -
16.07.2018 08:30 | MR201C | L171C | - | 30,6 | - | - | - | - | 64 | 84 | 1,32 | 15,0 | 3,5 | 94 | 1,03 | 48 | 1,03 | 19 | 1,09 | - | -
16.07.2018 09:15 | MR201A | L172A | - | - | - | - | - | - | 68 | 87 | 1,27 | 14,6 | 2,5 | 96 | 1,04 | 48 | 1,03 | 19 | 1,10 | - | -
16.07.2018 11:45 | MS214C | U28C | - | - | - | - | - | 19,04 | 71 | 86 | 1,22 | 15,2 | 1,8 | 94 | 1,03 | 48 | 1,03 | 19 | 1,07 | - | -
16.07.2018 14:10 | MR201B | L179B | - | - | - | - | - | - | 70 | 88 | 1,27 | 13,8 | 2,7 | 97 | 1,04 | 49 | 1,02 | 20 | 1,10 | - | -
16.07.2018 15:45 | MS214D | U29D | - | - | - | - | - | 19,43 | 74 | 90 | 1,22 | 12,9 | 1,9 | 98 | 1,04 | 50 | 1,03 | 19 | 1,08 | - | -
16.07.2018 16:35 | MR201C | L183C | - | - | - | - | - | - | 71 | 88 | 1,24 | 13,7 | 2,3 | 96 | 1,03 | 49 | 1,03 | 20 | 1,10 | - | -
16.07.2018 19:00 | MS214D | U29D-1 | - | - | - | - | - | 19,22 | 73 | 89 | 1,23 | 14,5 | 1,9 | 98 | 1,04 | 48 | 1,03 | 19 | 1,07 | - | -
16.07.2018 19:15 | MR201A | L187A | - | - | - | - | - | - | 66 | 83 | 1,27 | 16,3 | 2,6 | 93 | 1,04 | 48 | 1,03 | 19 | 1,08 | - | -
16.07.2018 20:15 | MS214A | U30A | - | - | - | - | - | 19,35 | 68 | 87 | 1,29 | 15,2 | 2,8 | 97 | 1,03 | 49 | 1,03 | 19 | 1,07 | - | -
16.07.2018 22:30 | MR201B | L191B | - | - | - | - | - | - | 68 | 85 | 1,24 | 16,2 | 2,1 | 94 | 1,04 | 48 | 1,03 | 18 | 1,08 | - | -
16.07.2018 22:40 | MR201C | L192C | - | - | - | - | - | - | 67 | 86 | 1,28 | 16,2 | 2,7 | 96 | 1,04 | 48 | 1,03 | 19 | 1,08 | - | -
16.07.2018 23:20 | MS214D | U25D | - | - | - | - | - | 19,57 | 68 | 84 | 1,24 | 16,1 | 1,9 | 94 | 1,03 | 48 | 1,03 | 18 | 1,09 | - | -
17.07.2018 00:25 | MS214B | U31B | - | - | - | - | - | 19,25 | 69 | 86 | 1,25 | 16,4 | 2,3 | 95 | 1,03 | 48 | 1,03 | 19 | 1,09 | - | -
17.07.2018 01:25 | MR201A | L196A | - | - | - | - | - | - | 64 | 82 | 1,27 | 18,4 | 2,4 | 92 | 1,03 | 47 | 1,03 | 18 | 1,08 | - | -
17.07.2018 04:30 | MS214C | U32C | - | - | - | - | - | 19,25 | 67 | 85 | 1,26 | 16,5 | 2,5 | 94 | 1,03 | 48 | 1,03 | 19 | 1,07 | - | -
17.07.2018 04:35 | MR201C | L201C | - | - | - | - | - | - | 70 | 87 | 1,24 | 15,8 | 2,3 | 97 | 1,03 | 50 | 1,02 | 19 | 1,06 | - | -
17.07.2018 09:48 | MS214D | U33D | - | - | - | - | - | 19,13 | 67 | 83 | 1,24 | 17,2 | 2,1 | 93 | 1,04 | 47 | 1,03 | 18 | 1,06 | - | -
17.07.2018 09:50 | MR201B | L206B | - | 29,7 | - | - | - | - | 61 | 82 | 1,35 | 18,6 | 3,5 | 94 | 1,04 | 47 | 1,03 | 18 | 1,09 | - | -
17.07.2018 10:00 | MR201A | L208A | - | - | - | - | - | - | 58 | 80 | 1,39 | 17,1 | 4,3 | 92 | 1,03 | 46 | 1,04 | 18 | 1,10 | - | -
17.07.2018 13:40 | MR201C | L213C | - | - | - | - | - | - | 64 | 84 | 1,31 | 16,2 | 3,2 | 94 | 1,03 | 48 | 1,04 | 18 | 1,08 | - | -
17.07.2018 13:51 | MS214A | U34A | - | - | - | - | - | 18,92 | 64 | 82 | 1,29 | 17,3 | 2,9 | 93 | 1,03 | 47 | 1,03 | 19 | 1,08 | - | -
17.07.2018 16:25 | MR201A | L217A | - | - | - | - | - | - | 65 | 85 | 1,32 | 16,2 | 3,1 | 95 | 1,04 | 48 | 1,04 | 18 | 1,07 | - | -
17.07.2018 18:31 | MS214B | U35B | - | - | - | - | - | 19,33 | 68 | 85 | 1,26 | 16,2 | 2,3 | 94 | 1,03 | 48 | 1,04 | 18 | 1,06 | - | -
17.07.2018 20:35 | MR201B | L224B | - | - | - | - | - | - | 62 | 84 | 1,36 | 16,6 | 4,0 | 95 | 1,04 | 48 | 1,03 | 19 | 1,09 | - | -
17.07.2018 21:00 | MS214C | U36C | - | - | - | - | - | 19,46 | 69 | 86 | 1,24 | 15,3 | 2,2 | 95 | 1,03 | 49 | 1,03 | 19 | 1,08 | - | -
17.07.2018 23:45 | MR201A | L229A | - | - | - | - | - | - | 68 | 87 | 1,28 | 17,2 | 2,5 | 97 | 1,04 | 48 | 1,02 | 19 | 1,10 | - | -
18.07.2018 00:50 | MS214D | U37D | - | - | - | - | - | 19,24 | 70 | 86 | 1,24 | 16,0 | 2,1 | 95 | 1,03 | 48 | 1,03 | 19 | 1,09 | - | -
18.07.2018 02:50 | MR201C | L234C | - | - | - | - | - | - | 63 | 84 | 1,32 | 16,9 | 3,4 | 94 | 1,03 | 48 | 1,03 | 19 | 1,09 | - | -
18.07.2018 04:30 | MS214A | U38A | - | - | - | - | - | 19,77 | 70 | 86 | 1,23 | 16,2 | 2,0 | 96 | 1,03 | 48 | 1,03 | 19 | 1,08 | - | -
18.07.2018 05:15 | MR201A | L238A | - | - | - | - | - | - | 67 | 85 | 1,27 | 16,0 | 2,5 | 95 | 1,04 | 48 | 1,03 | 19 | 1,10 | - | -
18.07.2018 08:10 | MS214B | U39B | - | - | - | - | - | 19,39 | 70 | 86 | 1,23 | 16,4 | 2,0 | 95 | 1,03 | 48 | 1,03 | 19 | 1,07 | - | -
18.07.2018 09:30 | MR201B | L245B | - | 30,3 | - | - | - | - | 67 | 85 | 1,28 | 16,0 | 2,7 | 95 | 1,03 | 48 | 1,03 | 19 | 1,08 | - | -
18.07.2018 11:55 | MS214C | U40C | - | - | - | - | - | 19,15 | 68 | 85 | 1,25 | 16,0 | 2,3 | 94 | 1,03 | 48 | 1,03 | 18 | 1,07 | - | -
18.07.2018 12:45 | MR201A | L250A | - | - | - | - | - | - | 67 | 84 | 1,26 | 15,8 | 2,4 | 94 | 1,03 | 47 | 1,03 | 18 | 1,08 | - | -
18.07.2018 14:10 | MR201C | L252C | - | - | - | - | - | - | 66 | 85 | 1,29 | 15,6 | 2,9 | 94 | 1,03 | 48 | 1,03 | 19 | 1,08 | - | -
18.07.2018 15:35 | MS214D | U41D | - | - | - | - | - | 19,52 | 68 | 85 | 1,26 | 15,6 | 2,5 | 94 | 1,03 | 48 | 1,03 | 18 | 1,07 | - | -
18.07.2018 16:35 | MR201A | L256A | - | - | - | - | - | - | 64 | 87 | 1,35 | 18,2 | 3,1 | 99 | 1,05 | 46 | 1,07 | 19 | 1,08 | - | -
18.07.2018 19:05 | MS214A | U42A | - | - | - | - | - | 19,77 | 67 | 86 | 1,28 | 15,7 | 2,7 | 95 | 1,03 | 48 | 1,04 | 19 | 1,07 | - | -
18.07.2018 21:10 | MR201B | L263B | - | - | - | - | - | - | 65 | 86 | 1,32 | 17,3 | 2,9 | 97 | 1,05 | 47 | 1,06 | 19 | 1,08 | - | -
18.07.2018 23:05 | MS214B | U43B | - | - | - | - | - | 19,52 | 70 | 87 | 1,24 | 15,4 | 2,1 | 96 | 1,03 | 49 | 1,03 | 19 | 1,06 | - | -
18.07.2018 23:25 | MR201C | L267C | - | - | - | - | - | - | 65 | 85 | 1,30 | 15,9 | 3,0 | 95 | 1,03 | 48 | 1,04 | 19 | 1,07 | - | -
19.07.2018 01:45 | MR201A | L271A | - | - | - | - | - | - | 67 | 85 | 1,26 | 15,5 | 2,2 | 94 | 1,03 | 48 | 1,04 | 18 | 1,12 | - | -
19.07.2018 03:00 | MS214C | U44C | - | - | - | - | - | 19,62 | 70 | 86 | 1,24 | 15,2 | 2,1 | 95 | 1,04 | 48 | 1,03 | 19 | 1,08 | - | -
19.07.2018 04:25 | MR201B | L275B | - | - | - | - | - | - | 67 | 85 | 1,27 | 16,4 | 2,5 | 95 | 1,04 | 48 | 1,03 | 19 | 1,09 | - | -
19.07.2018 06:47 | MS214D | U45D | - | - | - | - | - | 19,61 | 70 | 87 | 1,24 | 16,2 | 2,2 | 96 | 1,03 | 49 | 1,03 | 19 | 1,08 | - | -
19.07.2018 08:45 | MR201C | L282C | - | 31,7 | - | - | - | - | 57 | 84 | 1,48 | 19,7 | 5,3 | 98 | 1,04 | 46 | 1,07 | 19 | 1,08 | - | -
19.07.2018 10:20 | MS214A | U46A | - | - | - | - | - | 19,33 | 68 | 87 | 1,28 | 16,5 | 2,6 | 97 | 1,04 | 49 | 1,03 | 19 | 1,07 | - | -
19.07.2018 11:10 | MR201A | L286A | - | - | - | - | - | - | 67 | 87 | 1,31 | 18,8 | 2,6 | 99 | 1,05 | 48 | 1,04 | 19 | 1,07 | - | -
19.07.2018 12:00 | MR201B | L287B | - | 30,3 | - | - | - | - | 62 | 86 | 1,40 | 16,2 | 4,2 | 98 | 1,04 | 48 | 1,04 | 19 | 1,08 | - | -
19.07.2018 16:33 | MR201B | L289B | - | - | - | - | - | - | 68 | 91 | 1,34 | 17,7 | 3,1 | 103 | 1,05 | 50 | 1,03 | 19 | 1,06 | - | -
19.07.2018 19:40 | MR201A | L290A | - | - | - | - | - | - | 73 | 97 | 1,34 | 10,4 | 3,4 | 106 | 1,04 | 53 | 1,05 | 20 | 1,08 | - | -
19.07.2018 21:00 | MS214B | U47B | - | - | - | - | - | 19,17 | 70 | 88 | 1,25 | 16,5 | 2,1 | 97 | 1,04 | 49 | 1,03 | 19 | 1,07 | - | -
19.07.2018 21:00 | MR201B | L291B | - | - | - | - | - | - | 68 | 96 | 1,42 | 18,1 | 3,5 | 111 | 1,07 | 49 | 1,10 | 21 | 1,06 | - | -
19.07.2018 22:35 | MR201C | L292C | - | - | - | - | - | - | 68 | 91 | 1,34 | 12,7 | 3,7 | 101 | 1,03 | 51 | 1,04 | 19 | 1,07 | - | -
20.07.2018 02:40 | MR201A | L293A | - | - | - | - | - | - | 73 | 96 | 1,32 | 10,0 | 3,1 | 104 | 1,04 | 52 | 1,04 | 19 | 1,08 | - | -
20.07.2018 06:55 | MR201B | L294B | - | - | - | - | - | - | 66 | 90 | 1,36 | 14,5 | 3,6 | 101 | 1,04 | 51 | 1,03 | 19 | 1,11 | - | -
20.07.2018 11:30 | MR201B | L295B | - | 30,0 | - | - | - | - | 59 | 78 | 1,32 | 21,2 | 2,9 | 90 | 1,04 | 45 | 1,03 | 18 | 1,12 | - | -
20.07.2018 13:35 | MR201A | L296A | - | - | - | - | - | - | 62 | 83 | 1,34 | 16,4 | 3,4 | 94 | 1,04 | 47 | 1,03 | 18 | 1,12 | - | -
20.07.2018 14:25 | MR201C | L297C | - | - | - | - | - | - | 63 | 85 | 1,35 | 16,1 | 3,7 | 95 | 1,03 | 48 | 1,04 | 19 | 1,11 | - | -
20.07.2018 15:20 | MS214C | U48C | - | - | - | - | - | 19,27 | 67 | 88 | 1,31 | 14,4 | 2,9 | 97 | 1,04 | 48 | 1,03 | 19 | 1,10 | - | -
20.07.2018 16:25 | MR201B | L298B | - | - | - | - | - | - | 63 | 86 | 1,37 | 15,7 | 3,9 | 97 | 1,04 | 48 | 1,03 | 19 | 1,11 | - | -
20.07.2018 16:30 | MS214C | U48C-1 | - | - | - | - | - | 19,22 | 66 | 87 | 1,32 | 14,6 | 3,1 | 97 | 1,04 | 48 | 1,03 | 19 | 1,10 | - | -
20.07.2018 18:50 | MR201C | L299C | - | - | - | - | - | - | 60 | 77 | 1,29 | 19,4 | 2,4 | 87 | 1,03 | 45 | 1,03 | 16 | 1,14 | - | -
20.07.2018 20:50 | MR201A | L300A | - | - | - | - | - | - | 71 | 91 | 1,27 | 13,9 | 2,1 | 100 | 1,04 | 50 | 1,04 | 18 | 1,12 | - | -
20.07.2018 21:15 | MR201B | L301B | - | - | - | - | - | - | 66 | 85 | 1,29 | 16,2 | 2,4 | 95 | 1,04 | 48 | 1,04 | 17 | 1,11 | - | -
20.07.2018 22:20 | MR201C | L302C | - | - | - | - | - | - | 61 | 79 | 1,29 | 18,7 | 2,5 | 89 | 1,03 | 45 | 1,03 | 17 | 1,11 | - | -
20.07.2018 23:10 | MS214D | U49D | - | - | - | - | - | 18,52 | 69 | 89 | 1,29 | 14,9 | 2,4 | 98 | 1,04 | 48 | 1,03 | 19 | 1,10 | - | -
20.07.2018 23:10 | MR201A | L303A | - | - | - | - | - | - | 67 | 89 | 1,32 | 19,9 | 2,6 | 102 | 1,05 | 49 | 1,07 | 20 | 1,09 | - | -
21.07.2018 01:00 | MR201C | L305C | - | - | - | - | - | - | 65 | 83 | 1,27 | 17,2 | 2,4 | 93 | 1,04 | 46 | 1,04 | 18 | 1,09 | - | -
21.07.2018 03:06 | MR201B | L307B | - | - | - | - | - | - | 63 | 85 | 1,34 | 21,8 | 2,7 | 98 | 1,05 | 46 | 1,05 | 19 | 1,10 | - | -
21.07.2018 04:11 | MS214A | U50A | - | - | - | - | - | 18,66 | 67 | 85 | 1,27 | 18,5 | 2,1 | 96 | 1,04 | 47 | 1,03 | 18 | 1,10 | - | -
21.07.2018 05:50 | MR201C | L311C | - | - | - | - | - | - | 71 | 86 | 1,21 | 18,4 | 1,3 | 96 | 1,03 | 50 | 1,02 | 19 | 1,07 | - | -
21.07.2018 09:53 | MS214A | U50A/1 | - | - | - | - | - | 19,13 | 68 | 84 | 1,24 | 17,4 | 1,9 | 94 | 1,04 | 47 | 1,03 | 18 | 1,09 | - | -
21.07.2018 09:54 | MS214B | U51B | - | - | - | - | - | 18,99 | 67 | 84 | 1,25 | 16,5 | 2,2 | 93 | 1,04 | 47 | 1,03 | 18 | 1,09 | - | -
21.07.2018 10:10 | MR201C | L317C | - | - | - | - | - | - | 69 | 86 | 1,24 | 17,5 | 2,2 | 96 | 1,03 | 49 | 1,04 | 19 | 1,06 | - | -
21.07.2018 10:24 | MR201A | L315A | - | 28,5 | - | - | - | - | 71 | 88 | 1,24 | 16,5 | 1,9 | 97 | 1,03 | 49 | 1,04 | 19 | 1,12 | - | -
21.07.2018 13:20 | MS214C | U52C | - | - | - | - | - | 19,31 | 66 | 82 | 1,23 | 17,6 | 1,8 | 91 | 1,03 | 46 | 1,03 | 18 | 1,08 | - | -
21.07.2018 13:38 | MR201B | L319B | - | 30,0 | - | - | - | - | 61 | 79 | 1,30 | 20,0 | 2,7 | 90 | 1,04 | 45 | 1,03 | 18 | 1,11 | - | -
21.07.2018 14:40 | MR201C | L323C | - | - | - | - | - | - | 60 | 75 | 1,24 | 20,3 | 2,0 | 85 | 1,03 | 44 | 1,03 | 17 | 1,09 | - | -
21.07.2018 14:45 | MR201A | L324A | - | - | - | - | - | - | 67 | 79 | 1,19 | 22,0 | 1,4 | 90 | 1,03 | 46 | 1,04 | 19 | 1,05 | - | -
21.07.2018 15:30 | MR201B | L325B | - | - | - | - | - | - | 60 | 76 | 1,26 | 21,2 | 2,3 | 87 | 1,03 | 44 | 1,03 | 17 | 1,10 | - | -
21.07.2018 17:40 | MR201C | L329C | - | - | - | - | - | - | 66 | 80 | 1,21 | 16,3 | 1,7 | 89 | 1,03 | 46 | 1,03 | 18 | 1,08 | - | -
21.07.2018 18:30 | MR201A | L330A | - | - | - | - | - | - | 65 | 80 | 1,22 | 16,6 | 1,7 | 88 | 1,04 | 45 | 1,03 | 17 | 1,09 | - | -
21.07.2018 19:45 | MS214D | U53D | - | - | - | - | - | 19,61 | 63 | 78 | 1,23 | 19,1 | 1,8 | 87 | 1,03 | 44 | 1,03 | 18 | 1,09 | - | -
21.07.2018 21:10 | MR201B | L333B | - | - | - | - | - | - | 62 | 83 | 1,34 | 16,0 | 3,7 | 93 | 1,03 | 47 | 1,03 | 19 | 1,10 | - | -
21.07.2018 23:05 | MS214D | U53D-1 | - | - | - | - | - | 19,59 | 66 | 81 | 1,23 | 16,8 | 1,8 | 90 | 1,04 | 45 | 1,03 | 18 | 1,10 | - | -
21.07.2018 23:30 | MR201C | L337C | - | - | - | - | - | - | 67 | 89 | 1,34 | 9,6 | 3,8 | 97 | 1,03 | 49 | 1,04 | 20 | 1,09 | - | -
22.07.2018 00:00 | MR201A | L338A | - | - | - | - | - | - | 67 | 87 | 1,30 | 11,9 | 3,1 | 95 | 1,04 | 48 | 1,03 | 20 | 1,11 | - | -
22.07.2018 01:15 | MS214B | U54B | - | - | - | - | - | 18,89 | 67 | 82 | 1,23 | 16,3 | 1,8 | 91 | 1,04 | 45 | 1,03 | 18 | 1,10 | - | -
22.07.2018 05:15 | MS214A | U55A | - | - | - | - | - | 19,73 | 67 | 83 | 1,24 | 17,4 | 2,0 | 93 | 1,04 | 46 | 1,03 | 19 | 1,09 | - | -
22.07.2018 05:20 | MR201C | L346C | - | - | - | - | - | - | 56 | 85 | 1,51 | 17,8 | 5,7 | 99 | 1,05 | 45 | 1,07 | 20 | 1,13 | - | -
22.07.2018 05:45 | MR201A | L347A | - | - | - | - | - | - | 68 | 86 | 1,27 | 15,7 | 2,4 | 96 | 1,04 | 47 | 1,04 | 19 | 1,08 | - | -
22.07.2018 07:15 | MS214C | U56C | - | - | - | - | - | 19,37 | 70 | 88 | 1,25 | 15,6 | 2,0 | 97 | 1,03 | 48 | 1,04 | 19 | 1,08 | - | -
22.07.2018 08:05 | MR201B | L351B | - | 30,0 | - | - | - | - | 63 | 85 | 1,36 | 18,9 | 3,0 | 97 | 1,04 | 47 | 1,04 | 18 | 1,13 | - | -
22.07.2018 10:55 | MS214D | U57D | - | - | - | - | - | 19,84 | 69 | 88 | 1,27 | 15,9 | 2,4 | 98 | 1,04 | 48 | 1,04 | 19 | 1,08 | - | -
22.07.2018 11:25 | MR201A | L356A | - | - | - | - | - | - | 67 | 88 | 1,31 | 15,9 | 2,9 | 98 | 1,04 | 48 | 1,04 | 19 | 1,09 | - | -
22.07.2018 13:35 | MR201C | L358C | - | - | - | - | - | - | 68 | 90 | 1,32 | 12,7 | 3,3 | 99 | 1,03 | 49 | 1,05 | 19 | 1,09 | - | -
22.07.2018 15:00 | MS214B | U58B | - | - | - | - | - | 19,57 | 70 | 90 | 1,28 | 15,5 | 2,5 | 99 | 1,03 | 49 | 1,04 | 19 | 1,08 | - | -
22.07.2018 15:50 | MR201B | L363B | - | - | - | - | - | - | 64 | 87 | 1,36 | 17,6 | 3,3 | 99 | 1,04 | 48 | 1,04 | 19 | 1,12 | - | -
22.07.2018 20:50 | MS214A | U59A | - | - | - | - | - | 19,29 | 69 | 88 | 1,28 | 15,5 | 2,5 | 98 | 1,04 | 48 | 1,04 | 19 | 1,08 | - | -
14.08.2018 06:10 | MR201C | L2C | - | - | 8,8 | 3,6 | - | 16,18 | - | - | - | - | - | - | - | - | - | - | - | - | -
14.08.2018 09:35 | MR201A | L3A | - | - | 8,6 | - | - | - | - | - | - | - | - | - | - | - | - | - | - | - | -
14.08.2018 11:35 | MR201C | L4C | - | 27,9 | 8,8 | - | - | - | 42 | 63 | 1,50 | 26,7 | 5,1 | 76 | 1,03 | 39 | 1,03 | 13 | 1,12 | - | -
14.08.2018 14:15 | MR201A | L5A | - | - | - | - | - | - | 52 | 78 | 1,52 | 19,9 | 5,2 | 92 | 1,04 | 46 | 1,03 | 16 | 1,10 | - | -
14.08.2018 16:10 | MR201C | L6C | - | - | - | - | - | - | 67 | 95 | 1,44 | 19,9 | 4,7 | 111 | 1,04 | 56 | 1,04 | 21 | 1,09 | - | -
14.08.2018 20:40 | MS214C | U1C | - | - | - | - | - | 19,40 | 60 | 92 | 1,53 | 20,7 | 6,9 | 110 | 1,06 | 53 | 1,03 | 28 | 1,30 | - | -
14.08.2018 21:20 | MR201A | L9A | - | - | - | - | - | - | 60 | 84 | 1,41 | 16,8 | 4,1 | 95 | 1,04 | 48 | 1,03 | 18 | 1,08 | - | -
14.08.2018 21:50 | MR201C | L10C | - | - | - | - | - | - | 67 | 100 | 1,49 | 15,1 | 5,5 | 114 | 1,04 | 58 | 1,03 | 22 | 1,12 | - | -
14.08.2018 22:00 | MS214B | U2B | - | - | - | - | - | 18,06 | 47 | 85 | 1,81 | 0,0 | 0,0 | 0 | 0,00 | 0 | 0,00 | 0 | 0,00 | - | -
15.08.2018 01:55 | MR201A | L13A | - | - | - | - | - | - | 56 | 79 | 1,42 | 20,1 | 4,2 | 92 | 1,03 | 46 | 1,03 | 17 | 1,10 | - | -
15.08.2018 03:50 | MS214D | U3D | - | - | - | - | - | 18,74 | 64 | 91 | 1,42 | 15,7 | 3,7 | 104 | 1,06 | 48 | 1,04 | 19 | 1,10 | - | -
15.08.2018 04:35 | MR201C | L16C | - | - | - | - | - | - | 59 | 80 | 1,37 | 19,1 | 3,8 | 92 | 1,03 | 46 | 1,03 | 18 | 1,10 | - | -
15.08.2018 08:29 | MR201A | L17A | - | 28,0 | - | - | - | - | 57 | 81 | 1,41 | 19,6 | 3,8 | 94 | 1,04 | 46 | 1,04 | 16 | 1,08 | - | -
15.08.2018 08:50 | MR201C | L18C | - | - | - | - | - | - | 64 | 87 | 1,36 | 14,5 | 3,7 | 97 | 1,03 | 49 | 1,04 | 18 | 1,07 | - | -
15.08.2018 09:30 | MS214A | U4A | - | - | - | - | - | 19,54 | 60 | 87 | 1,45 | 16,3 | 4,1 | 99 | 1,06 | 45 | 1,04 | 18 | 1,11 | - | -
15.08.2018 11:10 | MR201A | L19A | - | - | - | - | - | - | 56 | 79 | 1,43 | 18,6 | 4,5 | 92 | 1,04 | 45 | 1,03 | 17 | 1,12 | - | -
15.08.2018 13:35 | MR201C | L22C | - | - | - | - | - | - | 59 | 80 | 1,36 | 17,1 | 3,4 | 91 | 1,03 | 45 | 1,04 | 17 | 1,09 | - | -
15.08.2018 15:00 | MR201A | L23A | - | - | - | - | - | - | 52 | 74 | 1,43 | 20,7 | 4,6 | 87 | 1,04 | 43 | 1,04 | 17 | 1,09 | - | -
15.08.2018 16:10 | MS214D | U5D | - | - | - | - | - | 18,99 | 58 | 81 | 1,39 | 17,1 | 3,6 | 92 | 1,05 | 44 | 1,04 | 17 | 1,08 | - | -
15.08.2018 18:10 | MR201C | L26C | - | - | - | - | - | - | 59 | 85 | 1,43 | 14,7 | 4,5 | 95 | 1,04 | 47 | 1,04 | 17 | 1,08 | - | -
15.08.2018 19:00 | MR201A | L27A | - | - | - | - | - | - | 55 | 82 | 1,51 | 14,9 | 5,2 | 94 | 1,04 | 46 | 1,04 | 16 | 1,07 | - | -
15.08.2018 22:15 | MR201A | L31A | - | - | - | - | - | - | 41 | 88 | 2,17 | 28,9 | 12,9 | 120 | 1,05 | 58 | 1,05 | 17 | 1,07 | - | -
16.08.2018 02:25 | MR201C | L34C | - | - | - | - | - | - | 37 | 90 | 2,47 | 36,4 | 16,0 | 137 | 1,04 | 65 | 1,06 | 17 | 1,06 | - | -
16.08.2018 02:25 | MR201C | L36C | - | - | - | - | - | - | 38 | 85 | 2,26 | 28,6 | 13,4 | 117 | 1,05 | 56 | 1,05 | 16 | 1,08 | - | -
16.08.2018 03:35 | MS214C | U6C/1 | - | - | - | - | - | 19,14 | 46 | 88 | 1,92 | 21,6 | 9,9 | 109 | 1,05 | 54 | 1,05 | 17 | 1,07 | - | -
16.08.2018 03:45 | MR201A | L37A | - | - | - | - | - | - | 44 | 90 | 2,06 | 21,1 | 11,8 | 114 | 1,04 | 58 | 1,03 | 17 | 1,06 | - | -
16.08.2018 07:20 | MR201A | L39A | - | - | - | - | - | - | 46 | 88 | 1,91 | 13,3 | 9,9 | 104 | 1,04 | 52 | 1,04 | 16 | 1,06 | - | -
16.08.2018 08:30 | MS214D | U8D | - | - | - | - | - | 18,79 | 45 | 92 | 2,00 | 21,2 | 11,0 | 116 | 1,05 | 58 | 1,05 | 17 | 1,07 | - | -
16.08.2018 09:20 | MR201C | L40C | - | - | - | - | - | - | 54 | 131 | 2,41 | 0,0 | 7,9 | 106 | 1,06 | 0 | 0,00 | 15 | 1,09 | - | -
16.08.2018 10:30 | MS214A | U7A | - | - | - | - | - | 18,46 | 43 | 92 | 2,16 | 25,4 | 12,5 | 121 | 1,05 | 62 | 1,05 | 17 | 1,06 | - | -
16.08.2018 11:00 | MS214C | U6C/2 | - | - | - | - | - | 18,66 | 49 | 97 | 2,00 | 17,2 | 9,3 | 118 | 1,09 | 55 | 1,05 | 17 | 1,07 | - | -
16.08.2018 11:30 | MR201A | L41A | - | 28,5 | - | - | - | - | 36 | 85 | 2,33 | 29,0 | 14,2 | 118 | 1,04 | 58 | 1,03 | 15 | 1,06 | - | -
16.08.2018 11:50 | MR201C | L42C | - | - | - | - | - | - | 36 | 85 | 2,35 | 29,1 | 14,1 | 118 | 1,05 | 55 | 1,03 | 15 | 1,07 | - | -
16.08.2018 16:25 | MS214D | U8D/1 | - | - | - | - | - | 18,71 | 43 | 109 | 2,53 | 17,8 | 11,5 | 123 | 1,07 | 57 | 1,04 | 16 | 1,09 | - | -
16.08.2018 20:00 | MS214B | U2B | - | - | - | - | - | 18,23 | 42 | 101 | 2,39 | 0,0 | 0,0 | 0 | 0,00 | 0 | 0,00 | 16 | 1,09 | - | -
16.08.2018 20:40 | MR201A | L44A | - | - | - | - | - | - | 44 | 198 | 4,52 | 0,0 | 13,5 | 170 | 1,10 | 50 | 1,15 | 15 | 1,10 | - | -
16.08.2018 20:50 | MR201A | L45C | - | - | - | - | - | - | 36 | 86 | 2,42 | 34,9 | 15,7 | 127 | 1,03 | 64 | 1,04 | 17 | 1,06 | - | -
16.08.2018 23:15 | MS214C | U6C | - | - | - | - | - | 19,34 | 50 | 88 | 1,79 | 19,2 | 8,3 | 107 | 1,05 | 53 | 1,05 | 17 | 1,07 | - | -
17.08.2018 00:57 | MS214C | U9C | - | - | - | - | - | 18,93 | 44 | 121 | 2,75 | 19,5 | 12,3 | 137 | 1,08 | 62 | 1,06 | 17 | 1,08 | - | -
17.08.2018 02:05 | MR201A | L46A | - | - | - | - | - | - | 38 | 75 | 1,96 | 14,3 | 11,2 | 91 | 1,04 | 46 | 1,02 | 15 | 1,08 | - | -
17.08.2018 05:45 | MR201A | L47A | - | - | - | - | - | - | 36 | 65 | 1,79 | 22,7 | 9,3 | 81 | 1,04 | 40 | 1,03 | 14 | 1,08 | - | -
17.08.2018 07:15 | MS214C | U9C/1 | - | - | - | - | - | 18,45 | 42 | 112 | 2,65 | 0,0 | 12,4 | 111 | 1,21 | 111 | 1,21 | 16 | 1,09 | - | -
17.08.2018 08:55 | MR201A | L48A | - | - | - | - | - | - | 43 | 80 | 1,88 | 16,0 | 9,8 | 96 | 1,04 | 48 | 1,04 | 16 | 1,09 | - | -
17.08.2018 09:00 | MS214C | U9C/1 | - | - | - | - | - | 18,44 | 42 | 113 | 2,65 | 0,0 | 12,3 | 113 | 1,20 | 113 | 1,20 | 16 | 1,08 | - | -
17.08.2018 09:30 | MR201C | L49C | - | 28,5 | - | - | - | - | 45 | 84 | 1,85 | 13,7 | 9,3 | 99 | 1,04 | 49 | 1,05 | 16 | 1,07 | - | -
17.08.2018 09:45 | MS214C | U9C/1 | - | - | - | - | - | - | 40 | 111 | 2,77 | 0,0 | 13,1 | 111 | 1,26 | 111 | 1,26 | 16 | 1,09 | - | -
17.08.2018 14:30 | MR201A | L50A | - | - | - | - | - | - | 44 | 68 | 1,55 | 23,6 | 6,0 | 82 | 1,04 | 40 | 1,04 | 15 | 1,08 | - | -
17.08.2018 14:35 | MR201C | L51C | - | - | - | - | - | - | 50 | 75 | 1,50 | 22,0 | 5,4 | 89 | 1,03 | 45 | 1,03 | 16 | 1,07 | - | -
17.08.2018 17:30 | MS214D | U10D | - | - | - | - | - | 17,21 | 42 | 79 | 1,90 | 16,2 | 9,2 | 95 | 1,08 | 43 | 1,04 | 15 | 1,07 | - | -
17.08.2018 18:00 | MR201A | L55A | - | - | - | - | - | - | 52 | 72 | 1,38 | 21,3 | 3,8 | 84 | 1,04 | 42 | 1,03 | 16 | 1,08 | - | -
17.08.2018 18:30 | MS214B | U11B | - | - | - | 13,1 | - | 18,64 | 51 | 88 | 1,74 | 16,7 | 6,5 | 105 | 1,14 | 42 | 1,05 | 18 | 1,12 | - | -
17.08.2018 19:20 | MR201C | L56C | - | - | - | - | - | - | 55 | 79 | 1,43 | 21,1 | 4,2 | 93 | 1,04 | 45 | 1,03 | 17 | 1,08 | - | -
17.08.2018 20:00 | MR201B | L57B | - | - | - | - | - | - | 43 | 59 | 1,37 | 34,9 | 3,3 | 74 | 1,05 | 36 | 1,03 | 14 | 1,11 | - | -
18.08.2018 00:30 | MR201A | L60A | - | - | - | - | - | - | 59 | 83 | 1,41 | 20,0 | 4,0 | 96 | 1,04 | 47 | 1,03 | 17 | 1,07 | - | -
18.08.2018 03:00 | MS214D | U12D | - | - | - | - | - | 18,17 | 47 | 82 | 1,77 | 18,7 | 8,3 | 100 | 1,08 | 45 | 1,04 | 17 | 1,08 | - | -
18.08.2018 03:30 | MR201C | L61C | - | - | - | - | - | - | 58 | 83 | 1,43 | 17,4 | 4,5 | 95 | 1,03 | 48 | 1,04 | 17 | 1,07 | - | -
18.08.2018 04:30 | MR201A | L62A | - | - | - | - | - | - | 50 | 70 | 1,39 | 25,5 | 3,9 | 84 | 1,04 | 42 | 1,02 | 16 | 1,09 | - | -
18.08.2018 07:00 | MR201C | L63C | - | - | - | - | - | - | 65 | 98 | 1,50 | 28,9 | 4,7 | 121 | 1,04 | 58 | 1,04 | 20 | 1,08 | - | -
18.08.2018 08:45 | MS214D | U12D/1 | - | - | - | - | - | 18,08 | 53 | 84 | 1,57 | 19,2 | 5,2 | 99 | 1,08 | 44 | 1,04 | 17 | 1,08 | - | -
18.08.2018 10:05 | MR201A | L66A | - | - | - | - | - | - | 49 | 73 | 1,50 | 0,0 | 3,4 | 75 | 1,19 | 0 | 0,00 | 13 | 1,19 | - | -
18.08.2018 11:30 | MS214A | U7A/1 | - | - | - | - | - | 18,22 | 46 | 91 | 1,99 | 0,0 | 10,5 | 100 | 1,20 | 0 | 0,00 | 18 | 1,08 | - | -
18.08.2018 11:31 | MS214C | U9C/2 | - | - | - | - | - | 17,81 | 40 | 107 | 2,68 | 0,0 | 12,6 | 121 | 1,37 | 0 | 0,00 | 16 | 1,10 | - | -
18.08.2018 12:22 | MS214D | U12D/2 | - | - | - | - | - | 18,20 | 51 | 83 | 1,61 | 0,0 | 5,3 | 87 | 1,20 | 0 | 0,00 | 16 | 1,10 | - | -
18.08.2018 14:10 | MR201C | L69C | - | - | - | - | - | - | 64 | 106 | 1,66 | 45,9 | 6,5 | 153 | 1,04 | 70 | 1,04 | 22 | 1,09 | - | -
18.08.2018 14:30 | MS214B | U13B | - | - | - | - | - | 18,71 | 55 | 85 | 1,53 | 47,4 | 4,4 | 118 | 1,06 | 58 | 1,06 | 18 | 1,15 | - | -
18.08.2018 14:54 | MR201C | L67C | - | - | - | - | - | - | 51 | 73 | 1,44 | 0,0 | 3,4 | 76 | 1,19 | 0 | 0,00 | 15 | 1,13 | - | -
18.08.2018 16:00 | MR201B | L71B | - | - | - | - | - | - | 51 | 75 | 1,47 | 23,9 | 4,6 | 90 | 1,05 | 44 | 1,04 | 16 | 1,07 | - | -
18.08.2018 17:20 | MR201A | L73A | - | - | - | - | - | - | 56 | 78 | 1,40 | 24,9 | 3,9 | 93 | 1,04 | 45 | 1,04 | 17 | 1,06 | - | -
18.08.2018 18:34 | MR201C | L72C | - | 29,7 | - | - | - | - | 63 | 82 | 1,31 | 18,7 | 3,1 | 93 | 1,03 | 48 | 1,04 | 18 | 1,05 | - | -
18.08.2018 18:45 | MS214A | U7A/2 | - | - | - | - | - | 18,50 | 49 | 88 | 1,80 | 41,7 | 7,4 | 123 | 1,07 | 60 | 1,08 | 17 | 1,10 | - | -
18.08.2018 19:50 | MR201B | L74B | - | - | - | - | - | - | 55 | 76 | 1,38 | 21,3 | 3,5 | 89 | 1,05 | 43 | 1,04 | 16 | 1,08 | - | -
18.08.2018 20:15 | MR201C | L75C | - | - | - | - | - | - | 68 | 88 | 1,30 | 15,9 | 3,1 | 99 | 1,03 | 50 | 1,03 | 19 | 1,05 | - | -
18.08.2018 21:10 | MR201A | L76A | - | - | - | - | - | - | 60 | 82 | 1,38 | 18,9 | 3,5 | 94 | 1,04 | 46 | 1,03 | 17 | 1,08 | - | -
19.08.2018 00:15 | MR201C | L78C | - | - | - | - | - | - | 67 | 88 | 1,31 | 14,1 | 2,8 | 97 | 1,03 | 48 | 1,04 | 18 | 1,07 | - | -
19.08.2018 01:20 | MR201A | L79A | - | - | - | - | - | - | 65 | 86 | 1,33 | 14,6 | 3,1 | 95 | 1,04 | 48 | 1,04 | 17 | 1,07 | - | -
19.08.2018 02:45 | MS214D | U14D | - | - | - | - | - | 17,93 | 61 | 85 | 1,39 | 18,2 | 3,5 | 98 | 1,06 | 46 | 1,03 | 18 | 1,08 | - | -
19.08.2018 02:50 | MR201B | L80B | - | - | - | - | - | - | 66 | 86 | 1,30 | 17,6 | 2,8 | 96 | 1,03 | 49 | 1,03 | 18 | 1,06 | - | -
19.08.2018 04:50 | MR201A | L82A | - | - | - | - | - | - | 69 | 91 | 1,31 | 16,3 | 2,6 | 101 | 1,04 | 50 | 1,04 | 18 | 1,07 | - | -
19.08.2018 05:35 | MS214A | U15A | - | - | - | - | - | 17,94 | 63 | 87 | 1,38 | 16,9 | 3,6 | 98 | 1,05 | 47 | 1,04 | 18 | 1,08 | - | -
19.08.2018 07:50 | MR201B | L85B | - | 29,7 | - | - | - | - | 66 | 87 | 1,32 | 17,2 | 2,7 | 98 | 1,04 | 47 | 1,04 | 18 | 1,07 | - | -
19.08.2018 08:20 | MR201C | L86C | - | - | - | - | - | - | 66 | 86 | 1,29 | 15,7 | 3,0 | 95 | 1,03 | 49 | 1,03 | 19 | 1,06 | - | -
19.08.2018 09:20 | MS214B | U16B | - | - | - | - | - | 18,64 | 66 | 87 | 1,31 | 16,1 | 3,1 | 97 | 1,04 | 49 | 1,03 | 19 | 1,07 | - | -
19.08.2018 10:55 | MR201A | L90A | - | - | - | - | - | - | 67 | 83 | 1,25 | 19,6 | 2,1 | 94 | 1,03 | 48 | 1,03 | 18 | 1,07 | - | -
19.08.2018 13:21 | MS214C | U17C | - | - | - | - | - | 19,03 | 66 | 85 | 1,29 | 17,6 | 2,5 | 95 | 1,04 | 47 | 1,03 | 18 | 1,07 | - | -
19.08.2018 14:40 | MR201A | L96A | - | - | - | - | - | - | 70 | 84 | 1,21 | 15,0 | 1,9 | 93 | 1,03 | 48 | 1,03 | 18 | 1,05 | - | -
19.08.2018 15:15 | MR201B | L97B | - | - | - | - | - | - | 64 | 81 | 1,27 | 18,7 | 2,3 | 92 | 1,04 | 45 | 1,03 | 18 | 1,08 | - | -
19.08.2018 15:55 | MR201C | L98C | - | - | - | - | - | - | 68 | 93 | 1,27 | 17,0 | 2,6 | 97 | 1,03 | 50 | 1,03 | 19 | 1,06 | - | -
19.08.2018 16:45 | MS214D | U18D | - | - | - | - | - | 19,59 | 67 | 85 | 1,26 | 16,9 | 2,1 | 95 | 1,04 | 47 | 1,03 | 18 | 1,07 | - | -
19.08.2018 17:50 | MR201C | U101C | - | - | - | - | - | - | 65 | 82 | 1,26 | 16,9 | 2,4 | 92 | 1,03 | 47 | 1,03 | 18 | 1,07 | - | -
19.08.2018 19:10 | MR201B | L103B | - | - | - | - | - | - | 63 | 83 | 1,31 | 24,0 | 2,4 | 97 | 1,05 | 46 | 1,03 | 18 | 1,09 | - | -
19.08.2018 20:35 | MS214A | U19A | - | - | - | - | - | 19,06 | 65 | 82 | 1,27 | 18,4 | 2,3 | 93 | 1,04 | 46 | 1,03 | 18 | 1,07 | - | -
19.08.2018 20:50 | MR201A | L106A | - | - | - | - | - | - | 61 | 80 | 1,31 | 16,2 | 3,2 | 90 | 1,04 | 45 | 1,04 | 18 | 1,09 | - | -
19.08.2018 22:20 | MR201C | L108C | - | - | - | - | - | - | 68 | 83 | 1,23 | 13,3 | 2,0 | 91 | 1,03 | 45 | 1,04 | 18 | 1,07 | - | -
19.08.2018 23:35 | MR201B | L77B | - | - | - | - | - | - | 58 | 81 | 1,41 | 22,2 | 3,4 | 95 | 1,05 | 44 | 1,06 | 17 | 1,07 | - | -
19.08.2018 23:40 | MR201B | L110B | - | - | - | - | - | - | 69 | 88 | 1,26 | 17,8 | 2,4 | 99 | 1,04 | 49 | 1,03 | 19 | 1,07 | - | -
19.08.2018 23:40 | MS214A | U19A/1 | - | - | - | - | - | 19,10 | 66 | 83 | 1,25 | 17,2 | 2,1 | 92 | 1,04 | 46 | 1,03 | 18 | 1,07 | - | -
20.08.2018 01:05 | MS214B | U20B | - | - | - | - | - | 19,52 | 68 | 85 | 1,24 | 16,2 | 1,9 | 94 | 1,04 | 47 | 1,03 | 18 | 1,07 | - | -
20.08.2018 01:05 | MR201A | L111A | - | - | - | - | - | - | 65 | 86 | 1,32 | 21,3 | 2,7 | 99 | 1,04 | 47 | 1,08 | 20 | 1,06 | - | -
20.08.2018 04:05 | MR201C | L116C | - | - | - | - | - | - | 68 | 85 | 1,25 | 13,7 | 2,3 | 93 | 1,03 | 47 | 1,04 | 19 | 1,07 | - | -
20.08.2018 04:35 | MS214C | U21C | - | - | - | - | - | 19,43 | 70 | 86 | 1,23 | 16,2 | 1,8 | 95 | 1,04 | 47 | 1,03 | 19 | 1,07 | - | -
20.08.2018 07:00 | MR201A | L120A | - | - | - | - | - | - | 67 | 84 | 1,24 | 14,8 | 2,1 | 92 | 1,04 | 46 | 1,04 | 18 | 1,07 | - | -
20.08.2018 07:40 | MR201B | L124B | - | 29,7 | - | - | - | - | 64 | 82 | 1,29 | 19,5 | 2,3 | 94 | 1,05 | 46 | 1,03 | 18 | 1,09 | - | -
20.08.2018 08:25 | MS214D | U22D | - | - | - | - | - | 19,19 | 68 | 84 | 1,23 | 17,7 | 1,8 | 93 | 1,04 | 46 | 1,03 | 19 | 1,07 | - | -
20.08.2018 11:20 | MR201A | L126A | - | - | - | - | - | - | 61 | 77 | 1,26 | 22,2 | 1,8 | 88 | 1,04 | 43 | 1,03 | 17 | 1,08 | - | -
20.08.2018 12:10 | MS214A | U23A | - | - | - | - | - | 19,34 | 66 | 82 | 1,24 | 18,4 | 1,8 | 92 | 1,05 | 45 | 1,03 | 19 | 1,10 | - | -
20.08.2018 13:00 | MR201C | L128C | - | - | - | - | - | - | 68 | 85 | 1,26 | 15,7 | 2,1 | 94 | 1,04 | 46 | 1,03 | 18 | 1,08 | - | -
20.08.2018 13:30 | MR201A | L129A | - | - | - | - | - | - | 67 | 83 | 1,24 | 16,2 | 2,0 | 92 | 1,04 | 45 | 1,03 | 18 | 1,08 | - | -
20.08.2018 15:29 | MS214B | U24B | - | - | - | - | - | 19,30 | 66 | 83 | 1,26 | 19,7 | 1,8 | 94 | 1,05 | 45 | 1,03 | 18 | 1,07 | - | -
20.08.2018 15:55 | MR201B | L133B | - | - | - | - | - | - | 64 | 82 | 1,28 | 22,4 | 2,0 | 95 | 1,05 | 45 | 1,04 | 18 | 1,08 | - | -
20.08.2018 16:00 | MS214A | U23A/1 | - | - | - | - | - | 19,26 | 67 | 82 | 1,23 | 18 | 1,6 | 91 | 1,05 | 45 | 1,03 | 18 | 1,07 | - | -
20.08.2018 16:45 | MR201C | L134C | - | - | - | - | - | - | 73 | 87 | 1,19 | 18,6 | 1,2 | 96 | 1,03 | 49 | 1,03 | 18 | 1,05 | - | -
20.08.2018 17:20 | MR201A | L135A | - | - | - | - | - | - | 61 | 79 | 1,30 | 19,3 | 2,3 | 90 | 1,05 | 43 | 1,03 | 17 | 1,08 | - | -
20.08.2018 18:10 | MR201B | L136B | - | - | - | - | - | - | 67 | 82 | 1,22 | 18,6 | 1,4 | 92 | 1,05 | 45 | 1,03 | 18 | 1,08 | - | -
20.08.2018 19:20 | MS214C | U25C | - | - | - | - | - | 19,08 | 64 | 83 | 1,29 | 18,0 | 2,2 | 93 | 1,05 | 45 | 1,04 | 18 | 1,07 | - | -
20.08.2018 20:25 | MR201A | L140A | - | - | - | - | - | - | 68 | 84 | 1,24 | 12,7 | 2,5 | 92 | 1,03 | 47 | 1,04 | 20 | 1,06 | - | -
20.08.2018 21:15 | MR201B | L141B | - | - | - | - | - | - | 72 | 87 | 1,21 | 13,0 | 1,6 | 94 | 1,04 | 47 | 1,03 | 18 | 1,06 | - | -
20.08.2018 21:35 | MR201C | L142C | - | - | - | - | - | - | 68 | 84 | 1,22 | 15,2 | 2,1 | 92 | 1,03 | 47 | 1,03 | 20 | 1,10 | - | -
20.08.2018 22:45 | MR201A | L143A | - | - | - | - | - | - | 66 | 83 | 1,27 | 18,6 | 2,5 | 94 | 1,03 | 48 | 1,03 | 19 | 1,08 | - | -
20.08.2018 23:15 | MS214D | U26D | - | - | - | - | - | 19,30 | 64 | 84 | 1,30 | 16,0 | 2,7 | 94 | 1,04 | 46 | 1,03 | 18 | 1,07 | - | -
21.08.2018 00:00 | MR201B | L145B | - | - | - | - | - | - | 77 | 90 | 1,16 | 13,8 | 1,1 | 98 | 1,03 | 50 | 1,03 | 19 | 1,04 | - | -
21.08.2018 01:15 | MS214B | U24B\1 | - | - | - | - | - | 18,89 | 66 | 85 | 1,30 | 16,8 | 2,6 | 95 | 1,04 | 47 | 1,03 | 18 | 1,06 | - | -
21.08.2018 03:25 | MR201B | L151B | - | - | - | - | - | - | 69 | 86 | 1,25 | 17,9 | 1,9 | 96 | 1,05 | 47 | 1,03 | 20 | 1,08 | - | -
21.08.2018 04:40 | MS214A | U27A | - | - | - | - | - | 19,11 | 72 | 87 | 1,21 | 14,1 | 1,6 | 95 | 1,04 | 47 | 1,03 | 18 | 1,07 | - | -
21.08.2018 04:45 | MR201C | L153C | - | - | - | - | - | - | 74 | 89 | 1,20 | 12,0 | 1,8 | 96 | 1,03 | 50 | 1,03 | 20 | 1,09 | - | -
21.08.2018 06:25 | MR201A | L155A | - | - | - | - | - | - | 69 | 84 | 1,22 | 13,4 | 1,9 | 92 | 1,03 | 47 | 1,03 | 18 | 1,09 | - | -
21.08.2018 07:30 | MR201B | L157B | - | - | - | - | - | - | 69 | 86 | 1,26 | 17,6 | 1,9 | 97 | 1,05 | 47 | 1,03 | 19 | 1,09 | - | -
21.08.2018 09:00 | MS214C | U28C | - | - | - | - | - | 18,97 | 70 | 85 | 1,21 | 14,3 | 1,6 | 93 | 1,04 | 47 | 1,03 | 19 | 1,07 | - | -
21.08.2018 10:15 | MR201B | L160B | - | - | - | - | - | - | 71 | 86 | 1,21 | 14,5 | 1,5 | 94 | 1,04 | 47 | 1,03 | 18 | 1,09 | - | -
21.08.2018 11:20 | MR201C | L162C | - | 29,1 | - | - | - | - | 66 | 82 | 1,25 | 14,9 | 2,3 | 91 | 1,03 | 46 | 1,04 | 18 | 1,09 | - | -
21.08.2018 13:00 | MS214D | U29D | - | - | - | - | - | 18,60 | 69 | 84 | 1,21 | 16,1 | 1,5 | 92 | 1,04 | 46 | 1,03 | 18 | 1,07 | - | -
21.08.2018 14:55 | MR201A | L167A | - | - | - | - | - | - | 56 | 78 | 1,39 | 20,2 | 3,7 | 90 | 1,06 | 42 | 1,07 | 18 | 1,09 | - | -
21.08.2018 16:00 | MR201B | L169B | - | - | - | - | - | - | 66 | 82 | 1,23 | 14,7 | 1,8 | 90 | 1,04 | 45 | 1,04 | 18 | 1,10 | - | -
21.08.2018 17:15 | MS214B | U30B | - | - | - | - | - | 18,15 | 67 | 82 | 1,22 | 14,9 | 1,7 | 90 | 1,04 | 45 | 1,03 | 18 | 1,07 | - | -
21.08.2018 19:25 | MR201C | L174C | - | - | - | - | - | - | 66 | 85 | 1,29 | 11,8 | 3,0 | 93 | 1,03 | 47 | 1,04 | 19 | 1,10 | - | -
21.08.2018 20:55 | MR201A | L176A | - | - | - | - | - | - | 71 | 87 | 1,21 | 15,7 | 1,7 | 95 | 1,03 | 49 | 1,03 | 18 | 1,06 | - | -
21.08.2018 22:33 | MS214A | U31A | - | - | - | - | - | 18,63 | 67 | 82 | 1,22 | 15,3 | 1,8 | 90 | 1,04 | 46 | 1,03 | 18 | 1,08 | - | -
22.08.2018 01:00 | MS214C | U32C | - | - | - | - | - | 18,42 | 67 | 84 | 1,25 | 15,3 | 2,1 | 93 | 1,04 | 46 | 1,03 | 18 | 1,07 | - | -
22.08.2018 02:30 | MR201A | L185C | - | - | - | - | - | - | 65 | 85 | 1,31 | 14,1 | 3,1 | 94 | 1,03 | 47 | 1,04 | 18 | 1,07 | - | -
22.08.2018 04:50 | MS214D | U33D | - | - | - | - | - | 18,74 | 68 | 85 | 1,25 | 18,0 | 2,1 | 96 | 1,03 | 48 | 1,09 | 20 | 1,09 | - | -
22.08.2018 05:00 | MR201A | L189A | - | - | - | - | - | - | 71 | 87 | 1,24 | 12,2 | 2,2 | 95 | 1,03 | 49 | 1,03 | 18 | 1,05 | - | -
22.08.2018 07:40 | MR201B | L193B | - | - | - | - | - | - | 66 | 85 | 1,29 | 17,9 | 2,3 | 95 | 1,04 | 46 | 1,04 | 18 | 1,09 | - | -
22.08.2018 08:50 | MR201C | L194C | - | 29,0 | - | - | - | - | 69 | 87 | 1,26 | 11,5 | 2,7 | 95 | 1,03 | 49 | 1,04 | 18 | 1,06 | - | -
22.08.2018 08:50 | MS214A | U34A | - | - | - | - | - | 18,46 | 69 | 85 | 1,24 | 15,3 | 1,9 | 94 | 1,04 | 47 | 1,03 | 18 | 1,07 | - | -
22.08.2018 09:10 | MR201A | L195A | - | - | - | - | - | - | 66 | 84 | 1,28 | 12,5 | 2,7 | 92 | 1,04 | 46 | 1,04 | 18 | 1,07 | - | -
22.08.2018 11:25 | MR201B | L199B | - | - | - | - | - | - | 63 | 83 | 1,31 | 18,6 | 2,7 | 94 | 1,04 | 46 | 1,04 | 18 | 1,09 | - | -
22.08.2018 12:40 | MS214B | U35B | - | - | - | - | - | 17,98 | 69 | 85 | 1,23 | 14,0 | 2,0 | 93 | 1,04 | 46 | 1,04 | 18 | 1,07 | - | -
22.08.2018 14:15 | MR201C | L203C | - | - | - | - | - | - | 64 | 83 | 1,30 | 12,1 | 3,1 | 91 | 1,04 | 46 | 1,04 | 18 | 1,08 | - | -
22.08.2018 14:50 | MR201A | L204A | - | - | - | - | - | - | 64 | 84 | 1,31 | 15,8 | 3,0 | 94 | 1,04 | 47 | 1,04 | 18 | 1,08 | - | -
22.08.2018 15:20 | MR201B | L205B | - | - | - | - | - | - | 64 | 83 | 1,30 | 17,6 | 2,6 | 94 | 1,05 | 45 | 1,04 | 19 | 1,09 | - | -
22.08.2018 17:00 | MS214C | U36C | - | - | - | - | - | 18,53 | 59 | 83 | 1,41 | 14,8 | 4,2 | 94 | 1,04 | 46 | 1,04 | 18 | 1,08 | - | -
22.08.2018 18:29 | MR201C | L209C | - | - | - | - | - | - | 60 | 84 | 1,40 | 13,2 | 4,2 | 94 | 1,03 | 47 | 1,05 | 18 | 1,08 | - | -
22.08.2018 20:15 | MS214D | U37D | - | - | - | - | - | 18,58 | 68 | 86 | 1,27 | 14,1 | 2,5 | 94 | 1,04 | 47 | 1,03 | 19 | 1,07 | - | -
22.08.2018 20:45 | MR201A | L213A | - | - | - | - | - | - | 68 | 86 | 1,26 | 13,1 | 2,6 | 94 | 1,04 | 48 | 1,03 | 19 | 1,10 | - | -
22.08.2018 23:10 | MR201B | L217B | - | - | - | - | - | - | 69 | 87 | 1,27 | 16,1 | 2,3 | 97 | 1,04 | 48 | 1,03 | 19 | 1,08 | - | -
22.08.2018 23:45 | MR201B | L181B | - | - | - | - | - | - | 69 | 85 | 1,24 | 15,7 | 1,9 | 94 | 1,04 | 46 | 1,03 | 18 | 1,07 | - | -
23.08.2018 00:30 | MS214A | U38A | - | - | - | - | - | 19,01 | 73 | 89 | 1,21 | 14,3 | 1,6 | 97 | 1,04 | 48 | 1,03 | 19 | 1,08 | - | -
23.08.2018 02:00 | MR201C | L221C | - | - | - | - | - | - | 66 | 87 | 1,33 | 16,1 | 3,1 | 98 | 1,04 | 47 | 1,06 | 20 | 1,10 | - | -
23.08.2018 04:20 | MS214B | U39B | - | - | - | - | - | 18,42 | 74 | 89 | 1,21 | 16,0 | 1,4 | 99 | 1,04 | 49 | 1,03 | 19 | 1,09 | - | -
23.08.2018 04:30 | MR201A | L225A | - | - | - | - | - | - | 76 | 91 | 1,20 | 12,7 | 1,8 | 99 | 1,03 | 51 | 1,03 | 19 | 1,05 | - | -
23.08.2018 07:55 | MR201C | L230C | - | 30,3 | - | - | - | - | 71 | 90 | 1,26 | 13,5 | 2,7 | 99 | 1,03 | 51 | 1,03 | 20 | 1,07 | - | -
23.08.2018 08:05 | MS214C | U40C | - | - | - | - | - | 18,72 | 73 | 90 | 1,22 | 14,4 | 1,6 | 98 | 1,04 | 49 | 1,03 | 19 | 1,08 | - | -
23.08.2018 11:00 | MR201A | L234A | - | - | - | - | - | - | 71 | 87 | 1,24 | 14,3 | 2,0 | 96 | 1,03 | 48 | 1,03 | 19 | 1,08 | - | -
23.08.2018 12:00 | MS214D | U41D | - | - | - | - | - | 19,13 | 69 | 87 | 1,26 | 14,4 | 2,3 | 96 | 1,04 | 48 | 1,04 | 18 | 1,07 | - | -
23.08.2018 15:33 | MR201B | L241B | - | - | - | - | - | - | 72 | 90 | 1,24 | 13,9 | 1,9 | 98 | 1,40 | 48 | 1,04 | 19 | 1,08 | - | -
23.08.2018 15:53 | MS214A | U42A | - | - | - | - | - | 19,63 | 74 | 88 | 1,18 | 13,9 | 1,3 | 96 | 1,04 | 48 | 1,03 | 18 | 1,07 | - | -
23.08.2018 17:35 | MR201C | L245C | - | - | - | - | - | - | 73 | 90 | 1,24 | 12,5 | 2,1 | 98 | 1,03 | 49 | 1,04 | 19 | 1,08 | - | -
23.08.2018 19:10 | MS214A | U42A/1 | - | - | - | - | - | 18,92 | 73 | 88 | 1,21 | 13,6 | 1,6 | 96 | 1,04 | 48 | 1,03 | 18 | 1,08 | - | -
23.08.2018 20:20 | MR201A | L249A | - | - | - | - | - | - | 72 | 87 | 1,21 | 14,8 | 1,5 | 96 | 1,04 | 48 | 1,04 | 19 | 1,07 | - | -
23.08.2018 21:30 | MS214B | U43B | - | - | - | - | - | 18,94 | 73 | 89 | 1,22 | 14,3 | 1,7 | 98 | 1,04 | 48 | 1,04 | 19 | 1,08 | - | -
23.08.2018 22:38 | MS214A | U42A/2 | - | - | - | - | - | 18,71 | 75 | 89 | 1,19 | 14,4 | 1,3 | 97 | 1,04 | 49 | 1,03 | 19 | 1,08 | - | -
23.08.2018 22:38 | MR201B | L253B | - | - | - | - | - | - | 70 | 92 | 1,30 | 23,6 | 2,1 | 107 | 1,05 | 51 | 1,07 | 21 | 1,07 | - | -
24.08.2018 01:15 | MR201C | L257C | - | - | - | - | - | - | 70 | 89 | 1,27 | 16,1 | 2,3 | 99 | 1,04 | 49 | 1,05 | 19 | 1,10 | - | -
24.08.2018 01:50 | MS214C | U44C | - | - | - | - | - | 19,12 | 77 | 92 | 1,20 | 15,3 | 1,3 | 100 | 1,04 | 49 | 1,03 | 19 | 1,07 | - | -
24.08.2018 04:45 | MR201B | L262B | - | - | - | - | - | - | 69 | 84 | 1,22 | 17,5 | 1,5 | 93 | 1,04 | 46 | 1,03 | 18 | 1,07 | - | -
24.08.2018 05:04 | MR201C | L263C | - | - | - | - | - | - | 81 | 102 | 1,26 | 10,4 | 2,2 | 110 | 1,04 | 54 | 1,05 | 20 | 1,07 | - | -
24.08.2018 05:05 | MR201A | L264A | - | - | - | - | - | - | 82 | 99 | 1,22 | 15,1 | 1,6 | 109 | 1,04 | 55 | 1,03 | 20 | 1,05 | - | -
24.08.2018 07:05 | MS214D | U45D | - | - | - | - | - | 18,43 | 74 | 88 | 1,19 | 16,5 | 1,2 | 97 | 1,04 | 48 | 1,03 | 19 | 1,08 | - | -
24.08.2018 09:00 | MR201B | L 265 B | - | 29,7 | - | - | - | - | 76 | 93 | 1,23 | 18,9 | 1,7 | 105 | 1,04 | 52 | 1,03 | 21 | 1,06 | - | -
24.08.2018 09:40 | MR201C | L 266 C | - | - | - | - | - | - | 76 | 93 | 1,24 | 13,9 | 1,7 | 102 | 1,04 | 50 | 1,05 | 19 | 1,06 | - | -
24.08.2018 10:35 | MR201A | L 267 A | - | - | - | - | - | - | 73 | 92 | 1,26 | 16,7 | 2,3 | 103 | 1,04 | 52 | 1,03 | 20 | 1,07 | - | -
24.08.2018 11:00 | MR201B | L 268 B | - | - | - | - | - | - | 63 | 85 | 1,35 | 40,4 | 1,6 | 112 | 1,08 | 48 | 1,03 | 19 | 1,10 | - | -
24.08.2018 11:10 | MS214B | U 46 B | - | - | - | - | - | 18,50 | 75 | 92 | 1,22 | 14,5 | 1,4 | 100 | 1,05 | 49 | 1,03 | 19 | 1,07 | - | -
24.08.2018 13:45 | MR201C | L 272 C | - | - | - | - | - | - | 72 | 92 | 1,29 | 18,3 | 2,1 | 104 | 1,05 | 50 | 1,04 | 19 | 1,08 | - | -
24.08.2018 14:50 | MR201B | L 274 B | - | - | - | - | - | - | 66 | 85 | 1,29 | 28,0 | 1,5 | 102 | 1,07 | 46 | 1,03 | 18 | 1,09 | - | -
24.08.2018 15:10 | MS214A | U 47 A | - | - | - | - | - | 18,25 | 71 | 88 | 1,21 | 19,9 | 1,3 | 99 | 1,05 | 47 | 1,03 | 18 | 1,07 | - | -
24.08.2018 16:20 | MR201A | L 276 A | - | - | - | - | - | - | 64 | 82 | 1,29 | 20,0 | 2,1 | 94 | 1,05 | 44 | 1,06 | 18 | 1,08 | - | -
24.08.2018 17:40 | MR201C | L 278 C | - | - | - | - | - | - | 47 | 85 | 1,80 | 31,7 | 5,9 | 115 | 1,14 | 41 | 1,16 | 19 | 1,08 | - | -
24.08.2018 18:30 | MS214C | U 48 C | - | - | - | - | - | 18,87 | 73 | 89 | 1,22 | 17,8 | 1,3 | 99 | 1,50 | 48 | 1,03 | 19 | 1,08 | - | -
24.08.2018 18:30 | MR201B | L 280 B | - | - | - | - | - | - | 71 | 87 | 1,22 | 18,4 | 1,7 | 97 | 1,04 | 48 | 1,04 | 20 | 1,07 | - | -
24.08.2018 19:55 | MR201A | L282A | - | - | - | - | - | - | 70 | 86 | 1,22 | 13,1 | 1,9 | 94 | 1,04 | 47 | 1,03 | 19 | 1,07 | - | -
24.08.2018 20:15 | MS214A | U47A\1 | - | - | - | - | - | 19,16 | 73 | 90 | 1,24 | 16,4 | 1,5 | 100 | 1,05 | 48 | 1,03 | 18 | 1,08 | - | -
24.08.2018 20:50 | MR201C | L284C | - | - | - | - | - | - | 80 | 97 | 1,21 | 11,6 | 2,2 | 105 | 1,03 | 54 | 1,02 | 22 | 1,08 | - | -
24.08.2018 22:30 | MR201B | L286B | - | - | - | - | - | - | 73 | 88 | 1,20 | 15,4 | 1,5 | 97 | 1,03 | 49 | 1,03 | 20 | 1,07 | - | -
24.08.2018 23:00 | MS214D | U49D | - | - | - | - | - | 18,35 | 70 | 89 | 1,27 | 16,5 | 2,1 | 100 | 1,05 | 48 | 1,03 | 19 | 1,09 | - | -
25.08.2018 00:35 | MR201A | L288A | - | - | - | - | - | - | 71 | 88 | 1,23 | 14,4 | 2,1 | 97 | 1,03 | 49 | 1,04 | 19 | 1,06 | - | -
25.08.2018 01:45 | MR201C | L290C | - | - | - | - | - | - | 74 | 90 | 1,22 | 14,0 | 2,0 | 98 | 1,03 | 51 | 1,03 | 20 | 1,07 | - | -
25.08.2018 03:05 | MS214B | U50B | - | - | - | - | - | 18,47 | 74 | 89 | 1,21 | 13,0 | 1,5 | 97 | 1,04 | 48 | 1,04 | 18 | 1,08 | - | -
25.08.2018 05:10 | MR201A | L294A | - | - | - | - | - | - | 68 | 87 | 1,29 | 13,7 | 2,8 | 96 | 1,04 | 48 | 1,04 | 19 | 1,07 | - | -
25.08.2018 06:35 | MS214B | U50B\1 | - | - | - | - | - | 18,44 | 73 | 88 | 1,21 | 14,7 | 1,5 | 97 | 1,04 | 47 | 1,02 | 19 | 1,10 | - | -
25.08.2018 06:40 | MR201B | L297B | - | - | - | - | - | - | 70 | 86 | 1,23 | 14,6 | 1,8 | 94 | 1,04 | 47 | 1,03 | 18 | 1,10 | - | -
25.08.2018 08:10 | MR201C | L298C | - | - | - | - | - | - | 63 | 80 | 1,27 | 17,6 | 2,4 | 90 | 1,04 | 45 | 1,03 | 19 | 1,11 | - | -
25.08.2018 11:10 | MS214C | U51C | - | - | - | - | - | 18,37 | 71 | 87 | 1,22 | 14,5 | 1,6 | 95 | 1,04 | 47 | 1,03 | 18 | 1,07 | - | -
25.08.2018 12:20 | MR201C | L301C | - | 29,4 | - | - | - | - | 63 | 78 | 1,23 | 21,0 | 1,8 | 88 | 1,03 | 45 | 1,03 | 17 | 1,07 | - | -
25.08.2018 14:45 | MS214A | U52A | - | - | - | - | - | 18,60 | 68 | 84 | 1,24 | 16,7 | 1,7 | 93 | 1,04 | 46 | 1,03 | 17 | 1,10 | - | -
25.08.2018 15:26 | MR201B | L303B | - | - | - | - | - | - | 69 | 85 | 1,23 | 15,2 | 1,7 | 94 | 1,04 | 47 | 1,03 | 17 | 1,07 | - | -
25.08.2018 15:30 | MR201A | L305A | - | - | - | - | - | - | 66 | 83 | 1,25 | 21,8 | 1,6 | 95 | 1,04 | 46 | 1,03 | 18 | 1,08 | - | -
25.08.2018 16:40 | MR201C | L307C | - | - | - | - | - | - | 68 | 84 | 1,23 | 16,8 | 1,8 | 93 | 1,03 | 47 | 1,03 | 18 | 1,11 | - | -
25.08.2018 19:10 | MR201A | L308A | - | - | - | - | - | - | 70 | 89 | 1,27 | 13,0 | 2,3 | 98 | 1,04 | 48 | 1,04 | 18 | 1,10 | - | -
25.08.2018 20:45 | MS214D | U53D | - | - | - | - | - | 18,67 | 69 | 86 | 1,25 | 19,2 | 1,7 | 97 | 1,04 | 47 | 1,03 | 16 | 1,08 | - | -
25.08.2018 20:50 | MR201C | L310C | - | - | - | - | - | - | 75 | 92 | 1,23 | 11,9 | 2,0 | 100 | 1,03 | 50 | 1,04 | 19 | 1,08 | - | -
25.08.2018 21:55 | MR201B | L312B | - | - | - | - | - | - | 67 | 86 | 1,28 | 26,0 | 1,7 | 102 | 1,05 | 48 | 1,03 | 19 | 1,10 | - | -
26.08.2018 00:05 | MR201A | L314A | - | - | - | - | - | - | 73 | 89 | 1,23 | 12,5 | 1,8 | 97 | 1,04 | 48 | 1,03 | 18 | 1,09 | - | -
26.08.2018 01:10 | MS214D | U53D/1 | - | - | - | - | - | 18,22 | 70 | 86 | 1,22 | 18,0 | 1,4 | 96 | 1,04 | 47 | 1,03 | 18 | 1,07 | - | -
26.08.2018 02:35 | MS214B | U54B | - | - | - | - | - | 18,10 | 72 | 89 | 1,22 | 15,8 | 1,5 | 98 | 1,04 | 48 | 1,03 | 18 | 1,08 | - | -
26.08.2018 02:50 | MR201B | L318B | - | - | - | - | - | - | 65 | 87 | 1,33 | 19,6 | 2,5 | 99 | 1,05 | 47 | 1,03 | 17 | 1,09 | - | -
26.08.2018 03:35 | MR201C | L319C | - | - | - | - | - | - | 65 | 83 | 1,27 | 16,3 | 2,3 | 92 | 1,04 | 46 | 1,03 | 18 | 1,09 | - | -
26.08.2018 06:55 | MR201A | L323A | - | - | - | - | - | - | 71 | 88 | 1,25 | 14,6 | 1,9 | 97 | 1,04 | 48 | 1,04 | 18 | 1,07 | - | -
26.08.2018 06:55 | MS214C | U55C | - | - | - | - | - | 18,24 | 70 | 86 | 1,22 | 16,4 | 1,5 | 95 | 1,04 | 47 | 1,03 | 18 | 1,07 | - | -
26.08.2018 09:25 | MR201B | L327B | - | 29,4 | - | - | - | - | 70 | 86 | 1,23 | 13,9 | 1,8 | 94 | 1,04 | 47 | 1,04 | 18 | 1,08 | - | -
26.08.2018 12:25 | MS214A | U56A | - | - | - | - | - | 17,80 | 71 | 86 | 1,21 | 14,7 | 1,5 | 94 | 1,04 | 47 | 1,03 | 18 | 1,07 | - | -
26.08.2018 12:30 | MR201C | L331C | - | - | - | - | - | - | 68 | 87 | 1,28 | 13,9 | 2,5 | 95 | 1,03 | 47 | 1,05 | 18 | 1,08 | - | -
26.08.2018 16:00 | MR201A | L335A | - | - | - | - | - | - | 62 | 80 | 1,29 | 18,1 | 2,4 | 90 | 1,04 | 44 | 1,05 | 18 | 1,09 | - | -
26.08.2018 19:00 | MR201B | L339B | - | - | - | - | - | - | 64 | 83 | 1,31 | 24,7 | 2,0 | 98 | 1,06 | 45 | 1,02 | 18 | 1,11 | - | -
26.08.2018 21:10 | MR201A | L341A | - | - | - | - | - | - | 54 | 70 | 1,29 | 19,4 | 2,7 | 79 | 1,03 | 41 | 1,02 | 14 | 1,07 | - | -
26.08.2018 21:20 | MS214C | U58C | - | - | - | - | - | 18,77 | 68 | 85 | 1,25 | 16,1 | 2,1 | 94 | 1,04 | 46 | 1,03 | 19 | 1,11 | - | -
26.08.2018 21:50 | MR201C | L343C | - | - | - | - | - | - | 63 | 83 | 1,32 | 15,5 | 3,4 | 91 | 1,03 | 46 | 1,03 | 19 | 1,12 | - | -
27.08.2018 00:15 | MR201B | L346B | - | - | - | - | - | - | 74 | 88 | 1,18 | 13,5 | 1,4 | 96 | 1,03 | 49 | 1,03 | 19 | 1,07 | - | -
27.08.2018 02:15 | MR201A | L348A | - | - | - | - | - | - | 77 | 93 | 1,20 | 12,2 | 1,6 | 100 | 1,03 | 51 | 1,03 | 19 | 1,05 | - | -
27.08.2018 02:50 | MS214D | U59D | - | - | - | - | - | 18,52 | 70 | 84 | 1,20 | 14,7 | 1,4 | 92 | 1,04 | 46 | 1,03 | 17 | 1,08 | - | -
27.08.2018 06:25 | MR201A | L354A | - | - | - | - | - | - | 72 | 88 | 1,22 | 15,3 | 1,6 | 96 | 1,04 | 48 | 1,03 | 18 | 1,07 | - | -
27.08.2018 07:00 | MS214A | U60A | - | - | - | - | - | 18,49 | 69 | 86 | 1,25 | 15,1 | 2,1 | 95 | 1,04 | 47 | 1,03 | 18 | 1,08 | - | -
27.08.2018 09:30 | MR201C | L359C | - | 30,0 | - | - | - | - | 67 | 83 | 1,23 | 16,4 | 2,0 | 92 | 1,03 | 47 | 1,03 | 18 | 1,08 | - | -
27.08.2018 11:00 | MR201B | L361B | - | - | - | - | - | - | 71 | 87 | 1,22 | 14,6 | 2,0 | 95 | 1,03 | 49 | 1,03 | 19 | 1,07 | - | -
27.08.2018 12:07 | MS214B | U61B | - | - | - | - | - | 18,59 | 68 | 84 | 1,24 | 15,4 | 2,0 | 93 | 1,04 | 46 | 1,03 | 19 | 1,08 | - | -
27.08.2018 14:40 | MR201A | L366A | - | - | - | - | - | - | 71 | 87 | 1,23 | 14,2 | 2,0 | 96 | 1,03 | 49 | 1,03 | 18 | 1,06 | - | -
27.08.2018 17:43 | MS214C | U62C | - | - | - | - | - | 18,90 | 71 | 86 | 1,20 | 15,4 | 1,7 | 94 | 1,03 | 48 | 1,03 | 19 | 1,07 | - | -
27.08.2018 18:05 | MR201C | L371C | - | - | - | - | - | - | 66 | 85 | 1,29 | 17,2 | 2,7 | 95 | 1,03 | 47 | 1,05 | 19 | 1,08 | - | -
27.08.2018 19:10 | MS214D | U63D | - | - | - | - | - | 19,28 | 63 | 86 | 1,35 | 14,4 | 3,4 | 95 | 1,04 | 47 | 1,04 | 18 | 1,07 | - | -
27.08.2018 23:39 | MS214A | U64A | - | - | - | - | - | 18,57 | 73 | 89 | 1,21 | 14,0 | 1,6 | 97 | 1,04 | 48 | 1,03 | 18 | 1,06 | - | -
27.08.2018 23:40 | MR201A | L378A | - | - | - | - | - | - | 76 | 89 | 1,17 | 11,1 | 1,4 | 95 | 1,03 | 49 | 1,03 | 19 | 1,05 | - | -
27.08.2018 23:43 | MR201B | L376B | - | - | - | - | - | - | 68 | 86 | 1,27 | 14,8 | 2,1 | 96 | 1,05 | 46 | 1,07 | 19 | 1,07 | - | -
28.08.2018 03:35 | MS214B | U65B | - | - | - | - | - | 18,61 | 74 | 88 | 1,19 | 14,6 | 1,4 | 96 | 1,03 | 49 | 1,03 | 18 | 1,07 | - | -
28.08.2018 03:46 | MR201C | L383C | - | - | - | - | - | - | 70 | 86 | 1,23 | 17,0 | 1,9 | 95 | 1,03 | 49 | 1,03 | 19 | 1,09 | - | -
28.08.2018 04:55 | MR201A | L387A | - | - | - | - | - | - | 75 | 90 | 1,20 | 15,4 | 1,6 | 99 | 1,03 | 50 | 1,03 | 19 | 1,06 | - | -
28.08.2018 07:30 | MS214C | U66C | - | - | - | - | - | 18,73 | 69 | 85 | 1,23 | 16,1 | 1,9 | 95 | 1,04 | 47 | 1,03 | 19 | 1,08 | - | -
28.08.2018 08:00 | MR201B | L391B | - | - | - | - | - | - | 65 | 84 | 1,29 | 22,8 | 2,1 | 98 | 1,05 | 47 | 1,03 | 18 | 1,08 | - | -
28.08.2018 15:27 | MS214D | U67D | - | - | - | - | - | 18,75 | 69 | 84 | 1,23 | 17,8 | 1,6 | 93 | 1,04 | 47 | 1,03 | 18 | 1,07 | - | -
28.08.2018 15:45 | MR201C | L395C | - | 30,0 | - | - | - | - | 65 | 82 | 1,26 | 17,3 | 2,2 | 92 | 1,03 | 46 | 1,03 | 17 | 1,08 | - | -
28.08.2018 17:00 | MR201A | L399A | - | - | - | - | - | - | 69 | 84 | 1,22 | 15,6 | 1,8 | 92 | 1,04 | 47 | 1,03 | 18 | 1,07 | - | -
28.08.2018 18:05 | MR201C | L401C | - | - | - | - | - | - | 67 | 86 | 1,29 | 16,5 | 2,6 | 96 | 1,03 | 49 | 1,03 | 18 | 1,09 | - | -
28.08.2018 19:00 | MS214A | U68A | - | - | - | - | - | 18,56 | 67 | 83 | 1,24 | 15,4 | 2,1 | 92 | 1,04 | 47 | 1,03 | 18 | 1,07 | - | -
28.08.2018 19:15 | MR201B | L403B | - | - | - | - | - | - | 61 | 81 | 1,33 | 20,0 | 2,9 | 93 | 1,05 | 45 | 1,03 | 17 | 1,07 | - | -
28.08.2018 22:20 | MR201A | L408A | - | - | - | - | - | - | 74 | 90 | 1,22 | 11,9 | 2,2 | 97 | 1,03 | 50 | 1,03 | 20 | 1,06 | - | -
28.08.2018 22:40 | MS214B | U69B | - | - | - | - | - | 18,92 | 68 | 84 | 1,23 | 15,1 | 1,8 | 92 | 1,04 | 46 | 1,04 | 18 | 1,07 | - | -
29.08.2018 00:40 | MR201B | L412B | - | - | - | - | - | - | 74 | 89 | 1,20 | 17,9 | 1,5 | 99 | 1,03 | 50 | 1,03 | 20 | 1,07 | - | -
29.08.2018 02:40 | MS214C | U70C | - | - | - | - | - | 19,19 | 72 | 87 | 1,22 | 15,3 | 1,8 | 96 | 1,04 | 48 | 1,03 | 19 | 1,07 | - | -
29.08.2018 03:10 | MR201C | L416C | - | - | - | - | - | - | 66 | 87 | 1,31 | 13,7 | 3,2 | 96 | 1,03 | 49 | 1,04 | 18 | 1,07 | - | -
29.08.2018 04:00 | MR201A | L417A | - | - | - | - | - | - | 74 | 89 | 1,20 | 13,4 | 1,7 | 96 | 1,03 | 50 | 1,03 | 19 | 1,05 | - | -
29.08.2018 06:30 | MS214D | U71D | - | - | - | - | - | 19,06 | 72 | 88 | 1,22 | 14,4 | 1,9 | 96 | 1,04 | 49 | 1,03 | 20 | 1,10 | - | -
29.08.2018 10:01 | MR201C | L425C | - | - | - | - | - | - | 68 | 88 | 1,30 | 12,8 | 3,1 | 97 | 1,03 | 49 | 1,03 | 19 | 1,10 | - | -
29.08.2018 10:10 | MS214A | U72A | - | - | - | - | - | 19,23 | 74 | 89 | 1,20 | 14,7 | 1,5 | 97 | 1,04 | 48 | 1,03 | 19 | 1,08 | - | -
29.08.2018 10:48 | MR201B | L427B | - | 28,8 | - | - | - | - | 75 | 89 | 1,20 | 16,5 | 1,5 | 99 | 1,04 | 50 | 1,03 | 19 | 1,06 | - | -
29.08.2018 14:40 | MS214B | U73B | - | - | - | - | - | 19,37 | 72 | 87 | 1,21 | 15,1 | 1,5 | 96 | 1,04 | 48 | 1,03 | 18 | 1,08 | - | -
15.09.2018 05:20 | MR201C | L3C | - | - | 8,6 | - | - | - | 72 | 88 | 1,23 | 13,7 | 2,2 | 96 | 1,04 | 49 | 1,03 | 21 | 1,07 | - | -
15.09.2018 07:40 | MR201A | L4A | - | - | 6,5 | - | - | - | 75 | 94 | 1,26 | 16,0 | 2,0 | 105 | 1,05 | 51 | 1,03 | 20 | 1,08 | - | -
15.09.2018 10:35 | MR201C | L5C | - | 29,6 | - | - | - | - | 74 | 92 | 1,25 | 10,5 | 2,3 | 99 | 1,04 | 49 | 1,06 | 20 | 1,08 | - | -
15.09.2018 12:00 | MR201A | L6A | - | - | - | - | - | - | 69 | 89 | 1,30 | 21,1 | 2,2 | 103 | 1,06 | 49 | 1,04 | 20 | 1,09 | - | -
15.09.2018 12:30 | MR201B | L7B | - | - | - | - | - | - | 66 | 91 | 1,39 | 28,0 | 2,7 | 111 | 1,07 | 49 | 1,07 | 21 | 1,08 | - | -
15.09.2018 13:50 | MR201C | L8C | - | - | - | - | - | - | 71 | 89 | 1,26 | 15,8 | 2,1 | 99 | 1,04 | 49 | 1,05 | 19 | 1,11 | - | -
15.09.2018 14:10 | MR201A | L9A | - | - | - | - | - | - | 69 | 88 | 1,28 | 18,8 | 2,1 | 100 | 1,05 | 48 | 1,04 | 20 | 1,10 | - | -
15.09.2018 14:50 | MS214B | U1B | - | - | - | - | - | 17,30 | 71 | 90 | 1,26 | 15,2 | 2,1 | 100 | 1,05 | 48 | 1,04 | 20 | 1,07 | - | -
15.09.2018 14:50 | MR201C | L10C | - | - | - | - | - | - | 73 | 90 | 1,22 | 11,6 | 1,9 | 97 | 1,04 | 48 | 1,05 | 20 | 1,10 | - | -
15.09.2018 17:34 | MR201A | L11A | - | - | - | - | - | - | 67 | 83 | 1,24 | 16,6 | 1,9 | 93 | 1,05 | 45 | 1,04 | 19 | 1,10 | - | -
15.09.2018 17:50 | MR201B | L13B | - | - | - | - | - | - | 69 | 90 | 1,31 | 14,5 | 2,3 | 99 | 1,03 | 47 | 1,12 | 19 | 1,06 | - | -
15.09.2018 18:30 | MS214A | U2A | - | - | - | - | - | 17,41 | 72 | 93 | 1,29 | 16,5 | 2,5 | 104 | 1,05 | 50 | 1,03 | 22 | 1,11 | - | -
15.09.2018 20:40 | MR201A | L16A | - | - | - | - | - | - | 76 | 93 | 1,23 | 14,8 | 1,9 | 102 | 1,04 | 51 | 1,03 | 22 | 1,14 | - | -
15.09.2018 22:45 | MS214C | U3C | - | - | - | - | - | 18,79 | 77 | 94 | 1,22 | 12,3 | 1,8 | 102 | 1,04 | 50 | 1,03 | 21 | 1,09 | - | -
16.09.2018 00:15 | MR201C | L20C | - | - | - | - | - | - | 75 | 98 | 1,31 | 7,9 | 3,5 | 106 | 1,04 | 52 | 1,03 | 23 | 1,11 | - | -
16.09.2018 00:25 | MS214A | U2A/1 | - | - | - | - | - | 17,74 | 75 | 92 | 1,23 | 15,2 | 1,7 | 101 | 1,05 | 49 | 1,03 | 21 | 1,11 | - | -
16.09.2018 01:20 | MR201A | L21A | - | - | - | - | - | - | 76 | 93 | 1,22 | 10,7 | 2,0 | 100 | 1,04 | 50 | 1,03 | 21 | 1,10 | - | -
16.09.2018 05:30 | MS214C | U3C/1 | - | - | - | - | - | 18,71 | 75 | 91 | 1,22 | 15,5 | 1,7 | 101 | 1,05 | 49 | 1,03 | 21 | 1,10 | - | -
16.09.2018 06:05 | MR201B | L28B | - | - | - | - | - | - | 65 | 81 | 1,24 | 23,6 | 1,7 | 93 | 1,04 | 46 | 1,03 | 19 | 1,09 | - | -
16.09.2018 07:25 | MR201C | L29C | - | - | - | - | - | - | 74 | 90 | 1,21 | 17,8 | 1,9 | 100 | 1,03 | 52 | 1,03 | 21 | 1,06 | - | -
16.09.2018 07:50 | MS214D | U4D | - | - | - | - | - | 18,70 | 71 | 90 | 1,27 | 14,1 | 2,7 | 99 | 1,04 | 49 | 1,03 | 22 | 1,10 | - | -
16.09.2018 07:55 | MR201A | L30A | - | 29,4 | - | - | - | - | 74 | 92 | 1,23 | 12,0 | 2,1 | 99 | 1,03 | 50 | 1,03 | 20 | 1,08 | - | -
16.09.2018 08:20 | MR201B | L31B | - | - | - | - | - | - | 75 | 89 | 1,19 | 15,6 | 1,4 | 98 | 1,04 | 50 | 1,03 | 20 | 1,04 | - | -
16.09.2018 11:20 | MS214B | U5B | - | - | - | - | - | 18,68 | 73 | 90 | 1,23 | 16,5 | 1,8 | 100 | 1,04 | 49 | 1,03 | 20 | 1,08 | - | -
16.09.2018 14:03 | MR201C | L35C | - | - | - | - | - | - | 75 | 91 | 1,21 | 14,9 | 2,0 | 99 | 1,03 | 52 | 1,03 | 21 | 1,08 | - | -
16.09.2018 14:45 | MR201A | L39A | - | - | - | - | - | - | 76 | 93 | 1,24 | 11,6 | 2,1 | 101 | 1,04 | 51 | 1,03 | 20 | 1,08 | - | -
16.09.2018 15:10 | MS214A | U6A | - | - | - | - | - | 19,25 | 69 | 88 | 1,26 | 17,9 | 2,3 | 98 | 1,04 | 49 | 1,03 | 21 | 1,10 | - | -
16.09.2018 17:20 | MS214B | U43B | - | - | - | - | - | - | 67 | 85 | 1,26 | 16,8 | 2,2 | 94 | 1,04 | 48 | 1,03 | 19 | 1,08 | - | -
16.09.2018 19:10 | MS214C | U7C | - | - | - | - | - | 19,14 | 70 | 87 | 1,25 | 15,1 | 2,1 | 96 | 1,04 | 48 | 1,04 | 19 | 1,08 | - | -
16.09.2018 20:15 | MR201C | L47C | - | - | - | - | - | - | 69 | 84 | 1,21 | 16,5 | 1,8 | 93 | 1,03 | 48 | 1,03 | 19 | 1,08 | - | -
16.09.2018 23:06 | MR201A | L51A | - | - | - | - | - | - | 70 | 89 | 1,27 | 13,3 | 2,4 | 97 | 1,04 | 49 | 1,04 | 19 | 1,10 | - | -
17.09.2018 00:40 | MS214D | U8D | - | - | - | - | - | 18,60 | 72 | 87 | 1,22 | 15,4 | 1,8 | 96 | 1,04 | 48 | 1,03 | 19 | 1,08 | - | -
17.09.2018 02:40 | MR201B | L55B | - | - | - | - | - | - | 68 | 85 | 1,25 | 15,5 | 2,1 | 93 | 1,04 | 47 | 1,04 | 19 | 1,11 | - | -
17.09.2018 05:15 | MR201A | L57A | - | - | - | - | - | - | 71 | 90 | 1,27 | 14,0 | 2,6 | 99 | 1,04 | 49 | 1,04 | 19 | 1,08 | - | -
17.09.2018 05:40 | MS214A | U9A | - | - | - | - | - | 18,44 | 72 | 88 | 1,23 | 15,0 | 2,0 | 97 | 1,04 | 49 | 1,03 | 19 | 1,08 | - | -
17.09.2018 09:40 | MR201A | L63A | - | 29,4 | - | - | - | - | 66 | 88 | 1,34 | 31,5 | 2,4 | 109 | 1,06 | 50 | 1,03 | 20 | 1,09 | - | -
17.09.2018 09:46 | MR201C | L59C | - | - | - | - | - | - | 70 | 89 | 1,27 | 15,0 | 2,6 | 99 | 1,03 | 50 | 1,04 | 20 | 1,08 | - | -
17.09.2018 10:20 | MS214B | U10B | - | - | - | - | - | 18,78 | 71 | 87 | 1,23 | 15,8 | 2,1 | 96 | 1,05 | 49 | 1,03 | 20 | 1,08 | - | -
17.09.2018 15:50 | MR201C | L65C | - | - | - | - | - | - | 63 | 86 | 1,36 | 18,9 | 3,0 | 99 | 1,06 | 45 | 1,08 | 20 | 1,07 | - | -
17.09.2018 17:10 | MR201A | L66A | - | - | - | - | - | - | 68 | 90 | 1,33 | 17,8 | 2,9 | 101 | 1,04 | 50 | 1,03 | 19 | 1,08 | - | -
17.09.2018 17:40 | MR201B | L67B | - | - | - | - | - | - | 62 | 84 | 1,35 | 25,2 | 2,7 | 100 | 1,06 | 47 | 1,03 | 18 | 1,08 | - | -
17.09.2018 19:00 | MR201A | L69A | - | - | - | - | - | - | 72 | 90 | 1,25 | 21,9 | 2,2 | 103 | 1,04 | 52 | 1,04 | 21 | 1,06 | - | -
17.09.2018 19:00 | MS214C | U11C | - | - | - | - | - | 18,30 | 71 | 90 | 1,28 | 19,9 | 2,6 | 103 | 1,04 | 52 | 1,02 | 20 | 1,06 | - | -
17.09.2018 21:25 | MR201B | L73B | - | - | - | - | - | - | 78 | 93 | 1,19 | 12,0 | 1,7 | 100 | 1,03 | 52 | 1,02 | 20 | 1,06 | - | -
17.09.2018 22:15 | MS214A | U12A | - | - | - | - | - | 19,07 | 73 | 93 | 1,26 | 14,1 | 2,6 | 102 | 1,03 | 52 | 1,03 | 20 | 1,05 | - | -
17.09.2018 23:55 | MR201C | L77C | - | - | - | - | - | - | 70 | 89 | 1,28 | 14,6 | 3,1 | 99 | 1,03 | 51 | 1,04 | 21 | 1,07 | - | -
18.09.2018 00:40 | MS214D | U13D | - | - | - | - | - | 19,27 | 74 | 92 | 1,25 | 14,4 | 2,4 | 101 | 1,03 | 52 | 1,03 | 20 | 1,11 | - | -
18.09.2018 02:30 | MS214C | U11C\1 | - | - | - | - | - | 19,12 | 72 | 91 | 1,27 | 18,3 | 2,5 | 102 | 1,04 | 52 | 1,03 | 21 | 1,07 | - | -
18.09.2018 02:40 | MR201A | L81A | - | - | - | - | - | - | 75 | 90 | 1,20 | 14,2 | 1,8 | 98 | 1,03 | 51 | 1,03 | 21 | 1,06 | - | -
18.09.2018 06:15 | MS214B | U14B | - | - | - | - | - | 19,26 | 76 | 92 | 1,21 | 15,4 | 1,8 | 100 | 1,03 | 52 | 1,03 | 20 | 1,08 | - | -
18.09.2018 07:25 | MR201B | L88B | - | - | - | - | - | - | 72 | 90 | 1,25 | 16,1 | 2,4 | 100 | 1,03 | 52 | 1,03 | 20 | 1,07 | - | -
18.09.2018 08:00 | MS214C | U11C/2 | - | - | - | - | - | 18,88 | 73 | 91 | 1,23 | 17,4 | 2,0 | 100 | 1,04 | 51 | 1,03 | 21 | 1,09 | - | -
18.09.2018 08:00 | MR201C | L89C | - | 30,0 | - | - | - | - | 72 | 89 | 1,24 | 15,8 | 2,4 | 99 | 1,03 | 52 | 1,03 | 20 | 1,07 | - | -
18.09.2018 12:10 | MS214A | U15A | - | - | - | - | - | 18,90 | 72 | 89 | 1,23 | 15,7 | 2,0 | 98 | 1,03 | 51 | 1,03 | 19 | 1,08 | - | -
18.09.2018 14:15 | MS214B | U14B/1 | - | - | - | - | - | 19,12 | 75 | 88 | 1,19 | 15,4 | 1,4 | 97 | 1,04 | 50 | 1,03 | 19 | 1,07 | - | -
18.09.2018 14:40 | MR201A | L96A | - | - | - | - | - | - | 69 | 87 | 1,26 | 15,5 | 2,5 | 96 | 1,03 | 51 | 1,02 | 18 | 1,08 | - | -
18.09.2018 16:00 | MR201B | L98B | - | - | - | - | - | - | 72 | 89 | 1,23 | 16,4 | 1,9 | 98 | 1,04 | 50 | 1,03 | 20 | 1,07 | - | -
18.09.2018 17:10 | MR201C | L100C | - | - | - | - | - | - | 72 | 88 | 1,22 | 15,6 | 2,1 | 97 | 1,03 | 51 | 1,03 | 19 | 1,06 | - | -
18.09.2018 17:45 | MS214D | U16D | - | - | - | - | - | 19,13 | 69 | 87 | 1,26 | 17,1 | 2,4 | 97 | 1,04 | 49 | 1,04 | 20 | 1,10 | - | -
18.09.2018 20:30 | MR201A | L105A | - | - | - | - | - | - | 70 | 88 | 1,25 | 17,5 | 2,2 | 99 | 1,04 | 49 | 1,04 | 20 | 1,07 | - | -
18.09.2018 21:50 | MS214C | U17C | - | - | - | - | - | 19,02 | 72 | 88 | 1,23 | 16,6 | 2,1 | 98 | 1,03 | 50 | 1,03 | 21 | 1,07 | - | -
18.09.2018 22:40 | MR201C | L108C | - | - | - | - | - | - | 70 | 86 | 1,23 | 18,7 | 1,2 | 97 | 1,03 | 51 | 1,02 | 20 | 1,06 | - | -
19.09.2018 01:45 | MR201B | L113B | - | - | - | - | - | - | 70 | 87 | 1,24 | 18,0 | 2,0 | 98 | 1,04 | 50 | 1,03 | 19 | 1,07 | - | -
19.09.2018 01:50 | MS214A | U18A | - | - | - | - | - | 18,73 | 74 | 89 | 1,20 | 17,4 | 1,6 | 98 | 1,03 | 51 | 1,02 | 19 | 1,06 | - | -
19.09.2018 06:10 | MS214B | U19B | - | - | - | - | - | 18,86 | 74 | 90 | 1,21 | 17,7 | 1,7 | 100 | 1,04 | 51 | 1,03 | 20 | 1,06 | - | -
19.09.2018 07:40 | MR201A | L121A | - | - | - | - | - | - | 70 | 89 | 1,27 | 16,9 | 2,6 | 100 | 1,04 | 50 | 1,03 | 21 | 1,09 | - | -
19.09.2018 10:10 | MR201B | L125B | - | 29,7 | - | - | - | - | 66 | 88 | 1,32 | 21,1 | 2,6 | 101 | 1,05 | 48 | 1,08 | 21 | 1,06 | - | -
19.09.2018 12:00 | MS214C | U20C | - | - | - | - | - | 18,86 | 72 | 90 | 1,25 | 17,4 | 2,2 | 100 | 1,04 | 51 | 1,04 | 20 | 1,07 | - | -
19.09.2018 14:10 | MR201C | L129C | - | - | - | - | - | - | 70 | 90 | 1,29 | 14,9 | 3,1 | 100 | 1,03 | 52 | 1,03 | 20 | 1,06 | - | -
19.09.2018 15:30 | MR201B | L131B | - | - | - | - | - | - | 70 | 89 | 1,26 | 14,5 | 2,4 | 98 | 1,03 | 50 | 1,03 | 20 | 1,09 | - | -
19.09.2018 16:10 | MS214D | U21D | - | - | - | - | - | 18,80 | 68 | 88 | 1,30 | 15,2 | 3,1 | 98 | 1,03 | 50 | 1,03 | 20 | 1,07 | - | -
19.09.2018 17:30 | MR201C | L117C | - | - | - | - | - | - | 70 | 89 | 1,27 | 15,2 | 2,7 | 98 | 1,03 | 51 | 1,03 | 20 | 1,07 | - | -
19.09.2018 19:30 | MR201A | L136A | - | - | - | - | - | - | 68 | 88 | 1,28 | 18,5 | 2,6 | 99 | 1,04 | 50 | 1,03 | 20 | 1,07 | - | -
19.09.2018 20:15 | MS214A | U22A | - | - | - | - | - | 18,98 | 74 | 89 | 1,21 | 15,6 | 1,7 | 98 | 1,03 | 51 | 1,03 | 20 | 1,07 | - | -
19.09.2018 20:20 | MR201C | L138C | - | - | - | - | - | - | 69 | 88 | 1,27 | 15,3 | 2,9 | 98 | 1,03 | 51 | 1,03 | 20 | 1,07 | - | -
19.09.2018 23:45 | MR201B | L143B | - | - | - | - | - | - | 73 | 88 | 1,21 | 13,6 | 1,8 | 96 | 1,03 | 50 | 1,03 | 19 | 1,06 | - | -
20.09.2018 01:20 | MS214B | U23B | - | - | - | - | - | 18,69 | 72 | 89 | 1,23 | 16,0 | 2,0 | 98 | 1,03 | 50 | 1,03 | 20 | 1,08 | - | -
20.09.2018 02:40 | MR201B | L146B | - | - | - | - | - | - | 73 | 88 | 1,21 | 15,5 | 1,8 | 97 | 1,03 | 50 | 1,02 | 20 | 1,08 | - | -
20.09.2018 04:50 | MR201A | L148A | - | - | - | - | - | - | 69 | 89 | 1,29 | 13,6 | 3,0 | 98 | 1,03 | 51 | 1,03 | 19 | 1,08 | - | -
20.09.2018 05:55 | MS214C | U24C | - | - | - | - | - | 18,42 | 72 | 88 | 1,23 | 15,0 | 2,1 | 97 | 1,03 | 50 | 1,03 | 19 | 1,07 | - | -
20.09.2018 10:25 | MS214D | U25D | - | - | - | - | - | 18,85 | 74 | 89 | 1,20 | 14,1 | 1,7 | 97 | 1,03 | 50 | 1,03 | 20 | 1,06 | - | -
20.09.2018 10:30 | MR201C | L156C | - | 30,0 | - | - | - | - | 71 | 91 | 1,27 | 13,2 | 3,0 | 100 | 1,03 | 52 | 1,02 | 20 | 1,07 | - | -
20.09.2018 13:55 | MR201A | L160A | - | - | - | - | - | - | 71 | 91 | 1,29 | 11,8 | 3,1 | 99 | 1,03 | 52 | 1,03 | 20 | 1,07 | - | -
20.09.2018 15:45 | MS214A | U26A | - | - | - | - | - | 19,01 | 74 | 90 | 1,22 | 14,1 | 2,0 | 98 | 1,03 | 50 | 1,03 | 20 | 1,08 | - | -
20.09.2018 17:45 | MR201B | L164B | - | - | - | - | - | - | 72 | 88 | 1,23 | 15,2 | 2,0 | 97 | 1,03 | 50 | 1,02 | 19 | 1,07 | - | -
20.09.2018 18:30 | MR201C | L165C | - | - | - | - | - | - | 70 | 89 | 1,28 | 15,8 | 3,1 | 99 | 1,03 | 52 | 1,03 | 20 | 1,06 | - | -
20.09.2018 20:10 | MS214B | U27B | - | - | - | - | - | 18,64 | 72 | 90 | 1,25 | 14,4 | 2,4 | 99 | 1,03 | 51 | 1,04 | 20 | 1,06 | - | -
20.09.2018 23:50 | MR201A | L172A | - | - | - | - | - | - | 70 | 91 | 1,30 | 16,7 | 2,9 | 102 | 1,03 | 52 | 1,04 | 20 | 1,07 | - | -
21.09.2018 00:30 | MS214C | U28C | - | - | - | - | - | 18,82 | 72 | 90 | 1,26 | 16,6 | 2,3 | 100 | 1,04 | 51 | 1,05 | 21 | 1,07 | - | -
21.09.2018 03:20 | MR201B | L176B | - | - | - | - | - | - | 72 | 91 | 1,26 | 17,6 | 2,1 | 101 | 1,04 | 50 | 1,05 | 20 | 1,06 | - | -
21.09.2018 04:35 | MR201A | L178A | - | - | - | - | - | - | 76 | 94 | 1,25 | 16,2 | 2,0 | 105 | 1,04 | 53 | 1,02 | 19 | 1,08 | - | -
21.09.2018 05:20 | MS214D | U29D | - | - | - | - | - | 18,49 | 78 | 94 | 1,21 | 15,5 | 1,7 | 103 | 1,04 | 53 | 1,02 | 20 | 1,06 | - | -
21.09.2018 06:00 | MR201C | L180C | - | - | - | - | - | - | 77 | 93 | 1,21 | 15,7 | 1,8 | 103 | 1,03 | 54 | 1,02 | 20 | 1,06 | - | -
21.09.2018 09:12 | MR201C | L183C | - | 30,0 | - | - | - | - | 66 | 87 | 1,33 | 15,5 | 3,7 | 98 | 1,03 | 51 | 1,03 | 19 | 1,08 | - | -
21.09.2018 11:40 | MS214D | U29D/1 | - | - | - | - | - | 18,35 | 70 | 89 | 1,27 | 15,3 | 2,8 | 98 | 1,03 | 51 | 1,03 | 20 | 1,10 | - | -
21.09.2018 13:00 | MS214A | U30A | - | - | - | - | - | 18,84 | 75 | 89 | 1,20 | 16,0 | 1,6 | 99 | 1,03 | 51 | 1,02 | 20 | 1,05 | - | -
21.09.2018 13:30 | MR201A | L188A | - | - | - | - | - | - | 69 | 87 | 1,26 | 19,4 | 2,2 | 99 | 1,04 | 50 | 1,04 | 19 | 1,06 | - | -
21.09.2018 16:15 | MR201B | L192B | - | - | - | - | - | - | 72 | 89 | 1,23 | 15,5 | 2,0 | 98 | 1,03 | 50 | 1,03 | 20 | 1,07 | - | -
21.09.2018 19:45 | MS214B | U31B | - | - | - | - | - | 18,75 | 74 | 89 | 1,21 | 17,4 | 1,7 | 99 | 1,03 | 50 | 1,03 | 20 | 1,06 | - | -
21.09.2018 21:15 | MR201C | L196C | - | - | - | - | - | - | 74 | 92 | 1,24 | 11,8 | 2,6 | 100 | 1,03 | 52 | 1,03 | 20 | 1,06 | - | -
21.09.2018 23:10 | MS214C | U32C | - | - | - | - | - | 19,34 | 71 | 88 | 1,25 | 15,4 | 2,2 | 98 | 1,03 | 49 | 1,04 | 20 | 1,07 | - | -
22.09.2018 00:05 | MR201A | L200A | - | - | - | - | - | - | 63 | 77 | 1,22 | 21,4 | 1,9 | 87 | 1,03 | 46 | 1,02 | 18 | 1,07 | - | -
22.09.2018 00:55 | MR201B | L201B | - | - | - | - | - | - | 68 | 81 | 1,18 | 19,0 | 1,3 | 90 | 1,03 | 47 | 1,02 | 19 | 1,06 | - | -
22.09.2018 01:45 | MR201C | L202C | - | - | - | - | - | - | 70 | 84 | 1,21 | 19,1 | 1,9 | 95 | 1,02 | 50 | 1,03 | 19 | 1,06 | - | -
22.09.2018 03:00 | MR201A | L203A | - | - | - | - | - | - | 68 | 81 | 1,19 | 21,2 | 1,4 | 91 | 1,03 | 48 | 1,02 | 18 | 1,06 | - | -
22.09.2018 03:50 | MS214D | U33D | - | - | - | - | - | 18,97 | 62 | 77 | 1,24 | 21,9 | 1,7 | 88 | 1,04 | 44 | 1,03 | 17 | 1,08 | - | -
22.09.2018 05:50 | MR201C | L208C | - | - | - | - | - | - | 69 | 85 | 1,23 | 16,7 | 2,2 | 94 | 1,03 | 49 | 1,03 | 19 | 1,07 | - | -
22.09.2018 06:40 | MR201A | L209A | - | - | - | - | - | - | 70 | 85 | 1,22 | 17,3 | 1,9 | 94 | 1,03 | 49 | 1,03 | 20 | 1,08 | - | -
22.09.2018 07:40 | MS214A | U34A | - | - | - | - | - | 19,50 | 68 | 84 | 1,23 | 18,0 | 2,0 | 94 | 1,03 | 48 | 1,04 | 19 | 1,08 | - | -
22.09.2018 07:45 | MR201B | L210B | - | - | - | - | - | - | 71 | 87 | 1,22 | 17,2 | 2,0 | 97 | 1,03 | 50 | 1,03 | 20 | 1,08 | - | -
22.09.2018 10:45 | MR201C | L215C | - | 29,7 | - | - | - | - | 68 | 81 | 1,19 | 18,2 | 1,7 | 90 | 1,02 | 48 | 1,02 | 18 | 1,06 | - | -
22.09.2018 11:35 | MS214D | U33D/1 | - | - | - | - | - | 19,04 | 67 | 82 | 1,22 | 17,6 | 1,6 | 91 | 1,04 | 46 | 1,03 | 18 | 1,11 | - | -
22.09.2018 14:30 | MS214B | U35B | - | - | - | - | - | 17,17 | 68 | 83 | 1,22 | 17,4 | 1,7 | 92 | 1,04 | 47 | 1,03 | 19 | 1,08 | - | -
22.09.2018 14:45 | MR201A | L220A | - | - | - | - | - | - | 66 | 81 | 1,22 | 19,0 | 1,9 | 91 | 1,03 | 48 | 1,02 | 18 | 1,07 | - | -
22.09.2018 16:30 | MS214C | U36C | - | - | - | - | - | 18,83 | 71 | 84 | 1,19 | 17,5 | 1,4 | 93 | 1,03 | 49 | 1,02 | 18 | 1,06 | - | -
22.09.2018 17:55 | MR201C | L225C | - | - | - | - | - | - | 71 | 87 | 1,24 | 14,3 | 2,4 | 96 | 1,03 | 50 | 1,03 | 20 | 1,06 | - | -
22.09.2018 19:05 | MR201B | L227B | - | - | - | - | - | - | 72 | 89 | 1,23 | 20,2 | 1,7 | 101 | 1,04 | 50 | 1,04 | 20 | 1,07 | - | -
22.09.2018 22:20 | MS214A | U37A | - | - | - | - | - | 19,17 | 71 | 88 | 1,23 | 16,8 | 2,1 | 98 | 1,03 | 50 | 1,03 | 20 | 1,07 | - | -
22.09.2018 22:50 | MR201A | L232A | - | - | - | - | - | - | 70 | 87 | 1,24 | 18,6 | 2,2 | 97 | 1,03 | 51 | 1,03 | 20 | 1,07 | - | -
23.09.2018 02:00 | MR201C | L237C | - | - | - | - | - | - | 68 | 84 | 1,24 | 16,9 | 2,3 | 94 | 1,03 | 49 | 1,03 | 19 | 1,07 | - | -
23.09.2018 03:05 | MS214D | U38D | - | - | - | - | - | 19,03 | 72 | 86 | 1,20 | 17,0 | 1,6 | 95 | 1,03 | 49 | 1,03 | 19 | 1,07 | - | -
23.09.2018 05:20 | MR201B | L242B | - | - | - | - | - | - | 73 | 90 | 1,23 | 16,8 | 1,8 | 99 | 1,04 | 50 | 1,03 | 19 | 1,07 | - | -
23.09.2018 07:20 | MR201A | L244A | - | - | - | - | - | - | 67 | 86 | 1,28 | 16,1 | 2,7 | 95 | 1,03 | 49 | 1,03 | 19 | 1,11 | - | -
23.09.2018 07:50 | MS214B | U39B | - | - | - | - | - | 18,93 | 71 | 86 | 1,22 | 17,2 | 1,7 | 96 | 1,03 | 49 | 1,03 | 19 | 1,06 | - | -
23.09.2018 10:40 | MR201C | L249C | - | 30,3 | - | - | - | - | 66 | 84 | 1,26 | 16,5 | 2,5 | 93 | 1,03 | 48 | 1,03 | 19 | 1,06 | - | -
23.09.2018 13:40 | MS214C | U40C | - | - | - | - | - | 18,94 | 69 | 86 | 1,24 | 15,8 | 2,2 | 95 | 1,03 | 49 | 1,03 | 19 | 1,07 | - | -
23.09.2018 15:35 | MR201A | L253A | - | - | - | - | - | - | 70 | 90 | 1,28 | 13,7 | 2,8 | 99 | 1,03 | 51 | 1,03 | 19 | 1,06 | - | -
23.09.2018 17:50 | MR201B | L257B | - | - | - | - | - | - | 74 | 90 | 1,22 | 13,7 | 2,0 | 98 | 1,03 | 50 | 1,03 | 20 | 1,08 | - | -
23.09.2018 18:44 | MS214D | U41D | - | - | - | - | - | 18,59 | 71 | 87 | 1,23 | 15,5 | 2,0 | 96 | 1,03 | 49 | 1,04 | 19 | 1,07 | - | -
23.09.2018 18:50 | MR201C | L258C | - | - | - | - | - | - | 71 | 87 | 1,24 | 14,3 | 2,5 | 96 | 1,03 | 51 | 1,02 | 20 | 1,09 | - | -
23.09.2018 21:30 | MR201A | L262A | - | - | - | - | - | - | 74 | 90 | 1,22 | 13,3 | 2,1 | 98 | 1,03 | 52 | 1,02 | 19 | 1,07 | - | -
23.09.2018 21:45 | MS214A | U42A | - | - | - | - | - | 18,96 | 73 | 90 | 1,23 | 14,3 | 2,2 | 99 | 1,03 | 51 | 1,03 | 21 | 1,10 | - | -
24.09.2018 00:40 | MR201C | L267C | - | - | - | - | - | - | 68 | 86 | 1,27 | 17,9 | 2,7 | 97 | 1,03 | 50 | 1,03 | 20 | 1,11 | - | -
24.09.2018 01:20 | MR201A | L268A | - | - | - | - | - | - | 75 | 90 | 1,20 | 15,6 | 1,7 | 98 | 1,03 | 52 | 1,02 | 20 | 1,06 | - | -
24.09.2018 01:45 | MS214B | U43B | - | - | - | - | - | 19,22 | 72 | 88 | 1,23 | 17,1 | 2,0 | 98 | 1,03 | 50 | 1,04 | 20 | 1,08 | - | -
24.09.2018 15:20 | MS214C | U44C | - | - | - | - | - | 18,39 | 72 | 87 | 1,21 | 16,3 | 1,7 | 96 | 1,03 | 50 | 1,03 | 19 | 1,07 | - | -
24.09.2018 15:40 | MR201A | L273A | - | 30,3 | - | - | - | - | 62 | 79 | 1,28 | 19,2 | 2,9 | 89 | 1,03 | 47 | 1,03 | 18 | 1,07 | - | -
24.09.2018 20:00 | MR201A | L274A | - | - | - | - | - | - | 72 | 89 | 1,24 | 19,1 | 2,0 | 101 | 1,04 | 51 | 1,03 | 20 | 1,07 | - | -
24.09.2018 21:35 | MR201C | L276C | - | - | - | - | - | - | 75 | 97 | 1,30 | 10,7 | 3,3 | 106 | 1,03 | 54 | 1,04 | 21 | 1,06 | - | -
24.09.2018 21:35 | MR201B | L275B | - | - | - | - | - | - | 70 | 88 | 1,27 | 14,4 | 2,7 | 97 | 1,03 | 50 | 1,03 | 19 | 1,06 | - | -
24.09.2018 23:30 | MR201B | L278B | - | - | - | - | - | - | 75 | 96 | 1,28 | 19,3 | 2,4 | 108 | 1,04 | 55 | 1,03 | 21 | 1,07 | - | -
25.09.2018 01:25 | MS214D | U45D | - | - | - | - | - | 18,46 | 74 | 94 | 1,26 | 16,3 | 2,4 | 104 | 1,04 | 53 | 1,03 | 21 | 1,07 | - | -
25.09.2018 02:45 | MR201C | L282C | - | - | - | - | - | - | 73 | 93 | 1,27 | 12,8 | 2,6 | 101 | 1,03 | 52 | 1,03 | 20 | 1,06 | - | -
25.09.2018 03:17 | MR201A | L280A | - | - | - | - | - | - | 76 | 96 | 1,26 | 17,0 | 2,3 | 107 | 1,03 | 55 | 1,03 | 21 | 1,09 | - | -
25.09.2018 04:30 | MS214D | U45D/1 | - | - | - | - | - | 18,02 | 74 | 93 | 1,25 | 16,2 | 2,2 | 103 | 1,04 | 53 | 1,03 | 21 | 1,08 | - | -
25.09.2018 05:30 | MR201A | L286A | - | - | - | - | - | - | 75 | 92 | 1,22 | 14,0 | 1,8 | 100 | 1,03 | 52 | 1,03 | 20 | 1,06 | - | -
25.09.2018 06:25 | MR201B | L287B | - | - | - | - | - | - | 67 | 90 | 1,36 | 21,1 | 3,0 | 105 | 1,05 | 49 | 1,08 | 21 | 1,06 | - | -
25.09.2018 06:25 | MS214A | U46A | - | - | - | - | - | 18,75 | 77 | 94 | 1,23 | 15,4 | 2,0 | 104 | 1,05 | 54 | 1,06 | 20 | 1,06 | - | -
25.09.2018 09:15 | MS214D | U 45 D/2 | - | - | - | - | - | 18,11 | 77 | 93 | 1,22 | 15,8 | 1,8 | 103 | 1,04 | 53 | 1,03 | 20 | 1,06 | - | -
25.09.2018 10:20 | MS214A | U 46 A /1 | - | - | - | - | - | 18,44 | 78 | 94 | 1,21 | 15,4 | 1,7 | 103 | 1,03 | 53 | 1,03 | 20 | 1,05 | - | -
25.09.2018 11:00 | MR201C | L 293 C | - | 30,3 | - | - | - | - | 66 | 83 | 1,26 | 18,7 | 2,4 | 93 | 1,03 | 48 | 1,03 | 19 | 1,07 | - | -
25.09.2018 14:20 | MS214A | U46A/2 | - | - | - | - | - | 18,49 | 75 | 92 | 1,23 | 18,5 | 1,8 | 103 | 1,04 | 52 | 1,03 | 20 | 1,07 | - | -
25.09.2018 16:10 | MS214B | U47B | - | - | - | - | - | 18,58 | 73 | 91 | 1,24 | 17,3 | 1,9 | 101 | 1,04 | 51 | 1,03 | 19 | 1,07 | - | -
25.09.2018 16:30 | MR201B | L297B | - | - | - | - | - | - | 68 | 88 | 1,29 | 15,4 | 2,9 | 98 | 1,04 | 50 | 1,02 | 19 | 1,08 | - | -
25.09.2018 17:20 | MR201A | L299A | - | - | - | - | - | - | 70 | 92 | 1,31 | 15,1 | 3,2 | 103 | 1,03 | 52 | 1,05 | 20 | 1,07 | - | -
25.09.2018 22:20 | MS214C | U48C | - | - | - | - | - | 19,00 | 73 | 90 | 1,23 | 16,0 | 2,0 | 99 | 1,04 | 51 | 1,03 | 20 | 1,08 | - | -
26.09.2018 00:05 | MR201C | L303C | - | - | - | - | - | - | 71 | 91 | 1,29 | 12,4 | 3,4 | 100 | 1,03 | 51 | 1,04 | 21 | 1,08 | - | -
26.09.2018 02:05 | MS214D | U49D | - | - | - | - | - | 19,47 | 77 | 92 | 1,20 | 14,0 | 1,6 | 100 | 1,04 | 51 | 1,03 | 20 | 1,06 | - | -
26.09.2018 02:05 | MR201A | L304A | - | - | - | - | - | - | 72 | 90 | 1,25 | 13,2 | 2,5 | 99 | 1,03 | 51 | 1,03 | 20 | 1,07 | - | -
26.09.2018 02:55 | MR201B | L308B | - | - | - | - | - | - | 67 | 81 | 1,22 | 19,9 | 1,9 | 92 | 1,03 | 48 | 1,03 | 19 | 1,07 | - | -
26.09.2018 03:45 | MR201C | L309C | - | - | - | - | - | - | 68 | 83 | 1,22 | 17,4 | 2,0 | 92 | 1,03 | 48 | 1,03 | 19 | 1,07 | - | -
26.09.2018 05:50 | MS214B | U50B | - | - | - | - | - | 19,10 | 67 | 84 | 1,24 | 17,0 | 2,3 | 93 | 1,04 | 48 | 1,03 | 19 | 1,07 | - | -
26.09.2018 06:30 | MR201A | L313A | - | - | - | - | - | - | 67 | 83 | 1,24 | 16,1 | 2,2 | 92 | 1,03 | 48 | 1,03 | 18 | 1,06 | - | -
26.09.2018 06:50 | MR201B | L314B | - | - | - | - | - | - | 65 | 81 | 1,25 | 23,9 | 1,8 | 94 | 1,05 | 47 | 1,02 | 18 | 1,07 | - | -
26.09.2018 07:40 | MS214A | U51A | - | - | - | - | - | 18,74 | 72 | 88 | 1,22 | 17,8 | 1,7 | 98 | 1,04 | 49 | 1,03 | 20 | 1,07 | - | -
26.09.2018 10:00 | MR201C | L318C | - | 30,3 | - | - | - | - | 67 | 83 | 1,24 | 14,9 | 2,4 | 92 | 1,03 | 48 | 1,03 | 19 | 1,08 | - | -
26.09.2018 13:00 | MR201B | L322B | - | - | - | - | - | - | 67 | 82 | 1,22 | 18,2 | 1,7 | 92 | 1,04 | 47 | 1,03 | 18 | 1,06 | - | -
26.09.2018 13:30 | MS214C | U52C | - | - | - | - | - | 18,94 | 67 | 82 | 1,24 | 19,9 | 1,7 | 93 | 1,04 | 47 | 1,02 | 18 | 1,09 | - | -
26.09.2018 15:25 | MR201C | L326C | - | - | - | - | - | - | 68 | 85 | 1,25 | 15,1 | 2,4 | 94 | 1,03 | 48 | 1,03 | 18 | 1,08 | - | -
26.09.2018 16:55 | MS214D | U53D | - | - | - | - | - | 18,77 | 68 | 82 | 1,21 | 17,5 | 1,5 | 91 | 1,04 | 45 | 1,03 | 18 | 1,07 | - | -
26.09.2018 20:00 | MS214C | U52C/1 | - | - | - | - | - | 18,96 | 67 | 84 | 1,25 | 18,5 | 1,8 | 94 | 1,05 | 46 | 1,03 | 18 | 1,08 | - | -
26.09.2018 20:50 | MS214A | U54A | - | - | - | - | - | 18,98 | 69 | 86 | 1,24 | 16,4 | 1,8 | 95 | 1,04 | 47 | 1,03 | 18 | 1,07 | - | -
26.09.2018 22:30 | MR201A | L321A | - | - | - | - | - | - | 67 | 83 | 1,23 | 16,9 | 2,1 | 92 | 1,03 | 47 | 1,03 | 18 | 1,07 | - | -
26.09.2018 22:30 | MR201A | L336A | - | - | - | - | - | - | 66 | 84 | 1,28 | 17,2 | 2,4 | 94 | 1,04 | 46 | 1,04 | 18 | 1,07 | - | -
27.09.2018 00:13 | MR201C | L338C | - | - | - | - | - | - | 64 | 86 | 1,34 | 13,3 | 3,7 | 95 | 1,03 | 48 | 1,04 | 19 | 1,07 | - | -
27.09.2018 01:00 | MS214C | U52C/2 | - | - | - | - | - | 18,96 | 70 | 87 | 1,24 | 17,4 | 1,7 | 97 | 1,05 | 47 | 1,03 | 18 | 1,07 | - | -
27.09.2018 02:55 | MR201B | L343B | - | - | - | - | - | - | 68 | 86 | 1,28 | 16,0 | 2,3 | 96 | 1,04 | 48 | 1,03 | 18 | 1,11 | - | -
27.09.2018 03:00 | MS214B | U55B | - | - | - | - | - | 19,05 | 68 | 85 | 1,25 | 16,9 | 2,2 | 95 | 1,05 | 47 | 1,06 | 19 | 1,07 | - | -
27.09.2018 08:05 | MS214D | U56D | - | - | - | - | - | 18,64 | 70 | 87 | 1,23 | 17,0 | 1,8 | 96 | 1,04 | 48 | 1,03 | 18 | 1,07 | - | -
27.09.2018 08:10 | MR201C | L350C | - | 30,6 | - | - | - | - | 67 | 88 | 1,31 | 13,0 | 3,2 | 97 | 1,03 | 49 | 1,04 | 18 | 1,07 | - | -
27.09.2018 12:20 | MR201B | L355B | - | - | - | - | - | - | 69 | 87 | 1,27 | 15,6 | 2,2 | 97 | 1,04 | 48 | 1,04 | 18 | 1,09 | - | -
27.09.2018 12:20 | MS214A | U57A | - | - | - | - | - | 19,02 | 71 | 87 | 1,23 | 17,2 | 1,7 | 97 | 1,04 | 48 | 1,03 | 19 | 1,06 | - | -
27.09.2018 14:30 | MR201A | L357A | - | - | - | - | - | - | 42 | 80 | 1,90 | 33,7 | 7,1 | 112 | 1,15 | 39 | 1,15 | 19 | 1,13 | - | -
27.09.2018 17:00 | MR201A | L360A | - | - | - | - | - | - | 64 | 86 | 1,35 | 15,2 | 3,6 | 96 | 1,04 | 47 | 1,05 | 19 | 1,07 | - | -
27.09.2018 19:09 | MS214B | U58B | - | - | - | - | - | 18,49 | 58 | 85 | 1,46 | 14,5 | 4,9 | 96 | 1,04 | 48 | 1,03 | 19 | 1,17 | - | -
27.09.2018 23:00 | MS214C | U59C | - | - | - | - | - | 18,27 | 71 | 87 | 1,22 | 14,7 | 1,8 | 95 | 1,04 | 48 | 1,03 | 19 | 1,10 | - | -
27.09.2018 23:05 | MR201B | L364B | - | - | - | - | - | - | 72 | 90 | 1,24 | 16,3 | 2,0 | 99 | 1,04 | 50 | 1,04 | 19 | 1,10 | - | -
28.09.2018 00:35 | MR201A | L366A | - | - | - | - | - | - | 71 | 87 | 1,23 | 14,9 | 1,8 | 96 | 1,04 | 48 | 1,03 | 18 | 1,08 | - | -
28.09.2018 01:40 | MS214D | U60D | - | - | - | - | - | 18,54 | 71 | 87 | 1,22 | 14,4 | 1,7 | 95 | 1,04 | 48 | 1,03 | 18 | 1,08 | - | -
28.09.2018 01:45 | MR201C | L368C | - | - | - | - | - | - | 71 | 90 | 1,25 | 13,5 | 2,5 | 98 | 1,03 | 51 | 1,03 | 19 | 1,08 | - | -
28.09.2018 04:20 | MS214B | U58B/1 | - | - | - | - | - | 18,64 | 73 | 88 | 1,21 | 14,7 | 1,6 | 96 | 1,04 | 49 | 1,03 | 19 | 1,07 | - | -
28.09.2018 05:20 | MR201C | L374C | - | - | - | - | - | - | 73 | 90 | 1,23 | 12,9 | 2,2 | 98 | 1,03 | 51 | 1,04 | 20 | 1,07 | - | -
28.09.2018 08:10 | MS214A | U61A | - | - | - | - | - | 19,18 | 72 | 88 | 1,22 | 16,0 | 1,7 | 97 | 1,04 | 49 | 1,03 | 19 | 1,08 | - | -
28.09.2018 09:00 | MR201C | L380C | - | 30,0 | - | - | - | - | 72 | 87 | 1,21 | 13,1 | 1,8 | 95 | 1,03 | 49 | 1,03 | 19 | 1,08 | - | -
28.09.2018 12:25 | MS214C | U62C | - | - | - | - | - | 19,35 | 72 | 87 | 1,22 | 15,2 | 1,7 | 96 | 1,04 | 48 | 1,03 | 19 | 1,08 | - | -
28.09.2018 12:30 | MR201B | L384B | - | - | - | - | - | - | 66 | 86 | 1,30 | 16,3 | 2,8 | 97 | 1,04 | 48 | 1,04 | 19 | 1,07 | - | -
28.09.2018 16:15 | MR201A | L390A | - | - | - | - | - | - | 65 | 82 | 1,27 | 16,9 | 2,4 | 92 | 1,03 | 46 | 1,03 | 18 | 1,08 | - | -
28.09.2018 17:35 | MS214B | U63B | - | - | - | - | - | 19,20 | 69 | 85 | 1,23 | 15,3 | 2,0 | 94 | 1,04 | 47 | 1,03 | 18 | 1,07 | - | -
28.09.2018 17:55 | MR201C | L392C | - | - | - | - | - | - | 69 | 86 | 1,24 | 13,6 | 2,3 | 94 | 1,03 | 48 | 1,03 | 18 | 1,07 | - | -
28.09.2018 20:00 | MR201B | L394B | - | - | - | - | - | - | 70 | 88 | 1,26 | 15,8 | 2,1 | 98 | 1,04 | 48 | 1,04 | 19 | 1,09 | - | -
28.09.2018 23:18 | MR201A | L396A | - | - | - | - | - | - | 68 | 88 | 1,29 | 14,6 | 2,6 | 97 | 1,04 | 49 | 1,04 | 18 | 1,08 | - | -
29.09.2018 00:25 | MR201C | L398C | - | - | - | - | - | - | 71 | 92 | 1,30 | 13,1 | 2,9 | 101 | 1,03 | 51 | 1,04 | 19 | 1,07 | - | -
29.09.2018 00:50 | MS214D | U64D | - | - | - | - | - | 18,75 | 71 | 89 | 1,25 | 16,2 | 2,0 | 99 | 1,04 | 49 | 1,03 | 19 | 1,07 | - | -
29.09.2018 06:20 | MS214A | U65A | - | - | - | - | - | 18,79 | 73 | 92 | 1,25 | 14,9 | 2,1 | 102 | 1,04 | 50 | 1,03 | 19 | 1,08 | - | -
29.09.2018 06:40 | MR201C | L404C | - | - | - | - | - | - | 69 | 90 | 1,30 | 13,4 | 2,8 | 99 | 1,03 | 49 | 1,06 | 19 | 1,08 | - | -
29.09.2018 08:00 | MR201B | L406B | - | 30,3 | - | - | - | - | 69 | 91 | 1,31 | 17,1 | 2,8 | 102 | 1,05 | 50 | 1,03 | 20 | 1,08 | - | -
29.09.2018 12:20 | MS214A | U65A/1 | - | - | - | - | - | 18,53 | 72 | 90 | 1,25 | 17,8 | 2,0 | 101 | 1,04 | 50 | 1,03 | 19 | 1,07 | - | -
29.09.2018 13:15 | MS214B | U66B | - | - | - | - | - | 18,87 | 73 | 89 | 1,23 | 16,2 | 1,8 | 99 | 1,04 | 49 | 1,03 | 19 | 1,07 | - | -
29.09.2018 14:00 | MR201C | L414C | - | - | - | - | - | - | 66 | 81 | 1,24 | 19,3 | 2,1 | 91 | 1,03 | 47 | 1,03 | 19 | 1,08 | - | -
29.09.2018 17:15 | MR201A | L418A | - | - | - | - | - | - | 71 | 92 | 1,29 | 14,7 | 2,7 | 102 | 1,04 | 51 | 1,03 | 20 | 1,08 | - | -
29.09.2018 18:10 | MS214C | U67C | - | - | - | - | - | 18,60 | 73 | 90 | 1,24 | 19,4 | 1,8 | 102 | 1,04 | 50 | 1,03 | 19 | 1,07 | - | -
29.09.2018 20:40 | MR201C | L423C | - | - | - | - | - | - | 68 | 91 | 1,34 | 1,9 | 3,8 | 100 | 1,03 | 50 | 1,04 | 20 | 1,07 | - | -
29.09.2018 22:20 | MS214D | U68D | - | - | - | - | - | 19,01 | 73 | 90 | 1,24 | 17,0 | 1,9 | 100 | 1,04 | 50 | 1,03 | 19 | 1,07 | - | -
30.09.2018 01:00 | MR201A | L428A | - | - | - | - | - | - | 72 | 91 | 1,27 | 12,5 | 2,9 | 100 | 1,03 | 52 | 1,03 | 20 | 1,08 | - | -
30.09.2018 01:00 | MS214A | U69A | - | - | - | - | - | 19,36 | 72 | 88 | 1,22 | 17,5 | 1,6 | 98 | 1,04 | 49 | 1,03 | 19 | 1,07 | - | -
30.09.2018 02:55 | MR201B | L431B | - | - | - | - | - | - | 70 | 88 | 1,25 | 20,2 | 2,0 | 100 | 1,04 | 49 | 1,03 | 20 | 1,07 | - | -
30.09.2018 03:50 | MS214C | U67C/1 | - | - | - | - | - | 18,99 | 72 | 88 | 1,22 | 16,8 | 1,8 | 97 | 1,04 | 49 | 1,03 | 19 | 1,07 | - | -
30.09.2018 06:10 | MR201C | L435C | - | - | - | - | - | - | 73 | 89 | 1,22 | 13,1 | 2,1 | 97 | 1,03 | 50 | 1,03 | 19 | 1,08 | - | -
30.09.2018 09:00 | MS214B | U70B | - | - | - | - | - | 19,13 | 71 | 87 | 1,23 | 16,0 | 1,9 | 97 | 1,04 | 49 | 1,02 | 20 | 1,11 | - | -
30.09.2018 09:35 | MR201A | L439A | - | 29,7 | - | - | - | - | 69 | 86 | 1,24 | 17,0 | 2,0 | 95 | 1,03 | 48 | 1,03 | 19 | 1,09 | - | -
30.09.2018 12:30 | MR201B | L443B | - | - | - | - | - | - | 68 | 88 | 1,28 | 15,3 | 2,8 | 97 | 1,04 | 49 | 1,03 | 20 | 1,11 | - | -
30.09.2018 13:40 | MS214D | U71D | - | - | - | - | - | 18,76 | 72 | 88 | 1,22 | 15,4 | 1,8 | 96 | 1,04 | 49 | 1,03 | 19 | 1,09 | - | -
30.09.2018 17:00 | MR201A | L448A | - | - | - | - | - | - | 68 | 86 | 1,26 | 15,6 | 2,5 | 95 | 1,03 | 49 | 1,02 | 19 | 1,09 | - | -
30.09.2018 17:45 | MR201C | L447C | - | - | - | - | - | - | 67 | 87 | 1,30 | 12,5 | 3,3 | 96 | 1,03 | 50 | 1,03 | 19 | 1,09 | - | -
30.09.2018 18:20 | MS214A | U72A | - | - | - | - | - | 18,83 | 72 | 88 | 1,23 | 16,6 | 1,8 | 97 | 1,04 | 49 | 1,03 | 19 | 1,09 | - | -
30.09.2018 20:40 | MR201C | L453C | - | - | - | - | - | - | 68 | 89 | 1,29 | 20,1 | 2,5 | 101 | 1,04 | 50 | 1,03 | 19 | 1,08 | - | -
30.09.2018 22:00 | MR201B | L455B | - | - | - | - | - | - | 63 | 88 | 1,40 | 26,2 | 2,9 | 106 | 1,06 | 47 | 1,07 | 20 | 1,09 | - | -
01.10.2018 00:30 | MS214B | U73B | - | - | - | - | - | 18,57 | 71 | 88 | 1,24 | 17,9 | 1,9 | 99 | 1,04 | 49 | 1,03 | 19 | 1,08 | - | -
01.10.2018 00:50 | MR201A | L457A | - | - | - | - | - | - | 65 | 89 | 1,37 | 18,6 | 3,3 | 102 | 1,05 | 49 | 1,06 | 19 | 1,07 | - | -
01.10.2018 04:20 | MR201A | L460A | - | - | - | - | - | - | 65 | 85 | 1,31 | 30,3 | 2,2 | 104 | 1,05 | 49 | 1,03 | 19 | 1,08 | - | -
01.10.2018 06:00 | MR201C | L462C | - | - | - | - | - | - | 68 | 88 | 1,29 | 16,4 | 2,6 | 98 | 1,04 | 49 | 1,04 | 19 | 1,07 | - | -
01.10.2018 06:41 | MS214C | U74C | - | - | - | - | - | 18,29 | 71 | 90 | 1,25 | 20,1 | 1,8 | 102 | 1,05 | 50 | 1,03 | 19 | 1,08 | - | -
01.10.2018 06:55 | MR201B | L464B | - | - | - | - | - | - | 65 | 82 | 1,26 | 44,4 | 1,6 | 108 | 1,06 | 52 | 1,03 | 21 | 1,07 | - | -
01.10.2018 06:55 | MR201A | L463A | - | - | - | - | - | - | 66 | 87 | 1,31 | 24,1 | 2,4 | 101 | 1,05 | 49 | 1,03 | 19 | 1,08 | - | -
01.10.2018 10:05 | MR201C | L465C | - | 29,4 | - | - | - | - | 70 | 87 | 1,24 | 14,4 | 2,1 | 95 | 1,04 | 48 | 1,05 | 19 | 1,09 | - | -
01.10.2018 12:10 | MR201A | L466A | - | - | - | - | - | - | 69 | 90 | 1,31 | 13,7 | 2,7 | 99 | 1,04 | 49 | 1,05 | 19 | 1,09 | - | -
01.10.2018 13:32 | MS214D | U75D | - | - | - | - | - | 18,95 | 71 | 90 | 1,27 | 23,5 | 1,9 | 105 | 1,05 | 50 | 1,03 | 19 | 1,09 | - | -
01.10.2018 14:00 | MR201C | L468C | - | - | - | - | - | - | 71 | 91 | 1,27 | 11,9 | 2,5 | 99 | 1,03 | 50 | 1,05 | 19 | 1,09 | - | -
01.10.2018 14:37 | MR201B | L467B | - | - | - | - | - | - | 70 | 88 | 1,26 | 13,7 | 2,5 | 96 | 1,03 | 50 | 1,03 | 20 | 1,08 | - | -
01.10.2018 16:20 | MR201A | L469A | - | - | - | - | - | - | 67 | 85 | 1,27 | 14,5 | 2,4 | 93 | 1,04 | 47 | 1,04 | 18 | 1,09 | - | -
01.10.2018 17:20 | MS214C | U74C/1 | - | - | - | - | - | 18,41 | 71 | 89 | 1,26 | 17,1 | 2,0 | 100 | 1,04 | 49 | 1,03 | 19 | 1,08 | - | -
01.10.2018 17:20 | MR201B | L470B | - | - | - | - | - | - | 72 | 89 | 1,24 | 13,8 | 2,3 | 97 | 1,03 | 50 | 1,03 | 20 | 1,08 | - | -
01.10.2018 21:00 | MS214D | U75D/1 | - | - | - | - | - | 18,99 | 72 | 90 | 1,25 | 17,2 | 2,0 | 100 | 1,04 | 50 | 1,02 | 19 | 1,11 | - | -
01.10.2018 21:40 | MR201B | L19B | - | - | - | - | - | - | 68 | 87 | 1,28 | 27,8 | 1,9 | 103 | 1,05 | 49 | 1,02 | 20 | 1,13 | - | -
01.10.2018 22:30 | MR201C | L20C | - | - | - | - | - | - | 67 | 91 | 1,37 | 10,8 | 4,6 | 100 | 1,03 | 53 | 1,02 | 21 | 1,08 | - | -
01.10.2018 22:40 | MS214A | U1A | - | - | - | - | - | 18,79 | 72 | 89 | 1,25 | 18,5 | 2,0 | 100 | 1,04 | 50 | 1,03 | 20 | 1,09 | - | -
01.10.2018 23:05 | MR201A | L21A | - | - | - | - | - | - | 71 | 87 | 1,23 | 15,9 | 2,0 | 96 | 1,03 | 49 | 1,03 | 19 | 1,09 | - | -
01.10.2018 23:45 | MR201B | L22B | - | - | - | - | - | - | 70 | 88 | 1,25 | 23,0 | 1,9 | 101 | 1,04 | 51 | 1,03 | 20 | 1,08 | - | -
02.10.2018 02:00 | MS214B | U2B | - | - | - | - | - | 19,25 | 72 | 89 | 1,23 | 16,9 | 1,8 | 99 | 1,04 | 49 | 1,03 | 20 | 1,09 | - | -
02.10.2018 03:35 | MS214A | U1A/1 | - | - | - | - | - | 18,89 | 71 | 88 | 1,24 | 17,8 | 1,9 | 98 | 1,04 | 49 | 1,03 | 20 | 1,09 | - | -
02.10.2018 04:25 | MR201C | L28C | - | - | - | - | - | - | 70 | 86 | 1,23 | 14,9 | 2,1 | 95 | 1,03 | 49 | 1,03 | 19 | 1,09 | - | -
02.10.2018 05:00 | MR201B | L29B | - | - | - | - | - | - | 69 | 87 | 1,27 | 18,4 | 2,1 | 98 | 1,04 | 49 | 1,03 | 19 | 1,09 | - | -
02.10.2018 07:35 | MS214C | U3C | - | - | - | - | - | 18,91 | 71 | 87 | 1,23 | 16,2 | 1,9 | 97 | 1,04 | 49 | 1,03 | 19 | 1,07 | - | -
02.10.2018 08:45 | MR201B | L35B | - | 29,4 | - | - | - | - | 69 | 86 | 1,25 | 20,0 | 1,9 | 97 | 1,04 | 48 | 1,03 | 19 | 1,09 | - | -
02.10.2018 10:15 | MR201C | L37C | - | - | - | - | - | - | 67 | 85 | 1,28 | 14,5 | 2,8 | 94 | 1,03 | 48 | 1,03 | 19 | 1,08 | - | -
02.10.2018 12:45 | MS214D | U4D | - | - | - | - | - | 19,13 | 68 | 85 | 1,25 | 17,2 | 2,1 | 95 | 1,04 | 48 | 1,03 | 19 | 1,08 | - | -
02.10.2018 14:15 | MR201A | L41A | - | - | - | - | - | - | 68 | 83 | 1,23 | 16,6 | 1,8 | 92 | 1,04 | 46 | 1,03 | 18 | 1,08 | - | -
02.10.2018 15:55 | MR201C | L43C | - | - | - | - | - | - | 69 | 87 | 1,26 | 11,8 | 2,7 | 95 | 1,03 | 49 | 1,03 | 19 | 1,07 | - | -
02.10.2018 18:15 | MR201B | L45B | - | - | - | - | - | - | 67 | 84 | 1,25 | 17,4 | 2,0 | 93 | 1,04 | 46 | 1,03 | 18 | 1,07 | - | -
02.10.2018 18:55 | MS214A | U5A | - | - | - | - | - | 18,86 | 69 | 85 | 1,23 | 15,7 | 1,8 | 94 | 1,04 | 47 | 1,04 | 18 | 1,08 | - | -
02.10.2018 20:30 | MR201A | L47A | - | - | - | - | - | - | 68 | 85 | 1,25 | 16,5 | 2,0 | 95 | 1,04 | 47 | 1,04 | 18 | 1,09 | - | -
02.10.2018 21:50 | MR201C | L49C | - | - | - | - | - | - | 73 | 93 | 1,28 | 11,3 | 2,9 | 102 | 1,03 | 51 | 1,04 | 20 | 1,08 | - | -
03.10.2018 00:00 | MS214B | U6B | - | - | - | - | - | 19,08 | 72 | 90 | 1,25 | 15,7 | 2,0 | 99 | 1,04 | 49 | 1,03 | 19 | 1,08 | - | -
03.10.2018 01:20 | MR201B | L54B | - | - | - | - | - | - | 71 | 89 | 1,26 | 18,2 | 2,0 | 100 | 1,04 | 49 | 1,03 | 19 | 1,09 | - | -
03.10.2018 02:50 | MR201A | L56A | - | - | - | - | - | - | 72 | 89 | 1,22 | 14,0 | 2,0 | 97 | 1,04 | 50 | 1,03 | 19 | 1,07 | - | -
03.10.2018 04:00 | MR201C | L58C | - | - | - | - | - | - | 70 | 89 | 1,26 | 14,9 | 2,5 | 98 | 1,03 | 50 | 1,04 | 19 | 1,09 | - | -
03.10.2018 04:30 | MS214C | U7C | - | - | - | - | - | 18,87 | 73 | 90 | 1,23 | 15,0 | 2,0 | 99 | 1,03 | 49 | 1,03 | 19 | 1,08 | - | -
03.10.2018 09:30 | MS214D | U8D | - | - | - | - | - | 18,83 | 73 | 88 | 1,21 | 15,0 | 1,7 | 96 | 1,03 | 51 | 1,03 | 19 | 1,07 | - | -
03.10.2018 09:40 | MR201B | L66B | - | 30,0 | - | - | - | - | 68 | 87 | 1,29 | 22,5 | 2,2 | 100 | 1,05 | 49 | 1,03 | 19 | 1,08 | - | -
03.10.2018 11:30 | MR201A | L68A | - | - | - | - | - | - | 69 | 88 | 1,27 | 16,5 | 2,4 | 98 | 1,04 | 49 | 1,03 | 19 | 1,07 | - | -
03.10.2018 12:50 | MR201C | L70C | - | - | - | - | - | - | 68 | 88 | 1,30 | 14,6 | 3,1 | 97 | 1,03 | 50 | 1,03 | 19 | 1,08 | - | -
03.10.2018 13:50 | MS214A | U9A | - | - | - | - | - | 18,79 | 70 | 87 | 1,24 | 17,7 | 1,8 | 97 | 1,04 | 49 | 1,03 | 19 | 1,08 | - | -
03.10.2018 14:25 | MR201B | L72B | - | - | - | - | - | - | 68 | 85 | 1,25 | 18,0 | 2,0 | 96 | 1,04 | 48 | 1,03 | 19 | 1,10 | - | -
03.10.2018 18:40 | MS214B | U10B | - | - | - | - | - | 18,87 | 70 | 87 | 1,02 | 16,5 | 1,8 | 96 | 1,04 | 48 | 1,03 | 19 | 1,07 | - | -
03.10.2018 21:20 | MR201A | L80A | - | - | - | - | - | - | 69 | 84 | 1,23 | 16,0 | 2,1 | 94 | 1,03 | 48 | 1,03 | 18 | 1,07 | - | -
03.10.2018 21:35 | MR201B | L81B | - | - | - | - | - | - | 71 | 86 | 1,21 | 17,0 | 1,8 | 96 | 1,03 | 49 | 1,03 | 19 | 1,06 | - | -
03.10.2018 22:20 | MR201C | L82C | - | - | - | - | - | - | 69 | 88 | 1,27 | 13,5 | 2,9 | 97 | 1,03 | 50 | 1,03 | 20 | 1,08 | - | -
04.10.2018 02:10 | MR201A | L86A | - | - | - | - | - | - | 72 | 90 | 1,25 | 14,2 | 2,3 | 98 | 1,03 | 50 | 1,03 | 19 | 1,07 | - | -
04.10.2018 03:15 | MR201C | L88C | - | - | - | - | - | - | 68 | 86 | 1,26 | 15,8 | 2,6 | 95 | 1,03 | 49 | 1,03 | 20 | 1,08 | - | -
04.10.2018 04:20 | MS214D | U12D | - | - | - | - | - | 19,29 | 72 | 88 | 1,23 | 16,2 | 1,8 | 98 | 1,04 | 49 | 1,03 | 19 | 1,07 | - | -
04.10.2018 05:05 | MR201B | L90B | - | - | - | - | - | - | 68 | 83 | 1,23 | 16,7 | 2,0 | 93 | 1,03 | 47 | 1,04 | 19 | 1,08 | - | -
04.10.2018 08:25 | MS214A | U13A | - | - | - | - | - | 19,17 | 69 | 85 | 1,24 | 16,3 | 2,0 | 94 | 1,04 | 48 | 1,03 | 19 | 1,09 | - | -
04.10.2018 08:30 | MR201A | L95A | - | 29,7 | - | - | - | - | 68 | 85 | 1,25 | 16,8 | 2,1 | 95 | 1,04 | 48 | 1,03 | 19 | 1,09 | - | -
04.10.2018 11:35 | MR201C | L100C | - | - | - | - | - | - | 61 | 82 | 1,34 | 15,5 | 3,9 | 92 | 1,03 | 48 | 1,03 | 19 | 1,10 | - | -
04.10.2018 13:10 | MS214B | U14B | - | - | - | - | - | 19,11 | 70 | 86 | 1,23 | 16,2 | 1,8 | 96 | 1,03 | 48 | 1,03 | 19 | 1,08 | - | -
04.10.2018 13:15 | MR201B | L102B | - | - | - | - | - | - | 64 | 85 | 1,33 | 14,2 | 3,3 | 95 | 1,04 | 48 | 1,03 | 19 | 1,11 | - | -
04.10.2018 16:10 | MR201C | L106C | - | - | - | - | - | - | 64 | 84 | 1,32 | 14,5 | 3,5 | 93 | 1,03 | 48 | 1,03 | 19 | 1,10 | - | -
04.10.2018 17:40 | MS214C | U15C | - | - | - | - | - | 18,92 | 70 | 86 | 1,22 | 17,2 | 1,8 | 96 | 1,04 | 48 | 1,03 | 19 | 1,08 | - | -
04.10.2018 20:30 | MR201C | L112C | - | - | - | - | - | - | 68 | 87 | 1,27 | 15,3 | 2,6 | 96 | 1,03 | 49 | 1,03 | 19 | 1,09 | - | -
04.10.2018 22:20 | MR201B | L114B | - | - | - | - | - | - | 67 | 88 | 1,31 | 18,4 | 2,7 | 100 | 1,05 | 48 | 1,04 | 20 | 1,09 | - | -
04.10.2018 22:25 | MS214D | U16D | - | - | - | - | - | 18,68 | 72 | 88 | 1,22 | 15,6 | 1,8 | 97 | 1,04 | 49 | 1,03 | 19 | 1,08 | - | -
04.10.2018 23:30 | MS214C | U11C | - | - | - | - | - | 19,42 | 73 | 88 | 1,22 | 15,0 | 1,8 | 97 | 1,04 | 49 | 1,03 | 19 | 1,07 | - | -
05.10.2018 02:30 | MR201A | L119A | - | - | - | - | - | - | 68 | 90 | 1,32 | 15,0 | 3,2 | 101 | 1,04 | 51 | 1,03 | 19 | 1,09 | - | -
05.10.2018 03:10 | MS214A | U17A | - | - | - | - | - | 18,56 | 71 | 89 | 1,24 | 17,5 | 2,0 | 99 | 1,04 | 50 | 1,03 | 19 | 1,08 | - | -
05.10.2018 05:55 | MR201C | L124C | - | - | - | - | - | - | 65 | 85 | 1,30 | 15,3 | 3,2 | 94 | 1,03 | 49 | 1,03 | 19 | 1,08 | - | -
05.10.2018 08:00 | MS214B | U18B | - | - | - | - | - | 19,06 | 72 | 89 | 1,23 | 17,1 | 1,8 | 99 | 1,04 | 49 | 1,03 | 19 | 1,07 | - | -
05.10.2018 09:50 | MR201B | L129B | - | 30,3 | - | - | - | - | 70 | 88 | 1,25 | 11,8 | 2,4 | 95 | 1,04 | 49 | 1,04 | 19 | 1,09 | - | -
05.10.2018 13:00 | MR201C | L133C | - | - | - | - | - | - | 66 | 87 | 1,31 | 17,8 | 2,9 | 98 | 1,04 | 48 | 1,06 | 19 | 1,08 | - | -
05.10.2018 13:00 | MS214C | U19C | - | - | - | - | - | 18,85 | 73 | 90 | 1,23 | 15,7 | 1,8 | 99 | 1,04 | 49 | 1,03 | 19 | 1,07 | - | -
05.10.2018 16:20 | MR201A | L137A | - | - | - | - | - | - | 69 | 90 | 1,30 | 12,7 | 3,0 | 98 | 1,04 | 50 | 1,04 | 19 | 1,08 | - | -
05.10.2018 17:25 | MR201B | L138B | - | - | - | - | - | - | 69 | 89 | 1,29 | 18,7 | 2,3 | 101 | 1,05 | 49 | 1,04 | 19 | 1,09 | - | -
05.10.2018 18:05 | MS214D | U20D | - | - | - | - | - | 18,91 | 72 | 89 | 1,25 | 15,2 | 2,3 | 99 | 1,04 | 50 | 1,03 | 21 | 1,10 | - | -
05.10.2018 21:45 | MR201B | L144B | - | - | - | - | - | - | 69 | 89 | 1,29 | 19,3 | 2,5 | 101 | 1,04 | 50 | 1,03 | 20 | 1,09 | - | -
05.10.2018 22:40 | MS214A | U21A | - | - | - | - | - | 18,65 | 73 | 91 | 1,24 | 16,0 | 2,2 | 101 | 1,04 | 51 | 1,03 | 21 | 1,09 | - | -
05.10.2018 22:45 | MR201C | L145C | - | - | - | - | - | - | 64 | 88 | 1,38 | 16,0 | 4,3 | 100 | 1,03 | 50 | 1,04 | 20 | 1,08 | - | -
06.10.2018 02:15 | MR201B | L150B | - | - | - | - | - | - | 65 | 85 | 1,31 | 27,0 | 2,2 | 101 | 1,06 | 48 | 1,03 | 19 | 1,10 | - | -
06.10.2018 03:20 | MS214B | U22B | - | - | - | - | - | 18,74 | 71 | 88 | 1,25 | 18,0 | 2,0 | 99 | 1,04 | 49 | 1,03 | 19 | 1,08 | - | -
06.10.2018 04:05 | MR201A | L152A | - | - | - | - | - | - | 69 | 88 | 1,27 | 16,1 | 2,5 | 98 | 1,04 | 49 | 1,03 | 19 | 1,09 | - | -
06.10.2018 06:05 | MR201B | L156B | - | - | - | - | - | - | 66 | 85 | 1,28 | 21,0 | 2,2 | 98 | 1,05 | 47 | 1,03 | 19 | 1,08 | - | -
06.10.2018 08:10 | MS214C | U23C | - | - | - | - | - | 19,05 | 69 | 86 | 1,25 | 18,3 | 2,1 | 97 | 1,04 | 48 | 1,03 | 19 | 1,08 | - | -
06.10.2018 10:15 | MR201C | L160C | - | 29,7 | - | - | - | - | 66 | 83 | 1,25 | 17,4 | 2,5 | 93 | 1,06 | 48 | 1,03 | 19 | 1,08 | - | -
06.10.2018 11:45 | MR201B | L162B | - | - | - | - | - | - | 68 | 85 | 1,25 | 14,9 | 2,4 | 94 | 1,03 | 48 | 1,03 | 19 | 1,08 | - | -
06.10.2018 13:10 | MS214D | U24D | - | - | - | - | - | 18,66 | 69 | 85 | 1,24 | 16,4 | 2,1 | 95 | 1,04 | 48 | 1,03 | 19 | 1,08 | - | -
06.10.2018 16:10 | MS214C | U23C\1 | - | - | - | - | - | 19,56 | 69 | 85 | 1,23 | 17,0 | 1,8 | 94 | 1,04 | 48 | 1,03 | 19 | 1,08 | - | -
06.10.2018 17:00 | MR201A | L167A | - | - | - | - | - | - | 66 | 84 | 1,27 | 18,3 | 2,4 | 94 | 1,04 | 47 | 1,03 | 19 | 1,08 | - | -
06.10.2018 20:55 | MS214A | U25A | - | - | - | - | - | 18,74 | 70 | 87 | 1,24 | 16,1 | 2,1 | 96 | 1,04 | 48 | 1,03 | 19 | 1,08 | - | -
06.10.2018 21:25 | MR201C | L169C | - | - | - | - | - | - | 66 | 89 | 1,35 | 13,4 | 3,8 | 99 | 1,03 | 50 | 1,04 | 19 | 1,09 | - | -
06.10.2018 21:30 | MR201B | L171B | - | - | - | - | - | - | 70 | 89 | 1,28 | 13,4 | 2,5 | 98 | 1,04 | 49 | 1,05 | 19 | 1,10 | - | -
07.10.2018 01:40 | MR201A | L176A | - | - | - | - | - | - | 72 | 90 | 1,24 | 13,2 | 2,2 | 98 | 1,03 | 50 | 1,03 | 19 | 1,07 | - | -
07.10.2018 01:40 | MS214B | U26B | - | - | - | - | - | 19,02 | 73 | 90 | 1,24 | 13,5 | 2,2 | 99 | 1,03 | 50 | 1,04 | 19 | 1,08 | - | -
07.10.2018 05:45 | MS214B | U26B/1 | - | - | - | - | - | 18,86 | 71 | 89 | 1,25 | 14,7 | 2,2 | 97 | 1,04 | 49 | 1,03 | 19 | 1,09 | - | -
07.10.2018 06:45 | MR201C | L183C | - | - | - | - | - | - | 65 | 87 | 1,33 | 16,6 | 3,4 | 98 | 1,03 | 48 | 1,06 | 20 | 1,08 | - | -
07.10.2018 07:40 | MS214C | U27C | - | - | - | - | - | 18,98 | 72 | 89 | 1,24 | 15,2 | 2,2 | 98 | 1,03 | 50 | 1,03 | 20 | 1,09 | - | -
07.10.2018 08:40 | MR201B | L185B | - | 30,3 | - | - | - | - | 65 | 88 | 1,35 | 19,5 | 3,0 | 101 | 1,06 | 47 | 1,06 | 20 | 1,08 | - | -
07.10.2018 10:40 | MR201A | L187A | - | - | - | - | - | - | 69 | 88 | 1,28 | 14,8 | 2,7 | 98 | 1,03 | 50 | 1,03 | 19 | 1,07 | - | -
07.10.2018 12:10 | MS214D | U28D | - | - | - | - | - | 18,70 | 72 | 88 | 1,22 | 15,7 | 1,9 | 97 | 1,03 | 50 | 1,03 | 19 | 1,08 | - | -
07.10.2018 16:00 | MR201B | L194B | - | - | - | - | - | - | 64 | 85 | 1,33 | 18,5 | 3,1 | 97 | 1,04 | 47 | 1,04 | 19 | 1,09 | - | -
07.10.2018 17:00 | MR201C | L195C | - | - | - | - | - | - | 61 | 85 | 1,39 | 16,1 | 4,6 | 96 | 1,03 | 49 | 1,03 | 20 | 1,10 | - | -
07.10.2018 17:20 | MS214A | U29A | - | - | - | - | - | 18,55 | 71 | 87 | 1,23 | 16,7 | 1,9 | 96 | 1,04 | 49 | 1,03 | 19 | 1,09 | - | -
07.10.2018 20:20 | MR201A | L199A | - | - | - | - | - | - | 67 | 87 | 1,30 | 14,7 | 3,1 | 97 | 1,03 | 50 | 1,03 | 19 | 1,07 | - | -
07.10.2018 22:15 | MS214B | U30B | - | - | - | - | - | 18,71 | 71 | 88 | 1,24 | 16,4 | 2,0 | 98 | 1,03 | 49 | 1,03 | 19 | 1,07 | - | -
07.10.2018 23:15 | MR201B | L203B | - | - | - | - | - | - | 71 | 87 | 1,23 | 15,1 | 1,9 | 95 | 1,03 | 48 | 1,03 | 19 | 1,08 | - | -
08.10.2018 02:20 | MR201C | L207C | - | - | - | - | - | - | 68 | 85 | 1,25 | 16,1 | 2,5 | 94 | 1,03 | 49 | 1,03 | 19 | 1,08 | - | -
08.10.2018 03:10 | MS214C | U31C | - | - | - | - | - | 19,05 | 72 | 86 | 1,21 | 15,5 | 1,7 | 95 | 1,03 | 49 | 1,03 | 19 | 1,07 | - | -
08.10.2018 05:50 | MR201A | L211A | - | - | - | - | - | - | 68 | 88 | 1,28 | 13,6 | 2,8 | 97 | 1,03 | 49 | 1,03 | 19 | 1,08 | - | -
08.10.2018 08:00 | MS214D | U32D | - | - | - | - | - | 19,01 | 70 | 87 | 1,24 | 16,3 | 2,0 | 96 | 1,04 | 49 | 1,03 | 19 | 1,09 | - | -
08.10.2018 08:45 | MR201B | L215B | - | - | - | - | - | - | 67 | 87 | 1,29 | 17,1 | 2,5 | 97 | 1,04 | 48 | 1,03 | 19 | 1,10 | - | -
08.10.2018 12:00 | MR201C | L219C | - | 29,7 | - | - | - | - | 66 | 86 | 1,30 | 15,7 | 2,9 | 96 | 1,03 | 49 | 1,03 | 19 | 1,10 | - | -
08.10.2018 12:20 | MS214A | U33A | - | - | - | - | - | 18,76 | 70 | 87 | 1,25 | 16,3 | 2,2 | 97 | 1,04 | 49 | 1,02 | 20 | 1,11 | - | -
08.10.2018 15:35 | MR201A | L223A | - | - | - | - | - | - | 66 | 88 | 1,33 | 15,7 | 3,2 | 99 | 1,03 | 49 | 1,03 | 19 | 1,08 | - | -
08.10.2018 17:00 | MS214B | U34B | - | - | - | - | - | 18,71 | 70 | 87 | 1,25 | 15,5 | 2,1 | 96 | 1,04 | 49 | 1,03 | 18 | 1,07 | - | -
08.10.2018 18:10 | MR201B | L227B | - | - | - | - | - | - | 68 | 87 | 1,27 | 14,9 | 2,6 | 96 | 1,04 | 48 | 1,03 | 19 | 1,07 | - | -
08.10.2018 21:35 | MR201C | L231C | - | - | - | - | - | - | 67 | 87 | 1,30 | 15,3 | 3,1 | 97 | 1,03 | 49 | 1,04 | 19 | 1,08 | - | -
08.10.2018 21:40 | MS214C | U35C | - | - | - | - | - | 18,67 | 69 | 87 | 1,26 | 15,8 | 2,3 | 97 | 1,04 | 49 | 1,03 | 18 | 1,08 | - | -
09.10.2018 00:45 | MR201A | L235A | - | - | - | - | - | - | 68 | 87 | 1,28 | 14,9 | 2,6 | 96 | 1,03 | 49 | 1,03 | 19 | 1,08 | - | -
09.10.2018 02:35 | MS214D | U36D | - | - | - | - | - | 18,53 | 69 | 86 | 1,24 | 15,5 | 2,1 | 95 | 1,04 | 48 | 1,03 | 18 | 1,08 | - | -
09.10.2018 03:40 | MR201B | L239B | - | - | - | - | - | - | 69 | 86 | 1,26 | 15,2 | 2,3 | 96 | 1,04 | 48 | 1,03 | 19 | 1,08 | - | -
09.10.2018 05:40 | MR201A | L241A | - | - | - | - | - | - | 70 | 90 | 1,28 | 18,4 | 2,3 | 101 | 1,04 | 50 | 1,03 | 19 | 1,09 | - | -
09.10.2018 07:10 | MS214A | U37A | - | - | - | - | - | 18,68 | 68 | 87 | 1,28 | 16,6 | 2,4 | 98 | 1,04 | 48 | 1,04 | 19 | 1,09 | - | -
09.10.2018 08:20 | MR201B | L245B | - | 30,8 | - | - | - | - | 70 | 87 | 1,24 | 15,1 | 2,1 | 96 | 1,04 | 48 | 1,03 | 19 | 1,09 | - | -
09.10.2018 11:30 | MR201C | L249C | - | - | - | - | - | - | 65 | 84 | 1,28 | 15,4 | 2,8 | 93 | 1,03 | 48 | 1,04 | 18 | 1,09 | - | -
09.10.2018 12:55 | MR201A | L250A | - | - | - | - | - | - | 68 | 87 | 1,28 | 13,6 | 2,5 | 96 | 1,03 | 48 | 1,05 | 18 | 1,08 | - | -
09.10.2018 13:10 | MS214B | U38B | - | - | - | - | - | 18,59 | 69 | 86 | 1,23 | 15,4 | 2,0 | 94 | 1,03 | 48 | 1,03 | 18 | 1,07 | - | -
09.10.2018 18:00 | MR201B | L254B | - | - | - | - | - | - | 70 | 88 | 1,27 | 13,1 | 2,3 | 96 | 1,04 | 48 | 1,05 | 18 | 1,09 | - | -
09.10.2018 19:50 | MS214C | U39C | - | - | - | - | - | 18,23 | 71 | 88 | 1,24 | 15,3 | 2,1 | 97 | 1,03 | 49 | 1,03 | 19 | 1,09 | - | -
09.10.2018 20:45 | MR201B | L257B | - | - | - | - | - | - | 72 | 90 | 1,25 | 14,6 | 2,1 | 99 | 1,04 | 50 | 1,03 | 19 | 1,10 | - | -
09.10.2018 23:50 | MR201C | L261C | - | - | - | - | - | - | 71 | 89 | 1,25 | 15,3 | 2,2 | 98 | 1,03 | 50 | 1,03 | 19 | 1,09 | - | -
10.10.2018 02:40 | MR201A | L265A | - | - | - | - | - | - | 70 | 90 | 1,29 | 15,0 | 2,7 | 100 | 1,04 | 50 | 1,03 | 19 | 1,09 | - | -
10.10.2018 03:35 | MR201B | L266B | - | - | - | - | - | - | 68 | 89 | 1,31 | 14,2 | 3,0 | 99 | 1,04 | 50 | 1,03 | 19 | 1,10 | - | -
10.10.2018 04:10 | MS214A | U41A | - | - | - | - | - | 19,01 | 73 | 90 | 1,24 | 15,8 | 2,0 | 100 | 1,04 | 50 | 1,03 | 19 | 1,09 | - | -
10.10.2018 08:25 | MS214B | U42B | - | - | - | - | - | 18,82 | 71 | 89 | 1,26 | 15,6 | 2,3 | 99 | 1,03 | 50 | 1,03 | 19 | 1,07 | - | -
10.10.2018 09:25 | MR201A | L274A | - | 30,3 | - | - | - | - | 71 | 89 | 1,25 | 14,9 | 2,3 | 98 | 1,03 | 49 | 1,03 | 19 | 1,07 | - | -
10.10.2018 12:55 | MR201C | L279C | - | - | - | - | - | - | 68 | 85 | 1,25 | 15,6 | 2,5 | 94 | 1,03 | 48 | 1,03 | 19 | 1,08 | - | -
10.10.2018 13:00 | MS214C | U43C | - | - | - | - | - | 18,73 | 70 | 87 | 1,24 | 15,1 | 2,2 | 96 | 1,03 | 49 | 1,03 | 19 | 1,08 | - | -
10.10.2018 15:10 | MR201B | L281B | - | - | - | - | - | - | 70 | 87 | 1,25 | 14,0 | 2,2 | 95 | 1,04 | 48 | 1,03 | 18 | 1,07 | - | -
10.10.2018 17:55 | MS214D | U44D | - | - | - | - | - | 18,55 | 71 | 87 | 1,23 | 14,9 | 2,0 | 96 | 1,03 | 49 | 1,03 | 19 | 1,07 | - | -
10.10.2018 17:58 | MR201C | L285C | - | - | - | - | - | - | 70 | 87 | 1,24 | 15,5 | 2,2 | 96 | 1,03 | 49 | 1,03 | 19 | 1,09 | - | -
10.10.2018 20:50 | MR201A | L289A | - | - | - | - | - | - | 72 | 90 | 1,26 | 13,5 | 2,4 | 99 | 1,03 | 50 | 1,04 | 19 | 1,08 | - | -
10.10.2018 22:00 | MS214A | U45A | - | - | - | - | - | 18,96 | 72 | 89 | 1,23 | 14,0 | 2,0 | 97 | 1,03 | 49 | 1,04 | 19 | 1,07 | - | -
10.10.2018 23:20 | MR201B | L293B | - | - | - | - | - | - | 68 | 87 | 1,27 | 17,1 | 2,2 | 98 | 1,04 | 47 | 1,05 | 19 | 1,09 | - | -
10.10.2018 23:45 | MS214D | U40D | - | - | - | - | - | 18,81 | 70 | 90 | 1,29 | 14,4 | 2,8 | 100 | 1,04 | 50 | 1,04 | 20 | 1,10 | - | -
11.10.2018 03:02 | MR201C | L297C | - | - | - | - | - | - | 66 | 86 | 1,30 | 15,9 | 2,9 | 96 | 1,03 | 49 | 1,04 | 19 | 1,09 | - | -
11.10.2018 03:15 | MS214B | U46B | - | - | - | - | - | 18,94 | 71 | 88 | 1,25 | 15,2 | 2,3 | 98 | 1,03 | 49 | 1,03 | 19 | 1,07 | - | -
11.10.2018 05:15 | MR201A | L301A | - | - | - | - | - | - | 68 | 88 | 1,29 | 16,2 | 2,6 | 98 | 1,04 | 49 | 1,04 | 18 | 1,08 | - | -
11.10.2018 06:35 | MS214C | U47C | - | - | - | - | - | 19,32 | 71 | 88 | 1,23 | 15,0 | 2,0 | 96 | 1,03 | 49 | 1,03 | 19 | 1,07 | - | -
11.10.2018 08:10 | MR201B | L305B | - | 30,8 | - | - | - | - | 67 | 86 | 1,30 | 15,9 | 2,7 | 96 | 1,04 | 48 | 1,03 | 19 | 1,09 | - | -
11.10.2018 10:40 | MS214D | U48D | - | - | - | - | - | 19,14 | 72 | 88 | 1,22 | 15,5 | 1,9 | 96 | 1,03 | 49 | 1,03 | 19 | 1,07 | - | -
11.10.2018 10:45 | MR201C | L309C | - | - | - | - | - | - | 64 | 87 | 1,35 | 15,3 | 4,0 | 97 | 1,03 | 50 | 1,03 | 19 | 1,07 | - | -
11.10.2018 13:30 | MR201A | L313A | - | - | - | - | - | - | 66 | 86 | 1,31 | 19,2 | 2,7 | 98 | 1,04 | 49 | 1,03 | 18 | 1,08 | - | -
11.10.2018 14:50 | MS214A | U49A | - | - | - | - | - | 19,00 | 70 | 87 | 1,25 | 17,1 | 2,1 | 97 | 1,04 | 48 | 1,03 | 19 | 1,07 | - | -
11.10.2018 18:53 | MS214B | U50B | - | - | - | - | - | 18,94 | 69 | 86 | 1,23 | 15,5 | 2,1 | 94 | 1,03 | 48 | 1,03 | 18 | 1,06 | - | -
11.10.2018 21:55 | MR201B | L326B | - | - | - | - | - | - | 70 | 88 | 1,27 | 13,7 | 2,6 | 97 | 1,03 | 49 | 1,04 | 19 | 1,08 | - | -
11.10.2018 22:50 | MS214C | U51C | - | - | - | - | - | 19,08 | 72 | 88 | 1,22 | 14,8 | 1,9 | 96 | 1,03 | 49 | 1,03 | 19 | 1,06 | - | -
12.10.2018 00:40 | MR201C | L330C | - | - | - | - | - | - | 67 | 87 | 1,30 | 14,8 | 3,3 | 96 | 1,03 | 50 | 1,03 | 19 | 1,07 | - | -
12.10.2018 02:55 | MS214D | U52D | - | - | - | - | - | 19,14 | 70 | 88 | 1,25 | 14,3 | 2,6 | 97 | 1,03 | 50 | 1,03 | 20 | 1,09 | - | -
12.10.2018 03:25 | MR201A | L334A | - | - | - | - | - | - | 70 | 88 | 1,26 | 14,4 | 2,5 | 97 | 1,03 | 50 | 1,04 | 19 | 1,07 | - | -
12.10.2018 05:50 | MR201B | L338B | - | - | - | - | - | - | 68 | 87 | 1,29 | 14,5 | 2,9 | 97 | 1,04 | 49 | 1,04 | 20 | 1,08 | - | -
12.10.2018 06:50 | MS214A | U53A | - | - | - | - | - | 19,10 | 72 | 88 | 1,23 | 14,5 | 2,2 | 97 | 1,03 | 50 | 1,03 | 19 | 1,07 | - | -
12.10.2018 08:45 | MR201C | L342C | - | 30,6 | - | - | - | - | 62 | 86 | 1,38 | 17,2 | 4,2 | 98 | 1,03 | 49 | 1,04 | 19 | 1,08 | - | -
12.10.2018 11:15 | MS214B | U54B | - | - | - | - | - | 19,06 | 68 | 87 | 1,28 | 15,3 | 2,7 | 96 | 1,03 | 49 | 1,03 | 19 | 1,08 | - | -
12.10.2018 11:35 | MR201A | L346A | - | - | - | - | - | - | 66 | 86 | 1,31 | 15,8 | 3,1 | 97 | 1,03 | 49 | 1,03 | 19 | 1,08 | - | -
12.10.2018 14:05 | MR201B | L350B | - | - | - | - | - | - | 67 | 86 | 1,28 | 15,4 | 2,5 | 96 | 1,04 | 48 | 1,03 | 18 | 1,08 | - | -
12.10.2018 15:20 | MS214C | U55C | - | - | - | - | - | 19,00 | 66 | 86 | 1,29 | 16,4 | 2,8 | 96 | 1,03 | 48 | 1,03 | 19 | 1,08 | - | -
12.10.2018 16:40 | MR201C | L354C | - | - | - | - | - | - | 64 | 85 | 1,32 | 16,4 | 3,4 | 95 | 1,03 | 49 | 1,03 | 19 | 1,07 | - | -
12.10.2018 21:00 | MR201A | L358A | - | - | - | - | - | - | 68 | 89 | 1,32 | 17,2 | 3,0 | 101 | 1,04 | 50 | 1,04 | 19 | 1,07 | - | -
12.10.2018 21:10 | MS214D | U56D | - | - | - | - | - | 18,62 | 71 | 89 | 1,24 | 15,8 | 2,0 | 98 | 1,03 | 49 | 1,03 | 20 | 1,07 | - | -
13.10.2018 00:05 | MR201B | L362B | - | - | - | - | - | - | 70 | 90 | 1,28 | 14,2 | 2,8 | 99 | 1,04 | 50 | 1,03 | 20 | 1,08 | - | -
13.10.2018 01:15 | MR201C | L363C | - | - | - | - | - | - | 62 | 85 | 1,38 | 17,7 | 4,3 | 97 | 1,03 | 50 | 1,04 | 19 | 1,08 | - | -
13.10.2018 03:00 | MR201B | L365B | - | - | - | - | - | - | 72 | 89 | 1,24 | 15,0 | 2,0 | 98 | 1,04 | 49 | 1,03 | 20 | 1,09 | - | -
13.10.2018 03:10 | MS214A | U57A | - | - | - | - | - | 18,60 | 73 | 90 | 1,24 | 15,7 | 2,1 | 99 | 1,04 | 50 | 1,03 | 19 | 1,07 | - | -
13.10.2018 09:15 | MR201A | L 370A | - | 30,3 | - | - | - | - | 66 | 91 | 1,37 | 15,5 | 3,1 | 102 | 1,06 | 48 | 1,07 | 19 | 1,09 | - | -
13.10.2018 09:15 | MS214B | U 58 B | - | - | - | - | - | 18,36 | 69 | 88 | 1,28 | 15,9 | 2,7 | 98 | 1,03 | 49 | 1,03 | 19 | 1,07 | - | -
13.10.2018 12:48 | MR201C | L 375C | - | - | - | - | - | - | 65 | 86 | 1,32 | 15,3 | 3,3 | 95 | 1,03 | 49 | 1,04 | 19 | 1,09 | - | -
13.10.2018 13:15 | MS214C | U 59C | - | - | - | - | - | 19,05 | 69 | 87 | 1,26 | 17,6 | 2,1 | 98 | 1,04 | 48 | 1,04 | 19 | 1,07 | - | -
13.10.2018 16:05 | MR201B | L 380B | - | - | - | - | - | - | 66 | 85 | 1,28 | 16,6 | 2,3 | 95 | 1,04 | 47 | 1,04 | 18 | 1,14 | - | -
13.10.2018 17:37 | MS214D | U 60 D | - | - | - | - | - | 19,20 | 69 | 86 | 1,24 | 16,1 | 2,0 | 95 | 1,03 | 48 | 1,04 | 18 | 1,08 | - | -
13.10.2018 17:38 | MR201A | L 382A | - | - | - | - | - | - | 67 | 85 | 1,28 | 16,2 | 2,5 | 95 | 1,04 | 48 | 1,04 | 18 | 1,09 | - | -
13.10.2018 20:45 | MR201C | L387C | - | - | - | - | - | - | 62 | 85 | 1,36 | 20,0 | 3,3 | 98 | 1,05 | 47 | 1,06 | 20 | 1,10 | - | -
13.10.2018 21:20 | MS214A | U61A | - | - | - | - | - | 19,20 | 69 | 85 | 1,23 | 15,6 | 2,1 | 94 | 1,03 | 47 | 1,03 | 19 | 1,09 | - | -
14.10.2018 00:00 | MR201B | L392B | - | - | - | - | - | - | 67 | 87 | 1,29 | 14,2 | 2,8 | 96 | 1,04 | 48 | 1,03 | 19 | 1,08 | - | -
14.10.2018 01:15 | MS214B | U62B | - | - | - | - | - | 19,18 | 71 | 87 | 1,22 | 15,5 | 1,9 | 96 | 1,03 | 49 | 1,03 | 19 | 1,07 | - | -
14.10.2018 01:30 | MR201A | L394A | - | - | - | - | - | - | 68 | 88 | 1,28 | 15,1 | 2,6 | 97 | 1,03 | 49 | 1,03 | 19 | 1,09 | - | -
14.10.2018 04:20 | MR201C | L399C | - | - | - | - | - | - | 67 | 87 | 1,30 | 14,2 | 3,2 | 96 | 1,03 | 50 | 1,03 | 19 | 1,09 | - | -
14.10.2018 05:10 | MS214C | U63C | - | - | - | - | - | 19,47 | 67 | 87 | 1,30 | 16,7 | 2,3 | 97 | 1,03 | 49 | 1,03 | 17 | 1,14 | - | -
14.10.2018 09:00 | MS214D | U64D | - | - | - | - | - | 19,18 | 67 | 87 | 1,29 | 15,4 | 3,0 | 97 | 1,03 | 49 | 1,03 | 19 | 1,06 | - | -
14.10.2018 09:10 | MR201A | L406A | - | 29,4 | - | - | - | - | 70 | 87 | 1,24 | 14,8 | 2,2 | 96 | 1,03 | 49 | 1,03 | 19 | 1,07 | - | -
14.10.2018 11:40 | MR201B | L410B | - | - | - | - | - | - | 70 | 86 | 1,23 | 15,8 | 1,9 | 96 | 1,04 | 48 | 1,03 | 19 | 1,08 | - | -
14.10.2018 12:55 | MS214A | U65A | - | - | - | - | - | 19,20 | 70 | 87 | 1,24 | 15,6 | 2,1 | 96 | 1,03 | 48 | 1,03 | 19 | 1,08 | - | -
14.10.2018 14:05 | MR201C | L414C | - | - | - | - | - | - | 68 | 86 | 1,27 | 15,3 | 2,7 | 95 | 1,03 | 49 | 1,03 | 19 | 1,08 | - | -
14.10.2018 18:12 | MS214B | U66B | - | - | - | - | - | 19,50 | 66 | 86 | 1,29 | 15,0 | 3,0 | 96 | 1,03 | 48 | 1,03 | 19 | 1,07 | - | -
14.10.2018 22:26 | MS214C | U67C | - | - | - | - | - | 19,28 | 71 | 87 | 1,24 | 15,5 | 1,9 | 96 | 1,03 | 49 | 1,04 | 18 | 1,08 | - | -
16.10.2018 08:20 | MR201A | R19A | - | 29,4 | - | - | - | - | 105 | 169 | 1,62 | 15,7 | 2,7 | 196 | 1,05 | 57 | 1,03 | 22 | 1,08 | - | -
19.11.2018 17:15 | MR201A | L1A | - | - | 6,7 | - | - | - | 71 | 87 | 1,22 | 17,9 | 1,7 | 97 | 1,03 | 49 | 1,03 | 19 | 1,08 | - | -
19.11.2018 21:30 | MR201C | L3C | - | - | - | - | - | - | 75 | 90 | 1,20 | 8,5 | 2,2 | 96 | 1,03 | 50 | 1,03 | 21 | 1,06 | - | -
19.11.2018 21:30 | MR201B | L2B | - | - | - | - | - | - | 69 | 88 | 1,28 | 17,5 | 2,4 | 99 | 1,05 | 48 | 1,03 | 20 | 1,03 | - | -
19.11.2018 23:10 | MR201A | L4A | - | - | - | - | - | - | 71 | 88 | 1,24 | 10,9 | 2,4 | 95 | 1,03 | 49 | 1,03 | 20 | 1,09 | - | -
20.11.2018 01:35 | MR201B | L5B | - | - | - | - | - | - | 71 | 89 | 1,25 | 12,5 | 2,0 | 96 | 1,05 | 48 | 1,04 | 18 | 1,07 | - | -
20.11.2018 02:55 | MR201C | L6C | - | - | - | - | - | - | 65 | 85 | 1,30 | 12,4 | 3,2 | 94 | 1,03 | 48 | 1,04 | 19 | 1,10 | - | -
20.11.2018 03:30 | MR201A | L7A | - | - | - | - | - | - | 71 | 86 | 1,21 | 11,9 | 1,9 | 93 | 1,03 | 48 | 1,03 | 18 | 1,08 | - | -
20.11.2018 05:00 | MR201B | L8B | - | - | - | - | - | - | 68 | 85 | 1,25 | 19,7 | 1,9 | 96 | 1,04 | 48 | 1,04 | 19 | 1,07 | - | -
20.11.2018 06:35 | MR201C | L9C | - | - | - | - | - | - | 65 | 83 | 1,27 | 18,7 | 2,8 | 94 | 1,03 | 49 | 1,03 | 19 | 1,08 | - | -
20.11.2018 06:35 | MS214C | U1C | - | - | - | - | - | 15,86 | 71 | 89 | 1,25 | 14,6 | 1,9 | 98 | 1,06 | 48 | 1,03 | 19 | 1,07 | - | -
20.11.2018 07:05 | MR201B | L10B | - | - | - | - | - | - | 75 | 89 | 1,19 | 13,8 | 1,5 | 97 | 1,03 | 50 | 1,02 | 19 | 1,06 | - | -
20.11.2018 08:25 | MR201A | L11A | - | 29,4 | - | - | - | - | 70 | 87 | 1,24 | 14,2 | 2,2 | 96 | 1,04 | 49 | 1,03 | 19 | 1,08 | - | -
20.11.2018 09:15 | MR201B | L 12 B | - | - | - | - | - | - | 71 | 88 | 1,24 | 15,1 | 1,9 | 97 | 1,04 | 49 | 1,03 | 19 | 1,09 | - | -
20.11.2018 10:10 | MS214D | U2D | - | - | - | - | - | 17,94 | 71 | 87 | 1,23 | 14,0 | 2,0 | 95 | 1,03 | 48 | 1,03 | 19 | 1,08 | - | -
20.11.2018 10:10 | MR201C | L 13 C | - | - | - | - | - | - | 71 | 87 | 1,22 | 14,1 | 2,2 | 96 | 1,03 | 50 | 1,03 | 19 | 1,06 | - | -
21.11.2018 01:20 | MR201A | L14A | - | - | - | - | - | - | 70 | 88 | 1,26 | 13,3 | 2,6 | 97 | 1,03 | 49 | 1,03 | 19 | 1,08 | - | -
21.11.2018 02:40 | MR201C | L16C | - | - | - | - | - | - | 67 | 84 | 1,26 | 14,8 | 2,6 | 93 | 1,03 | 48 | 1,04 | 20 | 1,09 | - | -
21.11.2018 03:45 | MR201B | L17B | - | - | - | - | - | - | 70 | 88 | 1,27 | 13,6 | 2,4 | 97 | 1,04 | 48 | 1,04 | 19 | 1,10 | - | -
21.11.2018 05:50 | MS214A | U3A | - | - | - | - | - | 17,43 | 72 | 88 | 1,23 | 14,0 | 2,0 | 97 | 1,04 | 49 | 1,03 | 19 | 1,07 | - | -
21.11.2018 06:00 | MR201C | L19C | - | - | - | - | - | - | 70 | 88 | 1,26 | 13,1 | 2,7 | 97 | 1,03 | 50 | 1,03 | 20 | 1,09 | - | -
22.11.2018 00:15 | MR201A | L20A | - | - | - | - | - | - | 69 | 85 | 1,24 | 16,0 | 2,3 | 95 | 1,03 | 49 | 1,03 | 19 | 1,08 | - | -
22.11.2018 02:15 | MR201C | L22C | - | - | - | - | - | - | 67 | 83 | 1,24 | 18,9 | 2,3 | 93 | 1,02 | 48 | 1,03 | 19 | 1,09 | - | -
22.11.2018 04:55 | MR201B | L24B | - | - | - | - | - | - | 70 | 88 | 1,26 | 14,5 | 2,3 | 97 | 1,04 | 49 | 1,03 | 19 | 1,08 | - | -
22.11.2018 05:00 | MS214B | U4B | - | - | - | - | - | 17,40 | 71 | 87 | 1,22 | 14,3 | 1,9 | 96 | 1,04 | 49 | 1,03 | 19 | 1,07 | - | -
22.11.2018 09:20 | MR201A | L29A | - | 30,0 | - | - | - | - | 71 | 88 | 1,24 | 13,1 | 2,2 | 96 | 1,03 | 49 | 1,04 | 20 | 1,08 | - | -
22.11.2018 11:00 | MS214D | U5D | - | - | - | - | - | 17,67 | 71 | 88 | 1,25 | 14,4 | 2,2 | 97 | 1,03 | 49 | 1,04 | 19 | 1,08 | - | -
22.11.2018 11:00 | MR201C | L31C | - | - | - | - | - | - | 64 | 86 | 1,36 | 17,7 | 3,7 | 97 | 1,04 | 49 | 1,05 | 19 | 1,10 | - | -
22.11.2018 16:30 | MR201B | L36B | - | - | - | - | - | - | 67 | 87 | 1,31 | 16,6 | 2,9 | 98 | 1,04 | 48 | 1,04 | 19 | 1,08 | - | -
22.11.2018 17:00 | MS214C | U6C | - | - | - | - | - | 17,75 | 71 | 88 | 1,24 | 13,7 | 2,2 | 96 | 1,03 | 49 | 1,04 | 19 | 1,07 | - | -
22.11.2018 20:30 | MS214A | U7A | - | - | - | - | - | 17,89 | 69 | 87 | 1,27 | 15,6 | 2,7 | 97 | 1,03 | 49 | 1,03 | 20 | 1,10 | - | -
22.11.2018 20:50 | MR201A | L41A | - | - | - | - | - | - | 69 | 88 | 1,27 | 15,7 | 2,6 | 97 | 1,03 | 50 | 1,03 | 20 | 1,11 | - | -
22.11.2018 21:40 | MS214C | U6C/1 | - | - | - | - | - | 17,92 | 71 | 88 | 1,25 | 15,4 | 2,3 | 97 | 1,03 | 49 | 1,03 | 20 | 1,09 | - | -
22.11.2018 23:20 | MR201B | L45B | - | - | - | - | - | - | 66 | 87 | 1,31 | 14,4 | 3,5 | 97 | 1,04 | 49 | 1,03 | 21 | 1,09 | - | -
23.11.2018 01:55 | MS214B | U8B | - | - | - | - | - | 18,12 | 72 | 87 | 1,22 | 15,7 | 1,9 | 96 | 1,03 | 49 | 1,03 | 19 | 1,09 | - | -
23.11.2018 02:20 | MR201C | L49C | - | - | - | - | - | - | 60 | 83 | 1,38 | 15,4 | 4,6 | 94 | 1,03 | 49 | 1,03 | 19 | 1,10 | - | -
23.11.2018 05:00 | MR201A | L53A | - | - | - | - | - | - | 71 | 88 | 1,23 | 15,8 | 2,1 | 97 | 1,03 | 51 | 1,04 | 19 | 1,08 | - | -
23.11.2018 05:55 | MS214D | U9D | - | - | - | - | - | 18,13 | 71 | 86 | 1,21 | 15,6 | 1,7 | 95 | 1,03 | 49 | 1,03 | 18 | 1,08 | - | -
23.11.2018 10:00 | MS214A | U10A | - | - | - | - | - | 18,31 | 71 | 86 | 1,22 | 15,5 | 1,8 | 95 | 1,03 | 49 | 1,03 | 19 | 1,07 | - | -
23.11.2018 11:10 | MR201C | L61C | - | - | - | - | - | - | 68 | 85 | 1,26 | 15,5 | 2,6 | 94 | 1,03 | 49 | 1,03 | 19 | 1,07 | - | -
23.11.2018 13:30 | MR201A | L64A | - | - | - | - | - | - | 69 | 85 | 1,23 | 15,8 | 2,1 | 94 | 1,03 | 48 | 1,03 | 19 | 1,08 | - | -
23.11.2018 14:40 | MS214B | U11B | - | - | - | - | - | 18,82 | 71 | 86 | 1,21 | 15,4 | 1,8 | 95 | 1,03 | 49 | 1,03 | 19 | 1,08 | - | -
23.11.2018 15:50 | MR201C | L67C | - | 30,6 | - | - | - | - | 64 | 85 | 1,32 | 15,8 | 3,4 | 95 | 1,03 | 48 | 1,04 | 19 | 1,07 | - | -
23.11.2018 19:00 | MS214C | U12C | - | - | - | - | - | 19,18 | 71 | 86 | 1,22 | 14,6 | 1,9 | 95 | 1,03 | 49 | 1,03 | 19 | 1,70 | - | -
24.11.2018 00:05 | MS214D | U13D | - | - | - | - | - | 19,11 | 72 | 88 | 1,22 | 15,0 | 1,9 | 97 | 1,03 | 49 | 1,03 | 19 | 1,08 | - | -
24.11.2018 01:15 | MR201A | L74A | - | - | - | - | - | - | 68 | 85 | 1,26 | 16,8 | 2,5 | 95 | 1,03 | 48 | 1,04 | 20 | 1,08 | - | -
24.11.2018 01:15 | MR201C | L79C | - | - | - | - | - | - | 63 | 87 | 1,38 | 17,6 | 4,0 | 99 | 1,04 | 48 | 1,06 | 19 | 1,07 | - | -
24.11.2018 04:35 | MS214A | U14A | - | - | - | - | - | 19,12 | 69 | 87 | 1,28 | 15,2 | 2,7 | 97 | 1,03 | 49 | 1,04 | 19 | 1,08 | - | -
24.11.2018 06:25 | MR201A | L86A | - | - | - | - | - | - | 66 | 87 | 1,31 | 14,8 | 3,3 | 97 | 1,03 | 50 | 1,04 | 19 | 1,09 | - | -
24.11.2018 09:00 | MS214B | U15B | - | - | - | - | - | 19,20 | 72 | 89 | 1,23 | 14,4 | 2,2 | 98 | 1,03 | 50 | 1,03 | 20 | 1,08 | - | -
24.11.2018 09:35 | MR201A | L90A | - | 29,7 | - | - | - | - | 71 | 88 | 1,24 | 15,5 | 2,2 | 97 | 1,03 | 50 | 1,03 | 20 | 1,08 | - | -
24.11.2018 11:50 | MR201C | L93C | - | - | - | - | - | - | 67 | 88 | 1,32 | 14,3 | 3,6 | 98 | 1,03 | 51 | 1,04 | 20 | 1,08 | - | -
24.11.2018 13:40 | MS214C | U16C | - | - | - | - | - | 18,83 | 71 | 86 | 1,22 | 14,8 | 2,1 | 95 | 1,03 | 49 | 1,03 | 19 | 1,07 | - | -
24.11.2018 13:55 | MR201A | L96A | - | - | - | - | - | - | 71 | 86 | 1,21 | 18,4 | 1,6 | 96 | 1,03 | 49 | 1,03 | 20 | 1,08 | - | -
24.11.2018 18:12 | MS214D | U17D | - | - | - | - | - | 18,47 | 73 | 88 | 1,21 | 14,4 | 1,8 | 97 | 1,03 | 50 | 1,03 | 19 | 1,08 | - | -
24.11.2018 18:12 | MR201C | L101C | - | - | - | - | - | - | 66 | 86 | 1,30 | 13,6 | 3,6 | 95 | 1,03 | 50 | 1,02 | 21 | 1,12 | - | -
24.11.2018 22:10 | MR201A | L106A | - | - | - | - | - | - | 73 | 88 | 1,21 | 15,1 | 1,9 | 97 | 1,03 | 50 | 1,03 | 20 | 1,08 | - | -
24.11.2018 23:10 | MS214A | U18A | - | - | - | - | - | 18,95 | 62 | 86 | 1,40 | 13,3 | 4,8 | 97 | 1,03 | 50 | 1,02 | 19 | 1,10 | - | -
25.11.2018 02:15 | MS214A | U18A/1 | - | - | - | - | - | 18,83 | 74 | 89 | 1,20 | 15,4 | 1,7 | 98 | 1,03 | 50 | 1,03 | 20 | 1,07 | - | -
25.11.2018 02:50 | MR201C | L143C | - | - | - | - | - | - | 65 | 86 | 1,33 | 15,7 | 3,7 | 96 | 1,03 | 49 | 1,04 | 21 | 1,12 | - | -
25.11.2018 03:20 | MR201C | L113C | - | - | - | - | - | - | 63 | 88 | 1,39 | 14,1 | 4,8 | 98 | 1,03 | 51 | 1,02 | 21 | 1,12 | - | -
25.11.2018 04:35 | MR201A | L114A | - | - | - | - | - | - | 72 | 89 | 1,23 | 14,0 | 2,2 | 97 | 1,03 | 50 | 1,03 | 19 | 1,09 | - | -
25.11.2018 05:15 | MS214B | U19B | - | - | - | - | - | 18,65 | 72 | 89 | 1,24 | 15,2 | 2,1 | 98 | 1,03 | 50 | 1,03 | 19 | 1,08 | - | -
25.11.2018 07:40 | MR201A | L118A | - | - | - | - | - | - | 71 | 88 | 1,25 | 16,6 | 2,2 | 98 | 1,03 | 50 | 1,03 | 20 | 1,11 | - | -
25.11.2018 09:05 | MS214C | U20C | - | - | - | - | - | 18,78 | 72 | 89 | 1,24 | 15,6 | 2,2 | 98 | 1,03 | 51 | 1,03 | 19 | 1,08 | - | -
25.11.2018 09:50 | MR201C | L121C | - | 30,6 | - | - | - | - | 66 | 88 | 1,33 | 14,8 | 3,7 | 98 | 1,03 | 50 | 1,04 | 20 | 1,10 | - | -
25.11.2018 12:15 | MR201A | L124A | - | - | - | - | - | - | 63 | 87 | 1,39 | 17,6 | 4,2 | 99 | 1,03 | 50 | 1,03 | 19 | 1,11 | - | -
25.11.2018 13:40 | MS214D | U21D | - | - | - | - | - | 18,98 | 74 | 89 | 1,21 | 15,5 | 1,7 | 98 | 1,03 | 50 | 1,03 | 20 | 1,08 | - | -
25.11.2018 16:00 | MR201C | L129C | - | - | - | - | - | - | 72 | 89 | 1,23 | 14,0 | 2,2 | 98 | 1,03 | 50 | 1,04 | 20 | 1,09 | - | -
25.11.2018 16:40 | MR201A | L130A | - | - | - | - | - | - | 71 | 90 | 1,26 | 14,2 | 2,5 | 99 | 1,03 | 51 | 1,03 | 20 | 1,10 | - | -
25.11.2018 18:20 | MS214A | U22A | - | - | - | - | - | 19,02 | 75 | 90 | 1,20 | 14,2 | 1,7 | 99 | 1,03 | 51 | 1,03 | 20 | 1,09 | - | -
25.11.2018 21:25 | MR201A | L136A | - | - | - | - | - | - | 71 | 89 | 1,26 | 17,7 | 2,2 | 100 | 1,03 | 50 | 1,04 | 20 | 1,08 | - | -
25.11.2018 22:50 | MS214B | U23B | - | - | - | - | - | 19,17 | 74 | 89 | 1,20 | 15,1 | 1,7 | 98 | 1,03 | 51 | 1,03 | 20 | 1,07 | - | -
25.11.2018 23:45 | MR201C | L139C | - | - | - | - | - | - | 64 | 87 | 1,36 | 17,0 | 4,0 | 99 | 1,03 | 50 | 1,04 | 20 | 1,08 | - | -
26.11.2018 03:25 | MS214C | U24C | - | - | - | - | - | 18,95 | 72 | 88 | 1,22 | 15,1 | 1,9 | 97 | 1,03 | 50 | 1,04 | 20 | 1,08 | - | -
26.11.2018 04:50 | MR201A | L146A | - | - | - | - | - | - | 66 | 89 | 1,34 | 15,3 | 3,5 | 99 | 1,04 | 50 | 1,04 | 20 | 1,08 | - | -
26.11.2018 08:00 | MS214D | U25D | - | - | - | - | - | 19,31 | 72 | 89 | 1,23 | 15,4 | 1,9 | 98 | 1,03 | 49 | 1,04 | 20 | 1,08 | - | -
26.11.2018 08:35 | MR201C | L151C | - | 30,3 | - | - | - | - | 69 | 87 | 1,26 | 13,9 | 2,5 | 95 | 1,03 | 49 | 1,05 | 19 | 1,09 | - | -
26.11.2018 12:50 | MS214A | U26A | - | - | - | - | - | 19,30 | 72 | 88 | 1,22 | 15,0 | 1,8 | 96 | 1,03 | 49 | 1,03 | 19 | 1,08 | - | -
26.11.2018 13:50 | MR201A | L158A | - | - | - | - | - | - | 67 | 86 | 1,29 | 15,4 | 2,9 | 96 | 1,03 | 49 | 1,04 | 19 | 1,10 | - | -
26.11.2018 16:30 | MR201C | L161C | - | - | - | - | - | - | 59 | 84 | 1,42 | 16,5 | 4,8 | 96 | 1,03 | 48 | 1,06 | 19 | 1,08 | - | -
26.11.2018 18:36 | MS214B | U27B | - | - | - | - | - | 18,78 | 70 | 88 | 1,26 | 16,3 | 2,3 | 98 | 1,03 | 48 | 1,05 | 20 | 1,09 | - | -
26.11.2018 21:00 | MR201C | L165C | - | - | - | - | - | - | 67 | 87 | 1,31 | 14,3 | 3,5 | 97 | 1,03 | 50 | 1,03 | 21 | 1,11 | - | -
26.11.2018 22:05 | MS214C | U28C | - | - | - | - | - | 18,86 | 73 | 88 | 1,21 | 15,5 | 1,8 | 97 | 1,03 | 49 | 1,04 | 19 | 1,07 | - | -
27.11.2018 00:40 | MR201A | L170A | - | - | - | - | - | - | 67 | 88 | 1,30 | 14,8 | 3,1 | 97 | 1,03 | 50 | 1,03 | 19 | 1,10 | - | -
27.11.2018 03:00 | MS214D | U29D | - | - | - | - | - | 19,10 | 75 | 89 | 1,19 | 14,4 | 1,6 | 97 | 1,03 | 50 | 1,03 | 20 | 1,08 | - | -
27.11.2018 03:05 | MR201C | L173C | - | - | - | - | - | - | 66 | 87 | 1,33 | 14,3 | 3,8 | 97 | 1,03 | 50 | 1,03 | 20 | 1,11 | - | -
27.11.2018 05:15 | MR201A | L176A | - | - | - | - | - | - | 70 | 88 | 1,26 | 15,1 | 2,6 | 97 | 1,03 | 50 | 1,03 | 20 | 1,11 | - | -
27.11.2018 07:10 | MS214A | U30A | - | - | - | - | - | 18,92 | 74 | 89 | 1,20 | 15,2 | 1,7 | 98 | 1,03 | 50 | 1,03 | 19 | 1,08 | - | -
27.11.2018 09:10 | MR201C | L181C | - | - | - | - | - | - | 67 | 88 | 1,31 | 14,0 | 3,6 | 98 | 1,03 | 51 | 1,02 | 21 | 1,12 | - | -
27.11.2018 11:15 | MR201A | L184A | - | 30,6 | - | - | - | - | 68 | 87 | 1,28 | 15,9 | 2,8 | 97 | 1,03 | 50 | 1,03 | 19 | 1,08 | - | -
27.11.2018 12:00 | MS214B | U31B | - | - | - | - | - | 18,88 | 73 | 89 | 1,22 | 15,7 | 1,7 | 98 | 1,03 | 50 | 1,04 | 19 | 1,08 | - | -
27.11.2018 15:25 | MR201C | L189C | - | - | - | - | - | - | 64 | 86 | 1,35 | 15,6 | 4,2 | 97 | 1,03 | 50 | 1,02 | 21 | 1,12 | - | -
27.11.2018 16:40 | MS214C | U32C | - | - | - | - | - | 18,87 | 73 | 89 | 1,23 | 15,9 | 2,0 | 99 | 1,03 | 50 | 1,03 | 19 | 1,08 | - | -
27.11.2018 20:50 | MR201A | L196A | - | - | - | - | - | - | 68 | 87 | 1,28 | 16,8 | 2,6 | 98 | 1,03 | 49 | 1,04 | 19 | 1,09 | - | -
28.11.2018 01:50 | MS214A | U34A | - | - | - | - | - | 19,03 | 71 | 87 | 1,22 | 15,5 | 2,0 | 96 | 1,03 | 49 | 1,03 | 19 | 1,08 | - | -
28.11.2018 03:50 | MR201C | L205C | - | - | - | - | - | - | 66 | 88 | 1,34 | 14,2 | 3,6 | 98 | 1,03 | 50 | 1,05 | 19 | 1,08 | - | -
28.11.2018 04:30 | MR201A | L206A | - | - | - | - | - | - | 69 | 88 | 1,28 | 15,3 | 2,7 | 98 | 1,03 | 50 | 1,04 | 19 | 1,09 | - | -
28.11.2018 08:20 | MS214B | U35B | - | - | - | - | - | 18,50 | 74 | 90 | 1,21 | 14,9 | 1,8 | 98 | 1,03 | 51 | 1,03 | 20 | 1,07 | - | -
28.11.2018 08:20 | MR201A | L208A | - | 29,4 | - | - | - | - | 70 | 88 | 1,25 | 18,2 | 2,1 | 98 | 1,04 | 50 | 1,03 | 19 | 1,07 | - | -
28.11.2018 09:00 | MR201C | L209C | - | - | - | - | - | - | 70 | 89 | 1,27 | 16,6 | 2,4 | 99 | 1,04 | 50 | 1,04 | 19 | 1,07 | - | -
28.11.2018 12:10 | MR201C | L213C | - | - | - | - | - | - | 62 | 87 | 1,40 | 15,1 | 4,7 | 98 | 1,03 | 49 | 1,03 | 20 | 1,10 | - | -
28.11.2018 13:05 | MS214C | U36C | - | - | - | - | - | 18,78 | 71 | 88 | 1,23 | 16,2 | 2,0 | 97 | 1,03 | 50 | 1,03 | 19 | 1,09 | - | -
28.11.2018 13:05 | MR201A | L214A | - | - | - | - | - | - | 69 | 86 | 1,25 | 15,7 | 2,3 | 95 | 1,03 | 50 | 1,03 | 19 | 1,09 | - | -
28.11.2018 17:22 | MR201C | L219C | - | - | - | - | - | - | 67 | 89 | 1,32 | 15,1 | 3,1 | 99 | 1,03 | 49 | 1,06 | 19 | 1,08 | - | -
28.11.2018 18:00 | MS214D | U37D | - | - | - | - | - | 18,45 | 73 | 89 | 1,22 | 15,5 | 1,8 | 97 | 1,03 | 50 | 1,03 | 19 | 1,07 | - | -
28.11.2018 21:10 | MR201A | L224A | - | - | - | - | - | - | 66 | 87 | 1,31 | 14,4 | 3,4 | 96 | 1,03 | 49 | 1,04 | 20 | 1,08 | - | -
28.11.2018 21:20 | MS214D | U33D | - | - | - | - | - | 18,63 | 73 | 88 | 1,21 | 16,0 | 1,8 | 97 | 1,03 | 49 | 1,03 | 20 | 1,08 | - | -
28.11.2018 22:50 | MS214A | U38A | - | - | - | - | - | 18,96 | 74 | 88 | 1,20 | 14,7 | 1,7 | 97 | 1,03 | 50 | 1,03 | 19 | 1,07 | - | -
29.11.2018 01:10 | MR201C | L229C | - | - | - | - | - | - | 70 | 89 | 1,26 | 13,4 | 2,7 | 97 | 1,03 | 50 | 1,04 | 19 | 1,07 | - | -
29.11.2018 03:15 | MR201A | L232A | - | - | - | - | - | - | 70 | 88 | 1,26 | 15,1 | 2,6 | 97 | 1,03 | 51 | 1,03 | 19 | 1,08 | - | -
29.11.2018 03:25 | MS214B | U39B | - | - | - | - | - | 18,83 | 71 | 88 | 1,24 | 15,2 | 2,3 | 97 | 1,03 | 50 | 1,04 | 20 | 1,08 | - | -
29.11.2018 05:55 | MR201C | L235C | - | - | - | - | - | - | 70 | 89 | 1,26 | 12,8 | 2,7 | 97 | 1,03 | 50 | 1,04 | 20 | 1,07 | - | -
29.11.2018 08:15 | MS214C | U40C | - | - | - | - | - | 18,68 | 71 | 89 | 1,25 | 14,4 | 2,6 | 98 | 1,03 | 51 | 1,03 | 20 | 1,08 | - | -
29.11.2018 08:20 | MR201A | L238A | - | 29,4 | - | - | - | - | 62 | 87 | 1,39 | 23,4 | 3,3 | 103 | 1,06 | 47 | 1,09 | 20 | 1,09 | - | -
29.11.2018 12:15 | MR201C | L243C | - | - | - | - | - | - | 63 | 85 | 1,36 | 14,8 | 4,3 | 95 | 1,03 | 49 | 1,04 | 20 | 1,10 | - | -
29.11.2018 13:05 | MS214D | U41D | - | - | - | - | - | 18,68 | 71 | 88 | 1,23 | 15,8 | 2,1 | 97 | 1,03 | 50 | 1,04 | 20 | 1,08 | - | -
29.11.2018 14:30 | MR201A | L246A | - | - | - | - | - | - | 51 | 82 | 1,59 | 26,8 | 5,7 | 103 | 1,07 | 43 | 1,12 | 20 | 1,11 | - | -
29.11.2018 17:40 | MS214A | U42A | - | - | - | - | - | 18,91 | 74 | 88 | 1,20 | 15,7 | 1,7 | 97 | 1,03 | 50 | 1,03 | 19 | 1,07 | - | -
29.11.2018 17:45 | MR201A | L250A | - | - | - | - | - | - | 73 | 90 | 1,23 | 14,4 | 2,0 | 98 | 1,03 | 51 | 1,03 | 19 | 1,09 | - | -
29.11.2018 20:15 | MR201C | L253C | - | - | - | - | - | - | 60 | 86 | 1,43 | 14,0 | 5,4 | 98 | 1,03 | 50 | 1,04 | 20 | 1,10 | - | -
29.11.2018 22:20 | MR201A | L256A | - | - | - | - | - | - | 71 | 89 | 1,25 | 15,4 | 2,4 | 98 | 1,03 | 51 | 1,03 | 20 | 1,09 | - | -
29.11.2018 22:40 | MS214B | U43B | - | - | - | - | - | 18,80 | 71 | 86 | 1,21 | 15,4 | 1,9 | 94 | 1,03 | 49 | 1,03 | 19 | 1,07 | - | -
30.11.2018 02:10 | MR201C | L261C | - | - | - | - | - | - | 63 | 88 | 1,39 | 15,5 | 4,4 | 100 | 1,03 | 50 | 1,04 | 20 | 1,10 | - | -
30.11.2018 03:30 | MS214C | U44C | - | - | - | - | - | 18,89 | 72 | 87 | 1,21 | 15,1 | 1,8 | 95 | 1,03 | 50 | 1,03 | 19 | 1,70 | - | -
30.11.2018 04:26 | MR201A | L264A | - | - | - | - | - | - | 70 | 88 | 1,26 | 22,0 | 2,0 | 101 | 1,04 | 50 | 1,03 | 19 | 1,09 | - | -
30.11.2018 08:10 | MS214D | U45D | - | - | - | - | - | 18,86 | 72 | 89 | 1,23 | 15,7 | 1,9 | 98 | 1,03 | 50 | 1,03 | 19 | 1,08 | - | -
30.11.2018 08:40 | MR201C | L269C | - | 31,1 | - | - | - | - | 64 | 88 | 1,38 | 11,5 | 4,1 | 97 | 1,03 | 48 | 1,08 | 19 | 1,08 | - | -
30.11.2018 13:00 | MS214A | U46A | - | - | - | - | - | 18,92 | 73 | 89 | 1,23 | 13,3 | 2,0 | 97 | 1,03 | 49 | 1,04 | 19 | 1,07 | - | -
30.11.2018 14:07 | MR201C | L273C | - | - | - | - | - | - | 68 | 88 | 1,30 | 13,3 | 2,9 | 97 | 1,03 | 49 | 1,05 | 19 | 1,10 | - | -
30.11.2018 15:56 | MR201A | L278A | - | - | - | - | - | - | 70 | 89 | 1,27 | 13,6 | 2,6 | 97 | 1,03 | 50 | 1,04 | 19 | 1,09 | - | -
30.11.2018 18:25 | MS214A | U46A/1 | - | - | - | - | - | 18,78 | 72 | 90 | 1,24 | 14,8 | 2,3 | 99 | 1,03 | 50 | 1,04 | 19 | 1,07 | - | -
30.11.2018 20:05 | MS214B | U47B | - | - | - | - | - | 18,66 | 74 | 90 | 1,21 | 15,1 | 1,9 | 99 | 1,03 | 51 | 1,03 | 20 | 1,08 | - | -
30.11.2018 20:55 | MR201C | L285C | - | - | - | - | - | - | 65 | 87 | 1,34 | 13,8 | 4,3 | 97 | 1,03 | 51 | 1,03 | 21 | 1,11 | - | -
30.11.2018 23:10 | MS214C | U48C | - | - | - | - | - | 18,80 | 74 | 90 | 1,23 | 16,2 | 2,0 | 100 | 1,03 | 52 | 1,03 | 20 | 1,08 | - | -
30.11.2018 23:15 | MR201A | L288A | - | - | - | - | - | - | 71 | 89 | 1,25 | 16,6 | 2,4 | 99 | 1,03 | 51 | 1,03 | 21 | 1,11 | - | -
01.12.2018 03:00 | MS214D | U1D | - | - | - | - | - | 18,99 | 74 | 89 | 1,21 | 15,9 | 1,7 | 98 | 1,03 | 51 | 1,03 | 19 | 1,07 | - | -
01.12.2018 04:20 | MS214D | U48C/1 | - | - | - | - | - | 18,84 | 73 | 88 | 1,21 | 16,2 | 1,8 | 98 | 1,03 | 50 | 1,03 | 19 | 1,08 | - | -
01.12.2018 04:25 | MR201C | L5C | - | - | - | - | - | - | 68 | 87 | 1,28 | 14,6 | 2,9 | 97 | 1,03 | 50 | 1,03 | 20 | 1,11 | - | -
01.12.2018 05:15 | MR201A | L6A | - | - | - | - | - | - | 67 | 87 | 1,31 | 14,6 | 3,4 | 97 | 1,03 | 50 | 1,03 | 20 | 1,10 | - | -
01.12.2018 08:55 | MS214A | U2A | - | - | - | - | - | 18,79 | 74 | 89 | 1,20 | 15,2 | 1,6 | 97 | 1,03 | 50 | 1,03 | 19 | 1,07 | - | -
01.12.2018 10:40 | MR201C | L13C | - | - | - | - | - | - | 71 | 87 | 1,23 | 15,9 | 2,2 | 96 | 1,03 | 49 | 1,04 | 19 | 1,07 | - | -
01.12.2018 13:15 | MR201A | L16A | - | - | - | - | - | - | 69 | 85 | 1,23 | 17,4 | 2,1 | 95 | 1,03 | 49 | 1,03 | 19 | 1,07 | - | -
01.12.2018 13:45 | MS214B | U3B | - | - | - | - | - | 19,02 | 72 | 87 | 1,20 | 16,2 | 1,6 | 95 | 1,03 | 49 | 1,03 | 19 | 1,07 | - | -
01.12.2018 16:20 | MR201A | L20A | - | - | - | - | - | - | 68 | 86 | 1,26 | 16,8 | 2,4 | 96 | 1,03 | 49 | 1,03 | 19 | 1,09 | - | -
01.12.2018 18:30 | MS214D | U4D | - | - | - | - | - | 19,05 | 71 | 86 | 1,23 | 16,5 | 2,0 | 96 | 1,03 | 49 | 1,03 | 19 | 1,07 | - | -
01.12.2018 18:35 | MR201C | L23C | - | - | - | - | - | - | 66 | 86 | 1,31 | 16,5 | 3,0 | 97 | 1,03 | 49 | 1,05 | 19 | 1,07 | - | -
01.12.2018 23:20 | MR201A | L28A | - | - | - | - | - | - | 69 | 85 | 1,24 | 16,4 | 2,1 | 95 | 1,03 | 49 | 1,03 | 18 | 1,10 | - | -
02.12.2018 00:20 | MS214C | U5C | - | - | - | - | - | 18,95 | 70 | 86 | 1,23 | 16,8 | 2,0 | 95 | 1,03 | 49 | 1,04 | 19 | 1,07 | - | -
02.12.2018 03:35 | MR201C | L33C | - | - | - | - | - | - | 64 | 85 | 1,34 | 16,7 | 3,4 | 96 | 1,03 | 49 | 1,05 | 18 | 1,08 | - | -
02.12.2018 05:30 | MR201A | L36A | - | - | - | - | - | - | 67 | 85 | 1,28 | 17,1 | 2,6 | 95 | 1,03 | 49 | 1,04 | 19 | 1,09 | - | -
02.12.2018 05:30 | MS214A | U6A | - | - | - | - | - | 19,31 | 70 | 85 | 1,21 | 16,2 | 1,8 | 94 | 1,03 | 49 | 1,03 | 19 | 1,07 | - | -
02.12.2018 10:30 | MR201A | L42A | - | - | - | - | - | - | 65 | 85 | 1,32 | 16,1 | 3,3 | 96 | 1,03 | 49 | 1,04 | 19 | 1,08 | - | -
02.12.2018 12:40 | MR201C | L45C | - | - | - | - | - | - | 63 | 86 | 1,36 | 14,7 | 4,0 | 96 | 1,03 | 49 | 1,04 | 19 | 1,08 | - | -
02.12.2018 14:55 | MS214C | U8C | - | - | - | - | - | 19,04 | 70 | 85 | 1,22 | 16,2 | 1,9 | 94 | 1,03 | 49 | 1,03 | 19 | 1,08 | - | -
02.12.2018 14:55 | MR201A | L48A | - | - | - | - | - | - | 70 | 87 | 1,24 | 15,5 | 2,2 | 96 | 1,03 | 50 | 1,03 | 19 | 1,10 | - | -
02.12.2018 18:40 | MR201C | L53C | - | - | - | - | - | - | 65 | 85 | 1,31 | 14,8 | 3,6 | 98 | 1,03 | 50 | 1,03 | 20 | 1,08 | - | -
02.12.2018 19:20 | MS214D | U9D | - | - | - | - | - | 19,09 | 69 | 86 | 1,25 | 18,9 | 2,0 | 97 | 1,04 | 48 | 1,07 | 20 | 1,06 | - | -
02.12.2018 20:50 | MR201A | L56A | - | - | - | - | - | - | 71 | 88 | 1,24 | 17,6 | 2,0 | 98 | 1,03 | 49 | 1,05 | 20 | 1,06 | - | -
02.12.2018 22:55 | MS214D | U9D/1 | - | - | - | - | - | 19,30 | 75 | 89 | 1,19 | 14,1 | 1,6 | 97 | 1,03 | 50 | 1,03 | 19 | 1,06 | - | -
02.12.2018 23:50 | MS214A | U10A | - | - | - | - | - | 19,17 | 74 | 89 | 1,20 | 14,9 | 1,7 | 97 | 1,03 | 50 | 1,03 | 19 | 1,06 | - | -
03.12.2018 00:10 | MR201C | L61C | - | - | - | - | - | - | 70 | 89 | 1,26 | 14,5 | 2,5 | 98 | 1,03 | 50 | 1,04 | 19 | 1,06 | - | -
03.12.2018 03:25 | MS214B | U11B | - | - | - | - | - | 19,50 | 74 | 89 | 1,20 | 14,7 | 1,7 | 97 | 1,03 | 50 | 1,03 | 19 | 1,06 | - | -
03.12.2018 04:00 | MR201A | L66A | - | - | - | - | - | - | 70 | 88 | 1,27 | 15,2 | 2,6 | 98 | 1,03 | 50 | 1,03 | 19 | 1,07 | - | -
03.12.2018 05:55 | MR201C | L69C | - | - | - | - | - | - | 70 | 89 | 1,28 | 14,7 | 2,7 | 99 | 1,03 | 50 | 1,05 | 19 | 1,06 | - | -
03.12.2018 08:05 | MS214C | U12C | - | - | - | - | - | 19,48 | 74 | 89 | 1,21 | 14,6 | 1,9 | 97 | 1,03 | 50 | 1,03 | 20 | 1,08 | - | -
03.12.2018 12:00 | MS214D | U13D | - | - | - | - | - | 19,50 | 74 | 90 | 1,21 | 14,1 | 1,8 | 98 | 1,03 | 51 | 1,03 | 19 | 1,07 | - | -
21.01.2019 15:00 | MR201A | L1A | - | - | 7,1 | - | - | - | 75 | 92 | 1,23 | 10,1 | 2,1 | 99 | 1,04 | 50 | 1,03 | 20 | 1,07 | - | -
21.01.2019 18:30 | MR201B | L2B | - | - | - | - | - | - | 74 | 90 | 1,23 | 11,6 | 2,4 | 98 | 1,03 | 50 | 1,04 | 21 | 1,09 | - | -
21.01.2019 22:10 | MR201C | L3C | - | - | 6,0 | - | - | - | 79 | 95 | 1,21 | 14,0 | 1,7 | 104 | 1,03 | 52 | 1,03 | 20 | 1,07 | - | -
22.01.2019 00:25 | MR201A | L4A | - | - | 6,1 | - | - | - | 72 | 89 | 1,23 | 15,4 | 2,1 | 98 | 1,03 | 50 | 1,03 | 21 | 1,09 | - | -
22.01.2019 01:10 | MR201B | L5B | - | - | 6,3 | - | - | - | 79 | 95 | 1,21 | 14,0 | 1,7 | 104 | 1,03 | 52 | 1,03 | 20 | 1,07 | - | -
22.01.2019 06:40 | MS214C | U1С | - | - | - | - | - | 16,26 | 77 | 93 | 1,22 | 14,5 | 1,8 | 102 | 1,04 | 51 | 1,03 | 21 | 1,07 | - | -
22.01.2019 06:45 | MR201C | L9C | - | - | - | - | - | - | 69 | 88 | 1,28 | 16,1 | 2,6 | 99 | 1,03 | 50 | 1,04 | 19 | 1,07 | - | -
22.01.2019 08:45 | MR201B | L10B | - | 30,0 | - | - | - | - | 76 | 91 | 1,19 | 12,9 | 1,6 | 98 | 1,03 | 50 | 1,03 | 21 | 1,08 | - | -
22.01.2019 09:20 | MR201C | L11C | - | - | - | - | - | - | 74 | 89 | 1,20 | 13,6 | 1,7 | 97 | 1,03 | 50 | 1,03 | 20 | 1,07 | - | -
22.01.2019 12:35 | MS214C | U1C\1 | - | - | - | - | - | 18,67 | 75 | 90 | 1,19 | 14,7 | 1,4 | 98 | 1,03 | 50 | 1,03 | 19 | 1,06 | - | -
22.01.2019 12:40 | MR201A | L15A | - | 30,0 | - | - | - | - | 68 | 86 | 1,27 | 13,4 | 2,7 | 95 | 1,03 | 49 | 1,04 | 19 | 1,07 | - | -
22.01.2019 13:45 | MS214A | U2A | - | - | - | - | - | 16,93 | 75 | 89 | 1,19 | 15,0 | 1,4 | 98 | 1,03 | 49 | 1,03 | 20 | 1,07 | - | -
22.01.2019 16:25 | MR201C | L18C | - | - | - | - | - | - | 71 | 87 | 1,23 | 15,6 | 2,0 | 96 | 1,03 | 49 | 1,04 | 19 | 1,06 | - | -
23.01.2019 14:00 | MR201A | L19A | - | 29,7 | - | - | - | - | 70 | 82 | 1,17 | 20,4 | 1,0 | 92 | 1,03 | 47 | 1,03 | 20 | 1,06 | - | -
23.01.2019 14:10 | MS214B | U3B | - | - | - | - | - | 16,95 | 74 | 89 | 1,20 | 15,0 | 1,5 | 97 | 1,04 | 49 | 1,03 | 20 | 1,09 | - | -
23.01.2019 20:20 | MR201A | L22A | - | - | - | - | - | - | 76 | 90 | 1,20 | 12,4 | 1,7 | 98 | 1,03 | 49 | 1,04 | 21 | 1,08 | - | -
23.01.2019 21:35 | MR201B | L23B | - | - | - | - | - | - | 77 | 92 | 1,20 | 11,3 | 1,8 | 99 | 1,02 | 50 | 1,05 | 20 | 1,07 | - | -
23.01.2019 22:15 | MR201C | L24C | - | - | - | - | - | - | 72 | 90 | 1,25 | 14,8 | 2,0 | 99 | 1,04 | 48 | 1,07 | 20 | 1,06 | - | -
24.01.2019 00:55 | MS214A | U4A | - | - | - | - | - | 17,11 | 75 | 88 | 1,18 | 15,7 | 1,3 | 97 | 1,03 | 49 | 1,03 | 20 | 1,07 | - | -
24.01.2019 01:20 | MR201A | L27A | - | - | - | - | - | - | 77 | 92 | 1,19 | 14,5 | 1,5 | 100 | 1,03 | 51 | 1,03 | 20 | 1,08 | - | -
24.01.2019 03:00 | MR201B | L29B | - | - | - | - | - | - | 79 | 93 | 1,17 | 12,1 | 1,4 | 100 | 1,03 | 51 | 1,04 | 20 | 1,08 | - | -
24.01.2019 05:05 | MS214B | U5B | - | - | - | 15,2 | - | 18,14 | 75 | 90 | 13,80 | 1,8 | 1,2 | 99 | 1,03 | 50 | 1,04 | 21 | 1,08 | - | -
24.01.2019 05:50 | MR201C | L33C | - | - | - | - | - | - | 72 | 89 | 1,24 | 14,5 | 2,5 | 99 | 1,03 | 50 | 1,03 | 21 | 1,11 | - | -
24.01.2019 08:30 | MS214C | U6C | - | - | - | - | - | 18,36 | 75 | 91 | 1,21 | 13,4 | 1,8 | 99 | 1,03 | 51 | 1,03 | 20 | 1,09 | - | -
24.01.2019 08:50 | MS214B | U5B/1 | - | - | - | - | - | 18,30 | 75 | 89 | 1,20 | 15,4 | 1,6 | 98 | 1,03 | 50 | 1,03 | 20 | 1,09 | - | -
24.01.2019 09:45 | MR201B | L39B | - | 29,1 | - | - | - | - | 73 | 88 | 1,20 | 16,4 | 1,6 | 97 | 1,03 | 49 | 1,03 | 20 | 1,11 | - | -
24.01.2019 10:30 | MR201A | L40A | - | - | - | - | - | - | 69 | 88 | 1,28 | 18,9 | 2,4 | 99 | 1,03 | 49 | 1,04 | 19 | 1,08 | - | -
24.01.2019 13:10 | MS214C | U6C/1 | - | - | - | - | - | 18,71 | 72 | 87 | 1,21 | 16,0 | 1,6 | 96 | 1,03 | 48 | 1,03 | 19 | 1,10 | - | -
24.01.2019 15:10 | MS214A | U7A | - | - | - | - | - | 18,37 | 72 | 87 | 1,20 | 16,2 | 1,5 | 96 | 1,03 | 48 | 1,03 | 19 | 1,08 | - | -
24.01.2019 15:15 | MR201C | L45C | - | - | - | - | - | - | 67 | 83 | 1,24 | 19,6 | 2,1 | 94 | 1,03 | 47 | 1,03 | 19 | 1,09 | - | -
24.01.2019 17:40 | MR201A | L49A | - | - | - | - | - | - | 67 | 82 | 1,22 | 19,6 | 1,9 | 92 | 1,03 | 47 | 1,03 | 19 | 1,08 | - | -
24.01.2019 21:30 | MS214B | U8B | - | - | - | - | - | 18,87 | 70 | 84 | 1,21 | 17,1 | 1,7 | 94 | 1,03 | 48 | 1,03 | 19 | 1,08 | - | -
24.01.2019 21:30 | MR201A | L55A | - | - | - | - | - | - | 67 | 83 | 1,24 | 17,6 | 2,1 | 93 | 1,03 | 47 | 1,03 | 19 | 1,08 | - | -
24.01.2019 23:05 | MR201C | L57C | - | - | - | - | - | - | 64 | 83 | 1,30 | 16,9 | 3,2 | 93 | 1,03 | 47 | 1,03 | 19 | 1,08 | - | -
25.01.2019 00:15 | MS214C | U9C | - | - | - | - | - | 18,88 | 70 | 84 | 1,20 | 16,2 | 1,6 | 93 | 1,03 | 47 | 1,03 | 19 | 1,08 | - | -
25.01.2019 01:51 | MR201B | L62B | - | - | - | - | - | - | 70 | 84 | 1,21 | 12,6 | 2,0 | 92 | 1,03 | 47 | 1,03 | 19 | 1,07 | - | -
25.01.2019 02:28 | MR201C | L63C | - | - | - | - | - | - | 68 | 84 | 1,23 | 13,8 | 2,1 | 92 | 1,03 | 47 | 1,04 | 19 | 1,08 | - | -
25.01.2019 03:10 | MR201A | L64A | - | - | - | - | - | - | 66 | 83 | 1,27 | 16,7 | 2,5 | 93 | 1,04 | 47 | 1,03 | 19 | 1,12 | - | -
25.01.2019 04:55 | MS214A | U10A | - | - | - | - | - | 18,33 | 68 | 84 | 1,22 | 15,0 | 2,0 | 92 | 1,03 | 47 | 1,04 | 19 | 1,08 | - | -
25.01.2019 07:00 | MR201A | L70A | - | - | - | - | - | - | 67 | 84 | 1,25 | 16,2 | 2,1 | 93 | 1,04 | 46 | 1,04 | 18 | 1,09 | - | -
25.01.2019 07:00 | MS214A | U10A | - | - | - | 11,0 | - | 18,57 | - | - | - | - | - | - | - | - | - | - | - | - | -
25.01.2019 10:10 | MS214B | U11B | - | - | - | - | - | 18,47 | 69 | 84 | 1,21 | 15,5 | 1,8 | 92 | 1,03 | 57 | 1,04 | 19 | 1,08 | - | -
25.01.2019 10:10 | MR201B | L74B | - | 29,8 | - | - | - | - | 71 | 84 | 1,18 | 13,7 | 1,5 | 91 | 1,03 | 47 | 1,04 | 19 | 1,09 | - | -
25.01.2019 14:05 | MS214C | U12C | - | - | - | - | - | 18,77 | 67 | 82 | 1,23 | 15,1 | 2,0 | 90 | 1,03 | 46 | 1,05 | 18 | 1,09 | - | -
25.01.2019 15:06 | MR201C | L78C | - | - | - | - | - | - | 66 | 82 | 1,24 | 16,0 | 2,2 | 91 | 1,04 | 46 | 1,03 | 20 | 1,11 | - | -
25.01.2019 15:10 | MR201A | L82A | - | - | - | - | - | - | 63 | 82 | 1,32 | 18,1 | 2,8 | 93 | 1,05 | 45 | 1,06 | 19 | 1,09 | - | -
25.01.2019 17:30 | MR201B | L86B | - | - | - | - | - | - | 69 | 81 | 1,19 | 16,0 | 1,4 | 90 | 1,03 | 46 | 1,04 | 19 | 1,08 | - | -
25.01.2019 19:11 | MS214A | U13A | - | - | - | - | - | 18,45 | 69 | 82 | 1,20 | 15,1 | 1,6 | 90 | 1,03 | 47 | 1,03 | 18 | 1,11 | - | -
25.01.2019 20:20 | MR201C | L90C | - | - | - | - | - | - | 69 | 82 | 1,19 | 14,8 | 1,5 | 90 | 1,03 | 46 | 1,03 | 18 | 1,09 | - | -
25.01.2019 22:50 | MS214B | U14B | - | - | - | - | - | 18,79 | 72 | 85 | 1,17 | 14,8 | 1,3 | 92 | 1,03 | 48 | 1,03 | 19 | 1,07 | - | -
25.01.2019 23:00 | MR201B | L95B | - | - | - | - | - | - | 63 | 86 | 1,37 | 22,8 | 2,7 | 102 | 1,08 | 44 | 1,09 | 22 | 1,08 | - | -
26.01.2019 03:15 | MS214C | U15C | - | - | - | - | - | 18,66 | 73 | 85 | 1,17 | 14,6 | 1,3 | 93 | 1,03 | 48 | 1,03 | 19 | 1,07 | - | -
26.01.2019 03:20 | MR201B | L101B | - | - | - | - | - | - | 73 | 85 | 1,17 | 15,1 | 1,4 | 93 | 1,03 | 48 | 1,03 | 20 | 1,10 | - | -
26.01.2019 04:35 | MR201A | L103A | - | - | - | - | - | - | 69 | 86 | 1,25 | 15,8 | 2,0 | 96 | 1,04 | 48 | 1,03 | 19 | 1,11 | - | -
26.01.2019 08:10 | MS214A | U16A | - | - | - | - | - | 18,45 | 69 | 84 | 1,21 | 15,8 | 1,8 | 92 | 1,03 | 47 | 1,03 | 19 | 1,08 | - | -
26.01.2019 09:50 | MR201C | L111C | - | 29,4 | - | - | - | - | 68 | 84 | 1,22 | 15,5 | 2,0 | 92 | 1,03 | 47 | 1,03 | 19 | 1,08 | - | -
26.01.2019 13:00 | MS214B | U17B | - | - | - | - | - | 18,53 | 70 | 83 | 1,19 | 15,0 | 1,7 | 91 | 1,03 | 47 | 1,03 | 19 | 1,07 | - | -
26.01.2019 13:05 | MR201B | L116B | - | - | - | - | - | - | 67 | 82 | 1,21 | 15,2 | 2,1 | 90 | 1,02 | 47 | 1,40 | 19 | 1,09 | - | -
26.01.2019 15:10 | MR201A | L118A | - | - | - | - | - | - | 63 | 82 | 1,31 | 16,4 | 3,6 | 92 | 1,03 | 47 | 1,02 | 21 | 1,13 | - | -
26.01.2019 17:40 | MS214C | U18C | - | - | - | - | - | 18,46 | 70 | 83 | 1,18 | 16,3 | 1,3 | 91 | 1,03 | 47 | 1,03 | 18 | 1,07 | - | -
26.01.2019 18:25 | MR201C | L123C | - | - | - | - | - | - | 62 | 82 | 1,33 | 14,7 | 4,0 | 91 | 1,03 | 47 | 1,02 | 21 | 1,13 | - | -
26.01.2019 21:20 | MR201B | L128B | - | - | - | - | - | - | 68 | 82 | 1,21 | 15,6 | 1,8 | 90 | 1,03 | 47 | 1,04 | 19 | 1,14 | - | -
26.01.2019 22:35 | MS214A | U19A | - | - | - | - | - | 18,72 | 70 | 83 | 1,18 | 14,8 | 1,4 | 90 | 1,03 | 47 | 1,03 | 18 | 1,07 | - | -
27.01.2019 00:55 | MR201A | L133A | - | - | - | - | - | - | 67 | 83 | 1,23 | 14,9 | 2,0 | 91 | 1,03 | 46 | 1,03 | 19 | 1,08 | - | -
27.01.2019 02:20 | MR201C | L135C | - | - | - | - | - | - | 67 | 81 | 1,22 | 16,6 | 1,7 | 90 | 1,03 | 45 | 1,04 | 18 | 1,07 | - | -
27.01.2019 03:05 | MS214B | U20B | - | - | - | - | - | 18,71 | 69 | 82 | 1,19 | 15,6 | 1,4 | 90 | 1,03 | 46 | 1,03 | 18 | 1,07 | - | -
27.01.2019 05:30 | MR201B | L140B | - | - | - | - | - | - | 71 | 82 | 1,15 | 14,4 | 1,0 | 89 | 1,02 | 46 | 1,04 | 18 | 1,07 | - | -
27.01.2019 07:50 | MS214C | U21C | - | - | - | - | - | 18,63 | 69 | 82 | 1,18 | 15,4 | 1,4 | 90 | 1,03 | 46 | 1,03 | 18 | 1,07 | - | -
27.01.2019 09:25 | MR201B | L146B | - | 30,3 | - | - | - | - | 66 | 81 | 1,24 | 14,5 | 2,6 | 90 | 1,02 | 47 | 1,03 | 19 | 1,07 | - | -
27.01.2019 10:55 | MR201A | L148A | - | - | - | - | - | - | 66 | 82 | 1,25 | 16,1 | 2,4 | 91 | 1,03 | 47 | 1,03 | 18 | 1,08 | - | -
27.01.2019 12:10 | MS214D | U22D | - | - | - | - | - | 19,13 | 70 | 83 | 1,19 | 17,3 | 1,4 | 92 | 1,03 | 47 | 1,03 | 18 | 1,07 | - | -
27.01.2019 12:10 | MR201C | L150C | - | - | - | - | - | - | 62 | 82 | 1,32 | 16,4 | 3,4 | 92 | 1,03 | 47 | 1,04 | 18 | 1,07 | - | -
27.01.2019 14:50 | MR201B | L155B | - | - | - | - | - | - | 65 | 82 | 1,26 | 14,3 | 2,7 | 90 | 1,02 | 47 | 1,04 | 19 | 1,08 | - | -
27.01.2019 15:50 | MS214A | U23A | - | - | - | - | - | 18,70 | 70 | 82 | 1,17 | 15,6 | 1,3 | 90 | 1,03 | 47 | 1,03 | 18 | 1,07 | - | -
27.01.2019 17:50 | MR201C | L159C | - | - | - | - | - | - | 64 | 82 | 1,29 | 15,2 | 3,0 | 92 | 1,03 | 47 | 1,04 | 18 | 1,06 | - | -
27.01.2019 20:00 | MS214B | U24B | - | - | - | - | - | 18,66 | 64 | 82 | 1,27 | 15,8 | 2,8 | 91 | 1,08 | 46 | 1,04 | 19 | 1,07 | - | -
27.01.2019 22:00 | MR201A | L166A | - | - | - | - | - | - | 67 | 81 | 1,21 | 16,0 | 1,8 | 89 | 1,03 | 46 | 1,04 | 18 | 1,09 | - | -
28.01.2019 00:30 | MS214C | U25C | - | - | - | - | - | 18,55 | 68 | 82 | 1,21 | 15,3 | 1,9 | 90 | 1,03 | 47 | 1,03 | 19 | 1,08 | - | -
28.01.2019 00:40 | MR201B | L170B | - | - | - | - | - | - | 66 | 81 | 1,22 | 15,7 | 2,2 | 90 | 1,02 | 47 | 1,04 | 19 | 1,08 | - | -
28.01.2019 03:25 | MR201C | L174C | - | - | - | - | - | - | 62 | 79 | 1,29 | 16,7 | 3,3 | 89 | 1,03 | 46 | 1,02 | 20 | 1,12 | - | -
28.01.2019 06:20 | MS214D | U26D | - | - | - | - | - | 18,48 | 65 | 85 | 1,32 | 15,8 | 3,2 | 95 | 1,04 | 47 | 1,04 | 19 | 1,08 | - | -
28.01.2019 09:15 | MR201C | L180C | - | 29,7 | - | - | - | - | 68 | 84 | 1,25 | 15,3 | 2,2 | 93 | 1,03 | 48 | 1,03 | 18 | 1,09 | - | -
28.01.2019 09:45 | MR201A | L181A | - | - | - | - | - | - | 67 | 86 | 1,29 | 14,4 | 2,7 | 95 | 1,04 | 48 | 1,03 | 18 | 1,08 | - | -
28.01.2019 11:20 | MS214A | U27A | - | - | - | - | - | 18,40 | 70 | 83 | 1,20 | 15,2 | 1,7 | 91 | 1,03 | 47 | 1,03 | 19 | 1,07 | - | -
28.01.2019 12:15 | MR201B | L185B | - | - | - | - | - | - | 70 | 84 | 1,20 | 14,7 | 1,8 | 92 | 1,03 | 48 | 1,03 | 19 | 1,09 | - | -
28.01.2019 16:00 | MS214B | U28B | - | - | - | - | - | 18,39 | 72 | 84 | 1,18 | 15,3 | 1,3 | 92 | 1,03 | 47 | 1,03 | 18 | 1,08 | - | -
28.01.2019 16:05 | MR201C | L189C | - | - | - | - | - | - | 66 | 83 | 1,26 | 16,2 | 2,5 | 92 | 1,03 | 47 | 1,03 | 18 | 1,10 | - | -
28.01.2019 21:00 | MS214D | U29D | - | - | - | - | - | 18,91 | 71 | 84 | 1,18 | 14,7 | 1,5 | 91 | 1,03 | 47 | 1,03 | 19 | 1,07 | - | -
28.01.2019 21:15 | MR201A | L196A | - | - | - | - | - | - | 67 | 82 | 1,23 | 17,7 | 2,1 | 92 | 1,03 | 47 | 1,03 | 19 | 1,07 | - | -
28.01.2019 22:45 | MR201C | L198C | - | - | - | - | - | - | 67 | 85 | 1,27 | 14,0 | 2,8 | 94 | 1,03 | 48 | 1,04 | 19 | 1,08 | - | -
28.01.2019 23:55 | MR201B | L200B | - | - | - | - | - | - | 68 | 84 | 1,23 | 14,1 | 2,4 | 92 | 1,02 | 48 | 1,03 | 19 | 1,08 | - | -
29.01.2019 01:40 | MS214A | U 30 A | - | - | - | - | - | 18,38 | 72 | 84 | 1,18 | 15,5 | 1,4 | 93 | 1,03 | 48 | 1,03 | 19 | 1,08 | - | -
29.01.2019 03:21 | MR201A | L 205 A | - | - | - | - | - | - | 69 | 83 | 1,21 | 14,9 | 1,8 | 91 | 1,04 | 47 | 1,03 | 18 | 1,08 | - | -
29.01.2019 04:45 | MR201C | L207C | - | - | - | - | - | - | 64 | 84 | 1,31 | 15,6 | 3,3 | 94 | 1,03 | 48 | 1,04 | 19 | 1,08 | - | -
29.01.2019 06:00 | MR201B | L209B | - | - | - | - | - | - | 66 | 84 | 1,27 | 14,3 | 3,0 | 93 | 1,02 | 47 | 1,04 | 19 | 1,08 | - | -
29.01.2019 06:40 | MS214B | U31B | - | - | - | - | - | 18,40 | 68 | 83 | 1,22 | 15,1 | 2,0 | 91 | 1,03 | 47 | 1,03 | 19 | 1,07 | - | -
29.01.2019 09:40 | MR201A | L214A | - | 29,8 | - | - | - | - | 68 | 83 | 1,22 | 16,4 | 1,6 | 92 | 1,04 | 46 | 1,05 | 18 | 1,10 | - | -
29.01.2019 10:54 | MR201C | L216C | - | - | - | - | - | - | 70 | 85 | 1,21 | 15,2 | 1,6 | 93 | 1,03 | 47 | 1,04 | 18 | 1,08 | - | -
29.01.2019 11:50 | MS214C | U32C | - | - | - | - | - | 18,70 | 72 | 85 | 1,18 | 14,8 | 1,3 | 93 | 1,03 | 47 | 1,04 | 18 | 1,07 | - | -
29.01.2019 15:50 | MR201B | L221B | - | - | - | - | - | - | 67 | 85 | 1,25 | 15,6 | 2,0 | 94 | 1,04 | 46 | 1,08 | 19 | 1,07 | - | -
29.01.2019 18:20 | MS214D | U33D | - | - | - | - | - | 18,16 | 69 | 85 | 1,24 | 14,7 | 2,0 | 94 | 1,03 | 46 | 1,06 | 19 | 1,08 | - | -
29.01.2019 18:31 | MR201A | L223A | - | - | - | - | - | - | 72 | 86 | 1,20 | 13,5 | 1,8 | 94 | 1,03 | 48 | 1,04 | 20 | 1,09 | - | -
29.01.2019 21:35 | MR201B | L227B | - | - | - | - | - | - | 65 | 85 | 1,30 | 15,4 | 2,8 | 94 | 1,03 | 47 | 1,06 | 19 | 1,10 | - | -
29.01.2019 23:10 | MS214A | U34A | - | - | - | - | - | 17,94 | 74 | 87 | 1,18 | 13,3 | 1,4 | 94 | 1,03 | 49 | 1,03 | 19 | 1,08 | - | -
30.01.2019 00:40 | MR201C | L231C | - | - | - | - | - | - | 65 | 84 | 1,30 | 14,6 | 3,4 | 93 | 1,03 | 48 | 1,02 | 20 | 1,12 | - | -
30.01.2019 02:50 | MS214A | U34A/1 | - | - | - | - | - | 18,23 | 73 | 86 | 1,19 | 15,0 | 1,5 | 95 | 1,03 | 49 | 1,03 | 19 | 1,08 | - | -
30.01.2019 02:55 | MR201A | L234A | - | - | - | - | - | - | 67 | 85 | 1,27 | 19,7 | 2,2 | 96 | 1,04 | 48 | 1,03 | 19 | 1,11 | - | -
30.01.2019 04:55 | MS214B | U35B | - | - | - | - | - | 18,36 | 73 | 86 | 1,19 | 15,0 | 1,5 | 95 | 1,03 | 49 | 1,03 | 19 | 1,08 | - | -
30.01.2019 07:00 | MR201A | L240A | - | - | - | - | - | - | 70 | 86 | 1,24 | 16,0 | 2,1 | 96 | 1,03 | 48 | 1,04 | 19 | 1,08 | - | -
30.01.2019 08:15 | MS214C | U36C | - | - | - | - | - | 18,67 | 73 | 88 | 1,22 | 16,0 | 1,7 | 97 | 1,03 | 49 | 1,03 | 19 | 1,08 | - | -
30.01.2019 09:10 | MR201B | L244B | - | 30,3 | - | - | - | - | 72 | 87 | 1,21 | 14,2 | 1,9 | 95 | 1,02 | 49 | 1,03 | 19 | 1,07 | - | -
30.01.2019 11:55 | MR201C | L248C | - | - | - | - | - | - | 69 | 85 | 1,24 | 15,3 | 2,3 | 94 | 1,03 | 48 | 1,04 | 19 | 1,07 | - | -
30.01.2019 12:30 | MS214D | U37D | - | - | - | - | - | 18,64 | 70 | 86 | 1,22 | 15,3 | 2,0 | 94 | 1,03 | 48 | 1,04 | 20 | 1,09 | - | -
30.01.2019 14:45 | MR201A | L252A | - | - | - | - | - | - | 65 | 87 | 1,34 | 12,9 | 3,6 | 96 | 1,03 | 49 | 1,03 | 18 | 1,07 | - | -
30.01.2019 16:55 | MS214A | U38A | - | - | - | - | - | 18,77 | 74 | 86 | 1,17 | 14,6 | 1,3 | 94 | 1,03 | 49 | 1,03 | 19 | 1,07 | - | -
30.01.2019 19:00 | MR201B | L259B | - | - | - | - | - | - | 67 | 83 | 1,24 | 16,7 | 2,2 | 92 | 1,02 | 47 | 1,05 | 19 | 1,09 | - | -
30.01.2019 21:55 | MS214B | U39B | - | - | - | - | - | 18,72 | 72 | 85 | 1,19 | 15,3 | 1,5 | 93 | 1,03 | 48 | 1,03 | 19 | 1,07 | - | -
30.01.2019 21:55 | MR201C | L263C | - | - | - | - | - | - | 71 | 85 | 1,20 | 15,7 | 1,6 | 94 | 1,03 | 48 | 1,04 | 18 | 1,07 | - | -
31.01.2019 01:30 | MR201A | L267A | - | - | - | - | - | - | 69 | 85 | 1,23 | 16,6 | 1,8 | 94 | 1,03 | 47 | 1,04 | 19 | 1,09 | - | -
31.01.2019 02:30 | MS214C | U40C | - | - | - | - | - | 18,54 | 71 | 84 | 1,19 | 15,7 | 1,5 | 92 | 1,03 | 47 | 1,03 | 19 | 1,07 | - | -
31.01.2019 04:04 | MR201B | L271B | - | - | - | - | - | - | 69 | 83 | 1,21 | 16,0 | 1,8 | 92 | 1,03 | 47 | 1,04 | 19 | 1,10 | - | -
31.01.2019 05:45 | MR201C | L275C | - | - | - | - | - | - | 70 | 84 | 1,21 | 15,7 | 1,7 | 93 | 1,03 | 48 | 1,03 | 18 | 1,08 | - | -
31.01.2019 07:05 | MS214D | U41D | - | - | - | - | - | 18,69 | 71 | 85 | 1,20 | 15,4 | 1,7 | 93 | 1,03 | 48 | 1,03 | 19 | 1,07 | - | -
31.01.2019 09:50 | MR201C | L281C | - | 31,1 | - | - | - | - | 65 | 84 | 1,31 | 16,3 | 3,3 | 95 | 1,03 | 48 | 1,03 | 19 | 1,06 | - | -
31.01.2019 11:16 | MR201B | L283B | - | - | - | - | - | - | 66 | 82 | 1,25 | 17,7 | 2,4 | 92 | 1,03 | 47 | 1,05 | 19 | 1,06 | - | -
31.01.2019 13:20 | MR201A | L285A | - | - | - | - | - | - | 63 | 84 | 1,32 | 14,7 | 3,5 | 93 | 1,03 | 48 | 1,03 | 18 | 1,07 | - | -
31.01.2019 13:20 | MS214A | U42A | - | - | - | - | - | 18,28 | 71 | 84 | 1,19 | 15,9 | 1,4 | 92 | 1,03 | 48 | 1,03 | 18 | 1,07 | - | -
31.01.2019 18:14 | MR201A | L288A | - | - | - | - | - | - | 68 | 85 | 1,25 | 15,0 | 2,7 | 94 | 1,03 | 49 | 1,03 | 20 | 1,08 | - | -
31.01.2019 19:10 | MS214B | U43B | - | - | - | - | - | 18,00 | 71 | 86 | 1,20 | 15,3 | 1,7 | 94 | 1,03 | 48 | 1,03 | 19 | 1,07 | - | -
31.01.2019 19:50 | MR201B | L292B | - | - | - | - | - | - | 66 | 86 | 1,31 | 14,1 | 3,4 | 96 | 1,03 | 48 | 1,05 | 20 | 1,09 | - | -
31.01.2019 23:10 | MR201C | L296C | - | - | - | - | - | - | 65 | 85 | 1,32 | 15,8 | 3,7 | 96 | 1,03 | 49 | 1,02 | 21 | 1,11 | - | -
01.02.2019 02:10 | MS214C | U1C | - | - | - | - | - | 18,39 | 68 | 87 | 1,27 | 15,6 | 2,9 | 96 | 1,03 | 49 | 1,03 | 21 | 1,10 | - | -
01.02.2019 03:30 | MR201A | L2A | - | - | - | - | - | - | 70 | 86 | 1,24 | 15,8 | 2,3 | 96 | 1,03 | 49 | 1,03 | 20 | 1,07 | - | -
01.02.2019 06:10 | MR201B | L6B | - | - | - | - | - | - | 71 | 86 | 1,22 | 14,8 | 2,1 | 95 | 1,02 | 49 | 1,04 | 20 | 1,08 | - | -
01.02.2019 06:40 | MS214D | U2D | - | - | - | - | - | 18,03 | 71 | 87 | 1,23 | 15,1 | 2,2 | 96 | 1,03 | 49 | 1,03 | 20 | 1,09 | - | -
01.02.2019 09:35 | MR201C | L10C | - | - | - | - | - | - | 67 | 86 | 1,29 | 15,4 | 3,1 | 96 | 1,03 | 49 | 1,03 | 20 | 1,09 | - | -
01.02.2019 10:30 | MR201B | L12B | - | 30,0 | - | - | - | - | 74 | 87 | 1,18 | 13,0 | 1,6 | 95 | 1,02 | 49 | 1,03 | 20 | 1,08 | - | -
01.02.2019 12:10 | MS214A | U3A | - | - | - | - | - | 18,41 | 73 | 86 | 1,18 | 15,1 | 1,3 | 94 | 1,03 | 49 | 1,03 | 19 | 1,07 | - | -
01.02.2019 15:00 | MR201A | L17A | - | - | - | - | - | - | 72 | 88 | 1,22 | 14,8 | 1,8 | 96 | 1,03 | 49 | 1,03 | 19 | 1,09 | - | -
01.02.2019 17:10 | MS214B | U4B | - | - | - | - | - | 18,11 | 75 | 90 | 1,19 | 14,7 | 1,6 | 98 | 1,03 | 50 | 1,03 | 20 | 1,07 | - | -
01.02.2019 17:40 | MR201B | L21B | - | - | - | - | - | - | 71 | 90 | 1,27 | 14,7 | 2,5 | 99 | 1,03 | 50 | 1,05 | 20 | 1,09 | - | -
01.02.2019 21:20 | MR201A | L26A | - | - | - | - | - | - | 69 | 84 | 1,22 | 17,0 | 2,0 | 93 | 1,03 | 48 | 1,03 | 19 | 1,08 | - | -
01.02.2019 22:00 | MS214C | U5C | - | - | - | - | - | 18,66 | 73 | 87 | 1,19 | 14,9 | 1,6 | 95 | 1,03 | 49 | 1,03 | 19 | 1,08 | - | -
02.02.2019 00:05 | MR201B | L30B | - | - | - | - | - | - | 67 | 85 | 1,27 | 18,0 | 2,3 | 96 | 1,04 | 47 | 1,06 | 20 | 1,08 | - | -
02.02.2019 03:00 | MS214D | U6D | - | - | - | - | - | 18,61 | 72 | 86 | 1,18 | 15,6 | 1,4 | 94 | 1,03 | 49 | 1,03 | 19 | 1,07 | - | -
02.02.2019 03:00 | MR201C | L34C | - | - | - | - | - | - | 65 | 85 | 1,32 | 13,5 | 3,6 | 95 | 1,03 | 48 | 1,04 | 19 | 1,08 | - | -
02.02.2019 05:50 | MR201A | L38A | - | - | - | - | - | - | 69 | 90 | 1,30 | 15,6 | 2,8 | 100 | 1,04 | 49 | 1,06 | 20 | 1,08 | - | -
02.02.2019 08:10 | MS214A | U7A | - | - | - | - | - | 19,12 | 66 | 85 | 1,29 | 15,1 | 2,9 | 95 | 1,04 | 48 | 1,06 | 19 | 1,07 | - | -
02.02.2019 09:46 | MR201B | L42B | - | 30,7 | - | - | - | - | 69 | 85 | 1,24 | 16,4 | 2,1 | 95 | 1,03 | 47 | 1,05 | 20 | 1,08 | - | -
02.02.2019 11:30 | MR201C | L46C | - | - | - | - | - | - | 62 | 85 | 1,36 | 16,5 | 3,5 | 96 | 1,40 | 47 | 1,08 | 19 | 1,09 | - | -
02.02.2019 12:40 | MS214B | U8B | - | - | - | - | - | 18,73 | 73 | 87 | 1,18 | 14,6 | 1,4 | 95 | 1,03 | 49 | 1,03 | 19 | 1,07 | - | -
02.02.2019 14:50 | MR201A | L50A | - | - | - | - | - | - | 67 | 85 | 1,27 | 17,2 | 2,3 | 96 | 1,03 | 48 | 1,05 | 19 | 1,09 | - | -
02.02.2019 17:00 | MR201B | L54B | - | - | - | - | - | - | 70 | 87 | 1,24 | 13,8 | 2,4 | 95 | 1,03 | 48 | 1,05 | 19 | 1,07 | - | -
02.02.2019 17:20 | MS214C | U9C | - | - | - | - | - | 18,58 | 72 | 86 | 1,19 | 14,5 | 1,5 | 94 | 1,03 | 49 | 1,03 | 19 | 1,07 | - | -
02.02.2019 21:30 | MR201C | L61C | - | - | - | - | - | - | 67 | 86 | 1,29 | 16,2 | 2,8 | 96 | 1,03 | 49 | 1,03 | 19 | 1,10 | - | -
02.02.2019 22:15 | MS214D | U10D | - | - | - | - | - | 18,50 | 74 | 87 | 1,19 | 14,3 | 1,6 | 95 | 1,03 | 49 | 1,03 | 20 | 1,09 | - | -
03.02.2019 00:15 | MR201A | L65A | - | - | - | - | - | - | 73 | 88 | 1,21 | 15,3 | 1,8 | 96 | 1,03 | 49 | 1,03 | 19 | 1,08 | - | -
03.02.2019 03:00 | MS214A | U11A | - | - | - | - | - | 18,57 | 74 | 88 | 1,19 | 15,7 | 1,5 | 96 | 1,03 | 49 | 1,03 | 20 | 1,08 | - | -
03.02.2019 03:05 | MR201B | L69B | - | - | - | - | - | - | 71 | 87 | 1,22 | 13,9 | 2,4 | 96 | 1,02 | 50 | 1,02 | 22 | 1,13 | - | -
03.02.2019 06:00 | MR201C | L73C | - | - | - | - | - | - | 71 | 88 | 1,25 | 15,4 | 2,4 | 97 | 1,03 | 50 | 1,02 | 20 | 1,10 | - | -
03.02.2019 08:00 | MS214B | U12B | - | - | - | - | - | 18,57 | 75 | 88 | 1,18 | 15,5 | 1,3 | 97 | 1,03 | 50 | 1,03 | 19 | 1,07 | - | -
03.02.2019 08:30 | MR201A | L77A | - | 30,6 | - | - | - | - | 73 | 88 | 1,20 | 15,5 | 1,7 | 96 | 1,03 | 50 | 1,03 | 19 | 1,08 | - | -
03.02.2019 11:25 | MR201B | L 81B | - | - | - | - | - | - | 72 | 87 | 1,21 | 13,6 | 2,1 | 95 | 1,03 | 50 | 1,03 | 20 | 1,07 | - | -
03.02.2019 13:20 | MS214C | U 13C | - | - | - | - | - | 18,54 | 75 | 88 | 1,17 | 14,7 | 1,2 | 96 | 1,03 | 49 | 1,03 | 19 | 1,07 | - | -
03.02.2019 15:10 | MR201C | L85C | - | - | - | - | - | - | 66 | 86 | 1,30 | 14,0 | 3,6 | 95 | 1,03 | 49 | 1,02 | 21 | 1,11 | - | -
03.02.2019 16:50 | MR201B | L87B | - | - | - | - | - | - | 73 | 87 | 1,19 | 13,6 | 1,7 | 94 | 1,02 | 49 | 1,03 | 20 | 1,07 | - | -
03.02.2019 19:40 | MS214D | U14D | - | - | - | - | - | 18,31 | 73 | 86 | 1,18 | 14,9 | 1,3 | 94 | 1,03 | 48 | 1,04 | 19 | 1,07 | - | -
03.02.2019 21:00 | MR201A | L91A | - | - | - | - | - | - | 70 | 86 | 1,23 | 16,5 | 2,0 | 96 | 1,03 | 49 | 1,03 | 19 | 1,08 | - | -
04.02.2019 00:00 | MR201B | L95B | - | - | - | - | - | - | 70 | 86 | 1,22 | 14,5 | 2,0 | 94 | 1,02 | 48 | 1,05 | 19 | 1,07 | - | -
04.02.2019 01:00 | MS214A | U15A | - | - | - | - | - | 19,15 | 73 | 86 | 1,18 | 15,0 | 1,4 | 94 | 1,03 | 49 | 1,03 | 19 | 1,07 | - | -
04.02.2019 02:45 | MR201C | L99C | - | - | - | - | - | - | 70 | 88 | 1,25 | 14,7 | 2,3 | 96 | 1,03 | 49 | 1,04 | 19 | 1,07 | - | -
04.02.2019 02:45 | MS214B | U16B | - | - | - | - | - | 18,70 | 74 | 88 | 1,19 | 15,0 | 1,5 | 97 | 1,03 | 49 | 1,03 | 19 | 1,07 | - | -
04.02.2019 06:42 | MR201A | L103A | - | - | - | - | - | - | 72 | 88 | 1,21 | 14,9 | 2,0 | 96 | 1,03 | 50 | 1,03 | 20 | 1,08 | - | -
04.02.2019 09:20 | MR201C | L108C | - | 30,6 | - | - | - | - | 69 | 88 | 1,27 | 17,3 | 2,5 | 98 | 1,03 | 50 | 1,03 | 19 | 1,08 | - | -
04.02.2019 10:25 | MR201B | L110B | - | - | - | - | - | - | 70 | 87 | 1,24 | 15,5 | 2,4 | 96 | 1,02 | 50 | 1,04 | 20 | 1,08 | - | -
04.02.2019 10:25 | MS214C | U17C | - | - | - | - | - | 18,78 | 75 | 88 | 1,17 | 14,5 | 1,3 | 95 | 1,03 | 50 | 1,03 | 19 | 1,07 | - | -
04.02.2019 11:55 | MR201A | L112A | - | - | - | - | - | - | 65 | 83 | 1,29 | 17,4 | 3,0 | 93 | 1,03 | 48 | 1,03 | 19 | 1,08 | - | -
04.02.2019 15:20 | MS214D | U18D | - | - | - | - | - | 18,59 | 74 | 87 | 1,18 | 16,0 | 1,4 | 96 | 1,03 | 49 | 1,03 | 19 | 1,07 | - | -
04.02.2019 15:45 | MR201C | L117C | - | - | - | - | - | - | 68 | 88 | 1,29 | 17,7 | 2,6 | 99 | 1,04 | 49 | 1,03 | 19 | 1,08 | - | -
04.02.2019 19:30 | MR201B | L122B | - | - | - | - | - | - | 75 | 89 | 1,19 | 14,8 | 1,5 | 97 | 1,03 | 50 | 1,03 | 20 | 1,07 | - | -
04.02.2019 20:25 | MS214A | U19A | - | - | - | - | - | 18,61 | 72 | 88 | 1,23 | 15,9 | 2,0 | 97 | 1,03 | 49 | 1,04 | 20 | 1,07 | - | -
04.02.2019 22:45 | MR201A | L127A | - | - | - | - | - | - | 67 | 86 | 1,28 | 16,2 | 2,9 | 96 | 1,03 | 49 | 1,04 | 20 | 1,08 | - | -
05.02.2019 01:10 | MR201B | L131B | - | - | - | - | - | - | 76 | 89 | 1,17 | 13,9 | 1,5 | 96 | 1,02 | 50 | 1,03 | 20 | 1,07 | - | -
05.02.2019 01:40 | MS214B | U20B | - | - | - | - | - | 18,27 | 75 | 88 | 1,18 | 15,1 | 1,4 | 96 | 1,03 | 49 | 1,03 | 20 | 1,08 | - | -
05.02.2019 04:25 | MR201C | L135C | - | - | - | - | - | - | 68 | 86 | 1,27 | 15,8 | 2,7 | 96 | 1,03 | 49 | 1,04 | 19 | 1,07 | - | -
05.02.2019 05:10 | MR201A | L136A | - | - | - | - | - | - | 70 | 86 | 1,23 | 16,8 | 3,1 | 96 | 1,03 | 49 | 1,03 | 20 | 1,08 | - | -
05.02.2019 06:45 | MS214C | U21C | - | - | - | - | - | 18,15 | 74 | 87 | 1,19 | 16,1 | 1,4 | 96 | 1,03 | 49 | 1,04 | 20 | 1,08 | - | -
05.02.2019 08:20 | MR201B | L140B | - | - | - | - | - | - | 75 | 88 | 1,18 | 14,4 | 1,6 | 96 | 1,02 | 50 | 1,03 | 20 | 1,08 | - | -
05.02.2019 11:25 | MS214D | U22D | - | - | - | - | - | 18,40 | 74 | 87 | 1,18 | 15,4 | 1,5 | 96 | 1,03 | 49 | 1,03 | 19 | 1,07 | - | -
05.02.2019 11:30 | MR201C | L144C | - | - | - | - | - | - | 73 | 87 | 1,20 | 15,9 | 1,7 | 96 | 1,03 | 49 | 1,03 | 20 | 1,08 | - | -
05.02.2019 14:25 | MR201A | L148A | - | 29,4 | - | - | - | - | 73 | 87 | 1,19 | 15,6 | 1,5 | 96 | 1,03 | 49 | 1,03 | 19 | 1,09 | - | -
05.02.2019 16:35 | MS214A | U23A | - | - | - | - | - | 18,23 | 74 | 87 | 1,18 | 15,7 | 1,4 | 95 | 1,03 | 49 | 1,03 | 19 | 1,08 | - | -
05.02.2019 17:10 | MR201B | L152B | - | - | - | - | - | - | 72 | 86 | 1,21 | 13,9 | 1,8 | 94 | 1,03 | 49 | 1,04 | 19 | 1,09 | - | -
05.02.2019 20:30 | MR201C | L156C | - | - | - | - | - | - | 65 | 83 | 1,27 | 17,4 | 2,8 | 93 | 1,03 | 48 | 1,03 | 19 | 1,09 | - | -
05.02.2019 21:25 | MS214B | U24B | - | - | - | - | - | 18,50 | 72 | 86 | 1,20 | 16,1 | 1,7 | 95 | 1,03 | 49 | 1,03 | 20 | 1,09 | - | -
05.02.2019 22:55 | MR201A | L160A | - | - | - | - | - | - | 69 | 85 | 1,24 | 16,8 | 2,1 | 95 | 1,03 | 49 | 1,03 | 19 | 1,09 | - | -
06.02.2019 02:36 | MS214C | U25C | - | - | - | - | - | 18,32 | 67 | 86 | 1,28 | 16,0 | 2,9 | 96 | 1,03 | 49 | 1,03 | 19 | 1,07 | - | -
06.02.2019 04:21 | MR201C | L167C | - | - | - | - | - | - | 61 | 86 | 1,42 | 15,0 | 4,9 | 97 | 1,03 | 49 | 1,04 | 19 | 1,07 | - | -
06.02.2019 05:20 | MR201B | L169B | - | - | - | - | - | - | 72 | 86 | 1,20 | 15,9 | 1,7 | 95 | 1,03 | 49 | 1,03 | 19 | 1,07 | - | -
06.02.2019 07:20 | MS214D | U26D | - | - | - | - | - | 18,81 | 64 | 81 | 1,26 | 27,2 | 1,6 | 95 | 1,03 | 47 | 1,08 | 19 | 1,09 | - | -
06.02.2019 09:00 | MR201A | L174A | - | 30,3 | - | - | - | - | 68 | 87 | 1,29 | 14,9 | 2,9 | 97 | 1,03 | 49 | 1,04 | 19 | 1,08 | - | -
06.02.2019 11:15 | MS214A | U27A | - | - | - | - | - | 18,82 | 66 | 85 | 1,28 | 18,2 | 2,3 | 96 | 1,03 | 47 | 1,07 | 18 | 1,10 | - | -
06.02.2019 11:15 | MR201B | L177B | - | - | - | - | - | - | 73 | 88 | 1,21 | 11,5 | 1,8 | 95 | 1,03 | 48 | 1,04 | 19 | 1,08 | - | -
06.02.2019 14:55 | MS214A | U27A/1 | - | - | - | - | - | 18,64 | 71 | 86 | 1,20 | 16,1 | 1,5 | 95 | 1,03 | 48 | 1,05 | 19 | 1,08 | - | -
06.02.2019 15:50 | MS214B | U28B | - | - | - | - | - | 18,56 | 70 | 86 | 1,23 | 17,4 | 1,7 | 95 | 1,03 | 48 | 1,06 | 19 | 1,09 | - | -
06.02.2019 16:00 | MR201A | L183C | - | - | - | - | - | - | 65 | 84 | 1,30 | 17,8 | 2,9 | 95 | 1,03 | 48 | 1,05 | 19 | 1,09 | - | -
06.02.2019 20:05 | MS214C | U29C | - | - | - | - | - | 18,28 | 73 | 87 | 1,19 | 16,2 | 1,6 | 96 | 1,03 | 49 | 1,04 | 22 | 1,13 | - | -
07.02.2019 00:10 | MS214A | U30A | - | - | - | - | - | 18,66 | 73 | 88 | 1,20 | 15,6 | 1,8 | 97 | 1,03 | 50 | 1,04 | 21 | 1,12 | - | -
07.02.2019 01:10 | MR201B | L195B | - | - | - | - | - | - | 69 | 85 | 1,24 | 15,3 | 2,5 | 94 | 1,03 | 49 | 1,02 | 21 | 1,11 | - | -
07.02.2019 01:45 | MR201C | L196C | - | - | - | - | - | - | 71 | 90 | 1,27 | 14,3 | 2,7 | 99 | 1,03 | 51 | 1,03 | 20 | 1,12 | - | -
07.02.2019 05:00 | MR201C | L198C | - | - | - | - | - | - | 69 | 84 | 1,22 | 17,5 | 1,9 | 94 | 1,03 | 48 | 1,03 | 19 | 1,09 | - | -
07.02.2019 05:25 | MR201A | L199A | - | - | - | - | - | - | 66 | 83 | 1,25 | 18,2 | 2,4 | 93 | 1,03 | 48 | 1,03 | 19 | 1,09 | - | -
07.02.2019 05:30 | MS214D | U31D | - | - | - | - | - | 18,18 | 73 | 87 | 1,20 | 16,4 | 1,5 | 96 | 1,03 | 49 | 1,04 | 19 | 1,09 | - | -
07.02.2019 09:20 | MR201B | L206B | - | 30,0 | - | - | - | - | 69 | 86 | 1,25 | 14,8 | 2,5 | 95 | 1,02 | 49 | 1,03 | 19 | 1,08 | - | -
07.02.2019 10:20 | MS214B | U32B | - | - | - | - | - | 18,75 | 72 | 87 | 1,22 | 16,4 | 1,9 | 96 | 1,03 | 50 | 1,03 | 19 | 1,08 | - | -
07.02.2019 14:30 | MR201C | L210C | - | - | - | - | - | - | 65 | 89 | 1,37 | 18,1 | 4,1 | 102 | 1,04 | 51 | 1,02 | 22 | 1,12 | - | -
07.02.2019 15:45 | MR201A | L211A | - | - | - | - | - | - | 66 | 82 | 1,25 | 18,7 | 2,2 | 93 | 1,03 | 47 | 1,04 | 19 | 1,08 | - | -
07.02.2019 18:50 | MS214C | U33C | - | - | - | - | - | 17,89 | 72 | 87 | 1,21 | 16,2 | 1,8 | 96 | 1,03 | 49 | 1,04 | 19 | 1,07 | - | -
07.02.2019 18:55 | MR201C | L213C | - | - | - | - | - | - | 76 | 92 | 1,21 | 13,5 | 1,8 | 100 | 1,03 | 51 | 1,03 | 19 | 1,08 | - | -
07.02.2019 22:50 | MR201A | L217A | - | - | - | - | - | - | 70 | 85 | 1,22 | 17,1 | 1,8 | 95 | 1,03 | 48 | 1,04 | 19 | 1,10 | - | -
07.02.2019 23:55 | MS214A | U34A | - | - | - | - | - | 18,24 | 74 | 88 | 1,19 | 14,7 | 1,4 | 97 | 1,03 | 49 | 1,03 | 19 | 1,08 | - | -
08.02.2019 01:55 | MR201B | L221B | - | - | - | - | - | - | 73 | 88 | 1,21 | 12,7 | 1,9 | 95 | 1,02 | 49 | 1,04 | 19 | 1,08 | - | -
08.02.2019 04:30 | MR201C | L225C | - | - | - | - | - | - | 70 | 92 | 1,31 | 10,8 | 3,2 | 100 | 1,03 | 50 | 1,06 | 20 | 1,09 | - | -
08.02.2019 04:30 | MS214B | U35B | - | - | - | - | - | 18,89 | 72 | 89 | 1,24 | 14,2 | 2,2 | 97 | 1,03 | 49 | 1,04 | 20 | 1,08 | - | -
08.02.2019 07:00 | MR201A | L229A | - | - | - | - | - | - | 69 | 85 | 1,23 | 15,9 | 2,1 | 94 | 1,03 | 49 | 1,03 | 19 | 1,08 | - | -
08.02.2019 08:45 | MR201C | L231C | - | 30,0 | - | - | - | - | 68 | 89 | 1,30 | 13,1 | 3,2 | 98 | 1,03 | 50 | 1,03 | 19 | 1,09 | - | -
08.02.2019 10:01 | MR201B | L233B | - | - | - | - | - | - | 68 | 86 | 1,26 | 14,7 | 2,6 | 95 | 1,02 | 49 | 1,04 | 19 | 1,07 | - | -
08.02.2019 10:30 | MS214D | U36D | - | - | - | - | - | 18,54 | 76 | 89 | 1,17 | 13,7 | 1,3 | 97 | 1,03 | 50 | 1,03 | 19 | 1,07 | - | -
08.02.2019 12:55 | MR201C | L237C | - | - | - | - | - | - | 76 | 92 | 1,22 | 11,6 | 2,0 | 99 | 1,03 | 51 | 1,03 | 20 | 1,06 | - | -
08.02.2019 15:48 | MS214D | U36D/1 | - | - | - | - | - | 18,71 | 74 | 87 | 1,17 | 14,7 | 1,2 | 95 | 1,03 | 49 | 1,03 | 19 | 1,07 | - | -
08.02.2019 17:20 | MS214C | U37C | - | - | - | - | - | 18,72 | 72 | 87 | 1,21 | 16,2 | 1,8 | 96 | 1,03 | 49 | 1,03 | 19 | 1,03 | - | -
08.02.2019 17:30 | MR201A | L244A | - | - | - | - | - | - | 68 | 87 | 1,27 | 16,2 | 2,5 | 96 | 1,03 | 49 | 1,03 | 19 | 1,08 | - | -
08.02.2019 20:20 | MS214A | U38A | - | - | - | - | - | 18,34 | 73 | 89 | 1,22 | 14,7 | 2,1 | 98 | 1,03 | 50 | 1,03 | 20 | 1,08 | - | -
08.02.2019 22:35 | MR201B | L251B | - | - | - | - | - | - | 72 | 92 | 1,28 | 11,1 | 3,4 | 100 | 1,03 | 51 | 1,03 | 23 | 1,13 | - | -
09.02.2019 00:50 | MS214B | U39B | - | - | - | - | - | 18,30 | 79 | 93 | 1,18 | 12,3 | 1,5 | 101 | 1,03 | 51 | 1,03 | 20 | 1,06 | - | -
09.02.2019 01:40 | MR201C | L255C | - | - | - | - | - | - | 75 | 98 | 1,30 | 10,4 | 3,0 | 106 | 1,03 | 54 | 1,04 | 20 | 1,07 | - | -
09.02.2019 04:20 | MR201C | L258C | - | - | - | - | - | - | 71 | 88 | 1,23 | 19,1 | 1,9 | 99 | 1,03 | 50 | 1,03 | 19 | 1,07 | - | -
09.02.2019 05:50 | MS214B | U 39B/1 | - | - | - | - | - | 18,26 | 75 | 90 | 1,20 | 14,6 | 1,7 | 99 | 1,03 | 50 | 1,03 | 20 | 1,08 | - | -
09.02.2019 07:10 | MR201A | L262A | - | - | - | - | - | - | 57 | 74 | 1,31 | 27,9 | 2,8 | 89 | 1,04 | 44 | 1,05 | 19 | 1,11 | - | -
09.02.2019 08:25 | MS214D | U40D | - | - | - | - | - | 18,93 | 71 | 88 | 1,23 | 16,8 | 1,9 | 98 | 1,03 | 48 | 1,04 | 20 | 1,10 | - | -
09.02.2019 10:00 | MR201B | L267B | - | - | - | - | - | - | 67 | 81 | 1,22 | 17,7 | 2,1 | 91 | 1,03 | 47 | 1,03 | 19 | 1,08 | - | -
09.02.2019 10:55 | MS214A | U41A | - | - | - | - | - | 18,24 | 70 | 86 | 1,23 | 17,9 | 1,8 | 96 | 1,03 | 48 | 1,03 | 20 | 1,10 | - | -
09.02.2019 11:00 | MR201A | L268A | - | 29,7 | - | - | - | - | 62 | 79 | 1,28 | 21,0 | 2,7 | 91 | 1,03 | 46 | 1,03 | 19 | 1,08 | - | -
09.02.2019 14:45 | MS214C | U42C | - | - | - | - | - | 18,46 | 70 | 83 | 1,19 | 17,7 | 1,5 | 92 | 1,03 | 47 | 1,03 | 19 | 1,09 | - | -
09.02.2019 15:25 | MR201C | L274C | - | - | - | - | - | - | 65 | 85 | 1,31 | 19,2 | 3,0 | 97 | 1,04 | 48 | 1,05 | 20 | 1,12 | - | -
09.02.2019 16:40 | MR201B | L276B | - | - | - | - | - | - | 63 | 81 | 1,28 | 20,3 | 2,4 | 92 | 1,04 | 45 | 1,06 | 19 | 1,08 | - | -
09.02.2019 20:40 | MR201B | L282B | - | - | - | - | - | - | 69 | 83 | 1,22 | 16,3 | 1,8 | 92 | 1,03 | 47 | 1,03 | 19 | 1,08 | - | -
09.02.2019 22:00 | MR201A | L284A | - | - | - | - | - | - | 64 | 80 | 1,25 | 19,3 | 2,4 | 90 | 1,03 | 47 | 1,03 | 19 | 1,09 | - | -
09.02.2019 22:10 | MS214D | U44D | - | - | - | - | - | 18,51 | 68 | 84 | 1,24 | 16,1 | 2,2 | 93 | 1,03 | 47 | 1,03 | 20 | 1,10 | - | -
10.02.2019 00:00 | MS214B | U43B | - | - | - | - | - | 18,42 | 68 | 84 | 1,23 | 17,3 | 1,9 | 93 | 1,03 | 47 | 1,03 | 18 | 1,07 | - | -
10.02.2019 01:35 | MR201C | L289C | - | - | - | - | - | - | 60 | 86 | 1,44 | 18,3 | 4,4 | 100 | 1,04 | 47 | 1,10 | 19 | 1,09 | - | -
10.02.2019 04:55 | MS214A | U45A | - | - | - | - | - | 18,69 | 70 | 85 | 1,21 | 15,3 | 1,7 | 93 | 1,03 | 48 | 1,03 | 19 | 1,07 | - | -
10.02.2019 04:55 | MR201B | L294B | - | - | - | - | - | - | 66 | 85 | 1,28 | 15,7 | 2,7 | 94 | 1,03 | 48 | 1,04 | 19 | 1,08 | - | -
10.02.2019 08:30 | MR201A | L299A | - | 30,3 | - | - | - | - | 63 | 81 | 1,28 | 18,1 | 2,6 | 91 | 1,03 | 46 | 1,04 | 18 | 1,10 | - | -
10.02.2019 10:05 | MS214C | U46C | - | - | - | - | - | 18,53 | 67 | 84 | 1,25 | 16,1 | 2,5 | 94 | 1,03 | 48 | 1,03 | 20 | 1,07 | - | -
10.02.2019 10:25 | MR201C | L301C | - | - | - | - | - | - | 67 | 88 | 1,32 | 12,0 | 3,3 | 97 | 1,03 | 49 | 1,06 | 19 | 1,09 | - | -
10.02.2019 13:10 | MR201B | L306B | - | - | - | - | - | - | 64 | 84 | 1,32 | 13,3 | 3,6 | 93 | 1,02 | 48 | 1,04 | 19 | 1,07 | - | -
10.02.2019 15:00 | MS214D | U47D | - | - | - | - | - | 18,46 | 72 | 86 | 1,20 | 14,5 | 1,6 | 94 | 1,03 | 48 | 1,04 | 19 | 1,08 | - | -
10.02.2019 17:00 | MR201A | L311A | - | - | - | - | - | - | 66 | 85 | 1,29 | 16,0 | 2,8 | 95 | 1,03 | 48 | 1,04 | 19 | 1,07 | - | -
10.02.2019 19:55 | MS214A | U48A | - | - | - | - | - | 18,51 | 72 | 87 | 1,20 | 14,6 | 1,9 | 95 | 1,03 | 49 | 1,03 | 21 | 1,11 | - | -
10.02.2019 20:30 | MR201C | L316C | - | - | - | - | - | - | 67 | 88 | 1,32 | 14,5 | 3,6 | 98 | 1,03 | 50 | 1,02 | 21 | 1,15 | - | -
10.02.2019 23:20 | MR201A | L320A | - | - | - | - | - | - | 70 | 86 | 1,23 | 17,0 | 1,8 | 95 | 1,03 | 49 | 1,03 | 19 | 1,10 | - | -
11.02.2019 00:55 | MS214B | U49B | - | - | - | - | - | 18,41 | 75 | 88 | 1,18 | 15,3 | 1,4 | 97 | 1,03 | 50 | 1,03 | 19 | 1,08 | - | -
11.02.2019 02:00 | MR201B | L324B | - | - | - | - | - | - | 72 | 87 | 1,21 | 13,9 | 2,1 | 95 | 1,02 | 49 | 1,02 | 20 | 1,10 | - | -
11.02.2019 05:05 | MR201C | L328C | - | - | - | - | - | - | 65 | 87 | 1,34 | 14,5 | 4,2 | 97 | 1,03 | 50 | 1,02 | 22 | 1,14 | - | -
11.02.2019 05:50 | MS214C | U50C | - | - | - | - | - | 18,54 | 73 | 86 | 1,18 | 15,1 | 1,3 | 95 | 1,03 | 48 | 1,03 | 19 | 1,08 | - | -
11.02.2019 10:45 | MS214D | U51D | - | - | - | - | - | 18,21 | 71 | 87 | 1,23 | 15,1 | 2,1 | 96 | 1,03 | 49 | 1,03 | 19 | 1,08 | - | -
11.02.2019 10:55 | MR201B | L336B | - | - | - | - | - | - | 71 | 87 | 1,22 | 16,0 | 2,0 | 96 | 1,03 | 49 | 1,03 | 19 | 1,07 | - | -
11.02.2019 13:55 | MR201C | L340C | - | 30,3 | - | - | - | - | 64 | 89 | 1,39 | 22,8 | 4,0 | 104 | 1,04 | 51 | 1,02 | 21 | 1,11 | - | -
11.02.2019 15:40 | MS214A | U52A | - | - | - | - | - | 18,50 | 73 | 86 | 1,19 | 15,6 | 1,4 | 95 | 1,03 | 48 | 1,03 | 19 | 1,08 | - | -
11.02.2019 15:50 | MR201A | L343A | - | - | - | - | - | - | 69 | 85 | 1,23 | 17,5 | 1,8 | 95 | 1,03 | 48 | 1,03 | 19 | 1,07 | - | -
11.02.2019 19:20 | MR201C | L348C | - | - | - | - | - | - | 76 | 93 | 1,22 | 13,3 | 2,0 | 101 | 1,03 | 51 | 1,04 | 20 | 1,07 | - | -
11.02.2019 20:50 | MS214B | U53B | - | - | - | - | - | 18,70 | 74 | 89 | 1,20 | 15,3 | 1,6 | 98 | 1,03 | 49 | 1,03 | 20 | 1,09 | - | -
11.02.2019 22:50 | MR201B | L353B | - | - | - | - | - | - | 71 | 87 | 1,23 | 14,1 | 2,2 | 95 | 1,03 | 49 | 1,04 | 19 | 1,07 | - | -
12.02.2019 02:10 | MS214C | U54C | - | - | - | - | - | 18,40 | 74 | 87 | 1,18 | 14,4 | 1,4 | 95 | 1,03 | 49 | 1,03 | 19 | 1,08 | - | -
12.02.2019 02:15 | MR201C | L357C | - | - | - | - | - | - | 71 | 93 | 1,31 | 12,9 | 3,3 | 102 | 1,03 | 51 | 1,06 | 20 | 1,06 | - | -
12.02.2019 05:00 | MR201A | L361A | - | - | - | - | - | - | 68 | 85 | 1,25 | 15,6 | 2,4 | 94 | 1,03 | 48 | 1,03 | 19 | 1,08 | - | -
12.02.2019 06:41 | MR201C | L363C | - | - | - | - | - | - | 78 | 94 | 1,21 | 13,4 | 1,8 | 102 | 1,03 | 53 | 1,03 | 20 | 1,06 | - | -
12.02.2019 07:20 | MS214D | U55D | - | - | - | - | - | 18,41 | 78 | 93 | 1,18 | 14,3 | 1,4 | 101 | 1,03 | 52 | 1,03 | 20 | 1,07 | - | -
12.02.2019 09:50 | MR201B | L367B | - | 30,0 | - | - | - | - | 76 | 90 | 1,18 | 16,2 | 1,3 | 99 | 1,03 | 51 | 1,03 | 20 | 1,08 | - | -
12.02.2019 12:20 | MS214A | U56A | - | - | - | - | - | 17,29 | 72 | 86 | 1,18 | 14,8 | 1,5 | 93 | 1,03 | 49 | 1,03 | 20 | 1,08 | - | -
12.02.2019 14:27 | MR201A | L370A | - | - | - | - | - | - | 73 | 90 | 1,24 | 12,8 | 2,2 | 98 | 1,03 | 50 | 1,03 | 19 | 1,08 | - | -
12.02.2019 14:50 | MS214D | U55D-1 | - | - | - | - | - | 18,43 | 72 | 85 | 1,18 | 14,5 | 1,4 | 93 | 1,03 | 48 | 1,03 | 19 | 1,08 | - | -
12.02.2019 16:15 | MR201C | L372C | - | - | - | - | - | - | 71 | 90 | 1,27 | 14,6 | 2,4 | 99 | 1,03 | 51 | 1,03 | 19 | 1,13 | - | -
12.02.2019 18:15 | MR201B | L274B | - | - | - | - | - | - | 68 | 84 | 1,24 | 15,8 | 2,4 | 93 | 1,03 | 48 | 1,04 | 19 | 1,08 | - | -
12.02.2019 20:20 | MS214B | U57B | - | - | - | - | - | 18,23 | 68 | 85 | 1,25 | 22,2 | 2,0 | 98 | 1,03 | 48 | 1,03 | 19 | 1,08 | - | -
12.02.2019 21:50 | MR201C | L379C | - | - | - | - | - | - | 74 | 92 | 1,25 | 10,5 | 2,5 | 99 | 1,03 | 50 | 1,05 | 20 | 1,07 | - | -
12.02.2019 22:40 | MR201A | L 380A | - | - | - | - | - | - | 71 | 90 | 1,26 | 13,8 | 2,5 | 99 | 1,03 | 50 | 1,03 | 20 | 1,09 | - | -
12.02.2019 23:00 | MS214B | U57B переотбор | - | - | - | - | - | 18,09 | 71 | 85 | 1,20 | 22,0 | 1,2 | 97 | 1,03 | 48 | 1,03 | 19 | 1,08 | - | -
13.02.2019 00:10 | MS214C | U58C | - | - | - | - | - | 18,45 | 74 | 90 | 1,21 | 13,9 | 1,9 | 98 | 1,03 | 50 | 1,03 | 20 | 1,09 | - | -
13.02.2019 02:35 | MS214C | U58C\1 | - | - | - | - | - | 18,41 | 73 | 89 | 1,21 | 15,1 | 1,8 | 97 | 1,03 | 50 | 1,03 | 20 | 1,07 | - | -
13.02.2019 02:55 | MS214B | U57B\1 | - | - | - | - | - | 18,28 | 74 | 88 | 1,19 | 17,2 | 1,3 | 97 | 1,03 | 49 | 1,03 | 20 | 1,07 | - | -
13.02.2019 03:55 | MR201B | L388B | - | - | - | - | - | - | 69 | 87 | 1,26 | 12,2 | 3,2 | 95 | 1,02 | 50 | 1,02 | 22 | 1,12 | - | -
13.02.2019 05:20 | MR201A | L390A | - | - | - | - | - | - | 67 | 82 | 1,23 | 18,5 | 2,1 | 93 | 1,03 | 47 | 1,03 | 20 | 1,09 | - | -
13.02.2019 06:20 | MS214D | U59D | - | - | - | - | - | 18,66 | 72 | 88 | 1,22 | 15,0 | 1,9 | 97 | 1,03 | 49 | 1,03 | 20 | 1,07 | - | -
13.02.2019 08:40 | MR201C | L394C | - | 30,0 | - | - | - | - | 70 | 91 | 1,31 | 13,4 | 3,4 | 100 | 1,03 | 51 | 1,03 | 21 | 1,10 | - | -
13.02.2019 10:20 | MR201B | L396B | - | - | - | - | - | - | 69 | 87 | 1,25 | 14,7 | 2,8 | 96 | 1,03 | 50 | 1,02 | 22 | 1,13 | - | -
13.02.2019 11:40 | MS214A | U60A | - | - | - | - | - | 18,40 | 74 | 88 | 1,19 | 15,4 | 1,5 | 97 | 1,03 | 50 | 1,03 | 19 | 1,07 | - | -
13.02.2019 16:20 | MR201A | L401A | - | - | - | - | - | - | 65 | 83 | 1,27 | 16,2 | 2,7 | 92 | 1,03 | 48 | 1,02 | 19 | 1,12 | - | -
13.02.2019 16:55 | MR201B | L402B | - | - | - | - | - | - | 67 | 82 | 1,23 | 15,7 | 2,2 | 91 | 1,03 | 47 | 1,03 | 19 | 1,11 | - | -
13.02.2019 18:35 | MS214C | U61C | - | - | - | - | - | 17,72 | 72 | 85 | 1,19 | 16,0 | 1,4 | 94 | 1,03 | 48 | 1,02 | 18 | 1,07 | - | -
13.02.2019 20:50 | MR201B | L408B | - | - | - | - | - | - | 73 | 87 | 1,19 | 14,0 | 1,7 | 94 | 1,03 | 49 | 1,03 | 19 | 1,07 | - | -
13.02.2019 21:55 | MR201C | L409C | - | - | - | - | - | - | 67 | 86 | 1,28 | 14,6 | 3,0 | 95 | 1,03 | 49 | 1,03 | 19 | 1,09 | - | -
13.02.2019 23:20 | MS214D | U62D | - | - | - | - | - | 18,29 | 72 | 87 | 1,20 | 15,5 | 1,6 | 95 | 1,03 | 49 | 1,03 | 19 | 1,09 | - | -
14.02.2019 00:20 | MR201A | L413A | - | - | - | - | - | - | 70 | 88 | 1,26 | 14,1 | 2,6 | 97 | 1,03 | 50 | 1,04 | 19 | 1,10 | - | -
14.02.2019 02:50 | MR201B | L417B | - | - | - | - | - | - | 71 | 88 | 1,24 | 13,5 | 2,4 | 96 | 1,03 | 49 | 1,04 | 19 | 1,07 | - | -
14.02.2019 04:00 | MS214A | U63A | - | - | - | - | - | 18,24 | 72 | 88 | 1,22 | 15,1 | 1,9 | 97 | 1,03 | 49 | 1,04 | 19 | 1,08 | - | -
14.02.2019 07:00 | MR201A | L422A | - | - | - | - | - | - | 65 | 82 | 1,27 | 17,3 | 2,5 | 92 | 1,03 | 48 | 1,03 | 18 | 1,09 | - | -
14.02.2019 08:40 | MS214B | U64B | - | - | - | - | - | 18,23 | 72 | 88 | 1,22 | 15,2 | 1,8 | 97 | 1,03 | 49 | 1,04 | 19 | 1,09 | - | -
14.02.2019 09:45 | MR201C | L427C | - | 30,8 | - | - | - | - | 63 | 84 | 1,35 | 15,2 | 3,8 | 95 | 1,03 | 48 | 1,05 | 19 | 1,08 | - | -
14.02.2019 13:40 | MR201B | L432B | - | - | - | - | - | - | 69 | 88 | 1,27 | 15,2 | 2,5 | 97 | 1,03 | 49 | 1,04 | 20 | 1,10 | - | -
14.02.2019 13:40 | MS214C | U65C | - | - | - | - | - | 18,61 | 71 | 87 | 1,23 | 13,4 | 2,3 | 95 | 1,02 | 49 | 1,04 | 19 | 1,07 | - | -
14.02.2019 15:00 | MR201A | L434A | - | - | - | - | - | - | 69 | 87 | 1,26 | 16,3 | 2,2 | 97 | 1,04 | 49 | 1,04 | 19 | 1,10 | - | -
14.02.2019 17:15 | MS214C | U65C/1 | - | - | - | - | - | 18,65 | 73 | 88 | 1,21 | 15,4 | 1,8 | 97 | 1,03 | 49 | 1,03 | 19 | 1,07 | - | -
14.02.2019 18:01 | MR201C | L438C | - | - | - | - | - | - | 66 | 84 | 1,27 | 17,1 | 2,5 | 94 | 1,03 | 48 | 1,04 | 19 | 1,09 | - | -
14.02.2019 18:55 | MS214D | U66D | - | - | - | - | - | 18,59 | 74 | 88 | 1,19 | 15,6 | 1,6 | 96 | 1,03 | 50 | 1,03 | 19 | 1,08 | - | -
14.02.2019 20:10 | MR201C | L441C | - | - | - | - | - | - | 72 | 85 | 1,19 | 16,6 | 1,6 | 94 | 1,02 | 49 | 1,02 | 19 | 1,08 | - | -
14.02.2019 21:00 | MR201A | L442A | - | - | - | - | - | - | 76 | 91 | 1,21 | 15,8 | 1,7 | 100 | 1,03 | 52 | 1,03 | 19 | 1,08 | - | -
14.02.2019 22:55 | MR201B | L443B | - | - | - | - | - | - | 75 | 93 | 1,24 | 12,3 | 2,6 | 101 | 1,03 | 53 | 1,02 | 22 | 1,11 | - | -
15.02.2019 02:10 | MS214A | U67A | - | - | - | - | - | 18,11 | 79 | 93 | 1,17 | 14,7 | 1,2 | 101 | 1,03 | 52 | 1,03 | 20 | 1,05 | - | -
15.02.2019 02:15 | MR201C | L447C | - | - | - | - | - | - | 67 | 84 | 1,25 | 18,7 | 2,3 | 95 | 1,03 | 49 | 1,03 | 19 | 1,09 | - | -
15.02.2019 03:30 | MR201A | L448A | - | - | - | - | - | - | 66 | 88 | 1,34 | 17,1 | 3,5 | 99 | 1,03 | 51 | 1,03 | 19 | 1,08 | - | -
15.02.2019 06:05 | MS214B | U68B | - | - | - | - | - | 17,98 | 78 | 91 | 1,18 | 15,6 | 1,3 | 100 | 1,03 | 51 | 1,03 | 20 | 1,06 | - | -
15.02.2019 06:55 | MR201B | L452B | - | - | - | - | - | - | 71 | 90 | 1,26 | 14,6 | 2,6 | 99 | 1,03 | 51 | 1,04 | 20 | 1,06 | - | -
15.02.2019 08:20 | MS214A | U67A/1 | - | - | - | - | - | 17,90 | 73 | 90 | 1,23 | 15,7 | 2,0 | 100 | 1,03 | 50 | 1,03 | 20 | 1,09 | - | -
15.02.2019 11:30 | MS214B | U68B/1 | - | - | - | - | - | 18,10 | 75 | 90 | 1,19 | 16,3 | 1,5 | 99 | 1,03 | 50 | 1,03 | 20 | 1,07 | - | -
15.02.2019 12:00 | MR201A | L458A | - | 30,3 | - | - | - | - | 73 | 89 | 1,22 | 16,0 | 1,9 | 98 | 1,03 | 50 | 1,03 | 19 | 1,07 | - | -
15.02.2019 13:15 | MS214C | U69C | - | - | - | - | - | 18,08 | 74 | 89 | 1,20 | 16,2 | 1,7 | 98 | 1,03 | 50 | 1,03 | 20 | 1,08 | - | -
15.02.2019 13:50 | MR201C | L460C | - | - | - | - | - | - | 67 | 86 | 1,28 | 17,8 | 3,2 | 97 | 1,03 | 50 | 1,03 | 21 | 1,12 | - | -
15.02.2019 14:55 | MR201B | L462B | - | - | - | - | - | - | 71 | 86 | 1,22 | 16,4 | 1,9 | 95 | 1,02 | 49 | 1,03 | 19 | 1,07 | - | -
15.02.2019 16:35 | MR201A | L464A | - | - | - | - | - | - | 71 | 88 | 1,24 | 16,7 | 2,2 | 97 | 1,03 | 50 | 1,03 | 19 | 1,07 | - | -
15.02.2019 18:15 | MS214D | U70D | - | - | - | - | - | 18,51 | 72 | 87 | 1,20 | 17,1 | 1,8 | 96 | 1,03 | 50 | 1,03 | 20 | 1,07 | - | -
15.02.2019 20:30 | MR201C | L469C | - | - | - | - | - | - | 65 | 83 | 1,29 | 19,6 | 2,6 | 95 | 1,03 | 47 | 1,05 | 19 | 1,09 | - | -
15.02.2019 23:30 | MS214A | U71A | - | - | - | - | - | 18,42 | 70 | 86 | 1,22 | 17,1 | 1,8 | 95 | 1,03 | 48 | 1,04 | 19 | 1,08 | - | -
15.02.2019 23:40 | MR201B | L474B | - | - | - | - | - | - | 69 | 84 | 1,21 | 16,1 | 1,8 | 92 | 1,03 | 48 | 1,03 | 19 | 1,08 | - | -
16.02.2019 03:20 | MR201A | L479A | - | - | - | - | - | - | 65 | 85 | 1,30 | 19,0 | 2,5 | 96 | 1,04 | 47 | 1,04 | 19 | 1,12 | - | -
16.02.2019 04:15 | MS214B | U72B | - | - | - | - | - | 18,50 | 73 | 88 | 1,21 | 16,3 | 1,9 | 97 | 1,02 | 49 | 1,04 | 19 | 1,05 | - | -
16.02.2019 07:10 | MR201C | L484C | - | - | - | - | - | - | 67 | 84 | 1,26 | 16,8 | 2,5 | 94 | 1,03 | 48 | 1,04 | 18 | 1,08 | - | -
16.02.2019 08:20 | MR201B | L486B | - | 30,6 | - | - | - | - | 65 | 83 | 1,27 | 18,8 | 2,6 | 94 | 1,03 | 48 | 1,04 | 19 | 1,08 | - | -
16.02.2019 09:15 | MS214C | U73C | - | - | - | - | - | 18,61 | 72 | 85 | 1,19 | 16,8 | 1,4 | 94 | 1,30 | 48 | 1,03 | 18 | 1,07 | - | -
16.02.2019 10:05 | MR201A | L488A | - | - | - | - | - | - | 68 | 85 | 1,25 | 17,1 | 2,2 | 95 | 1,03 | 48 | 1,03 | 18 | 1,08 | - | -
16.02.2019 14:10 | MS214D | U74D | - | - | - | - | - | 18,30 | 72 | 86 | 1,19 | 17,0 | 1,5 | 95 | 1,03 | 49 | 1,03 | 19 | 1,07 | - | -
16.02.2019 15:40 | MR201C | L496C | - | - | - | - | - | - | 62 | 86 | 1,37 | 19,7 | 3,2 | 99 | 1,05 | 46 | 1,09 | 19 | 1,08 | - | -
16.02.2019 16:45 | MR201B | L 498 B | - | - | - | - | - | - | 71 | 87 | 1,22 | 17,1 | 1,7 | 97 | 1,03 | 49 | 1,04 | 19 | 1,09 | - | -
16.02.2019 19:00 | MS214A | U 75 A | - | - | - | - | - | 18,60 | 74 | 88 | 1,19 | 16,6 | 1,4 | 97 | 1,03 | 50 | 1,03 | 19 | 1,06 | - | -
16.02.2019 20:25 | MR201A | L503A | - | - | - | - | - | - | 67 | 84 | 1,26 | 17,9 | 2,5 | 95 | 1,03 | 48 | 1,03 | 19 | 1,08 | - | -
16.02.2019 23:15 | MR201B | L507B | - | - | - | - | - | - | 63 | 85 | 1,35 | 14,0 | 4,5 | 95 | 1,02 | 50 | 1,02 | 21 | 1,11 | - | -
17.02.2019 00:10 | MS214B | U76B | - | - | - | - | - | 18,37 | 68 | 86 | 1,27 | 15,6 | 2,8 | 96 | 1,03 | 50 | 1,03 | 19 | 1,06 | - | -
17.02.2019 02:20 | MR201C | L511C | - | - | - | - | - | - | 63 | 85 | 1,35 | 14,9 | 4,4 | 96 | 1,02 | 50 | 1,02 | 21 | 1,10 | - | -
17.02.2019 05:10 | MS214C | U77C | - | - | - | - | - | 18,39 | 73 | 87 | 1,19 | 15,8 | 1,6 | 96 | 1,03 | 50 | 1,03 | 20 | 1,07 | - | -
17.02.2019 05:20 | MR201B | L516B | - | - | - | - | - | - | 72 | 86 | 1,20 | 15,9 | 1,8 | 95 | 1,02 | 49 | 1,03 | 19 | 1,06 | - | -
17.02.2019 09:30 | MR201A | L521A | - | 29,4 | - | - | - | - | 66 | 85 | 1,28 | 17,4 | 3,0 | 96 | 1,03 | 49 | 1,02 | 21 | 1,13 | - | -
17.02.2019 10:00 | MS214D | U78D | - | - | - | - | - | 18,61 | 73 | 87 | 1,20 | 16,0 | 1,6 | 96 | 1,03 | 49 | 1,03 | 19 | 1,07 | - | -
17.02.2019 12:50 | MR201C | L526C | - | - | - | - | - | - | 65 | 86 | 1,32 | 15,9 | 3,8 | 97 | 1,03 | 50 | 1,02 | 21 | 1,13 | - | -
17.02.2019 15:00 | MS214A | U79A | - | - | - | - | - | 18,72 | 72 | 86 | 1,20 | 16,8 | 1,5 | 95 | 1,03 | 49 | 1,03 | 19 | 1,07 | - | -
17.02.2019 16:10 | MR201B | L531B | - | - | - | - | - | - | 70 | 87 | 1,23 | 15,6 | 2,4 | 96 | 1,03 | 50 | 1,03 | 21 | 1,11 | - | -
17.02.2019 17:40 | MR201A | L533A | - | - | - | - | - | - | 66 | 85 | 1,29 | 19,5 | 2,7 | 96 | 1,03 | 48 | 1,04 | 19 | 1,10 | - | -
17.02.2019 20:00 | MS214B | U80B | - | - | - | - | - | 18,56 | 71 | 86 | 1,21 | 16,6 | 1,8 | 95 | 1,03 | 49 | 1,03 | 20 | 1,09 | - | -
17.02.2019 21:50 | MR201C | L538C | - | - | - | - | - | - | 63 | 87 | 1,38 | 17,1 | 4,1 | 99 | 1,04 | 49 | 1,04 | 20 | 1,08 | - | -
18.02.2019 00:40 | MR201A | L543A | - | - | - | - | - | - | 65 | 84 | 1,30 | 16,2 | 3,3 | 94 | 1,04 | 49 | 1,04 | 19 | 1,08 | - | -
18.02.2019 00:45 | MS214C | U81C | - | - | - | - | - | 18,61 | 71 | 87 | 1,22 | 17,2 | 1,9 | 96 | 1,03 | 49 | 1,03 | 20 | 1,07 | - | -
18.02.2019 04:20 | MR201A | L548A | - | - | - | - | - | - | 66 | 84 | 1,28 | 18,4 | 2,7 | 95 | 1,03 | 48 | 1,03 | 19 | 1,07 | - | -
18.02.2019 05:50 | MS214D | U82D | - | - | - | - | - | 18,71 | 70 | 86 | 1,23 | 16,6 | 2,2 | 95 | 1,03 | 49 | 1,03 | 19 | 1,07 | - | -
18.02.2019 08:15 | MR201C | L553C | - | 31,1 | - | - | - | - | 58 | 84 | 1,44 | 18,9 | 4,8 | 97 | 1,04 | 48 | 1,07 | 19 | 1,07 | - | -
18.02.2019 10:10 | MR201A | L556A | - | - | - | - | - | - | 69 | 85 | 1,24 | 17,6 | 2,2 | 95 | 1,03 | 49 | 1,03 | 19 | 1,09 | - | -
18.02.2019 10:40 | MS214A | U83A | - | - | - | - | - | 18,65 | 70 | 86 | 1,22 | 15,8 | 2,0 | 95 | 1,03 | 49 | 1,03 | 19 | 1,08 | - | -
18.02.2019 17:10 | MR201B | L559B | - | - | - | - | - | - | 56 | 85 | 1,52 | 22,7 | 4,9 | 103 | 1,06 | 45 | 1,12 | 20 | 1,07 | - | -
18.02.2019 19:10 | MS214B | U84B | - | - | - | - | - | 18,30 | 68 | 88 | 1,29 | 14,8 | 3,0 | 97 | 1,03 | 50 | 1,02 | 19 | 1,09 | - | -
18.02.2019 19:50 | MR201A | L563A | - | - | - | - | - | - | 69 | 86 | 1,25 | 19,9 | 2,1 | 98 | 1,04 | 49 | 1,03 | 20 | 1,09 | - | -
18.02.2019 20:45 | MR201B | L564B | - | - | - | - | - | - | 70 | 86 | 1,22 | 16,6 | 1,9 | 95 | 1,03 | 49 | 1,04 | 19 | 1,09 | - | -
18.02.2019 23:10 | MS214C | U85C | - | - | - | - | - | 18,48 | 71 | 90 | 1,27 | 15,3 | 3,0 | 100 | 1,03 | 51 | 1,02 | 22 | 1,12 | - | -
18.02.2019 23:15 | MR201C | L568C | - | - | - | - | - | - | 67 | 88 | 1,32 | 17,1 | 3,6 | 99 | 1,03 | 50 | 1,03 | 22 | 1,14 | - | -
19.02.2019 01:55 | MR201A | L572A | - | - | - | - | - | - | 71 | 89 | 1,26 | 17,1 | 2,4 | 99 | 1,03 | 51 | 1,03 | 20 | 1,08 | - | -
19.02.2019 03:15 | MS214D | U86D | - | - | - | - | - | 18,60 | 69 | 87 | 1,26 | 16,1 | 2,6 | 97 | 1,03 | 49 | 1,03 | 20 | 1,08 | - | -
19.02.2019 03:50 | MR201C | L574C | - | - | - | - | - | - | 65 | 85 | 1,31 | 16,4 | 3,5 | 96 | 1,03 | 49 | 1,02 | 21 | 1,11 | - | -
19.02.2019 09:00 | MR201A | L582A | - | 30,3 | - | - | - | - | 68 | 87 | 1,27 | 17,1 | 2,6 | 97 | 1,03 | 49 | 1,03 | 19 | 1,07 | - | -
19.02.2019 10:40 | MS214A | U87A | - | - | - | - | - | 18,43 | 70 | 86 | 1,22 | 16,4 | 2,0 | 95 | 1,03 | 49 | 1,03 | 19 | 1,07 | - | -
19.02.2019 11:15 | MR201B | L586B | - | - | - | - | - | - | 67 | 85 | 1,28 | 14,6 | 3,3 | 94 | 1,02 | 49 | 1,02 | 22 | 1,12 | - | -
19.02.2019 12:00 | MS214B | U88B | - | - | - | - | - | 18,54 | 72 | 86 | 1,20 | 15,4 | 1,6 | 95 | 1,03 | 49 | 1,03 | 19 | 1,06 | - | -
19.02.2019 15:20 | MR201C | L591C | - | - | - | - | - | - | 59 | 88 | 1,49 | 18,0 | 5,2 | 103 | 1,05 | 47 | 1,10 | 19 | 1,06 | - | -
19.02.2019 16:10 | MS214C | U89C | - | - | - | - | - | 18,52 | 74 | 87 | 1,19 | 16,3 | 1,4 | 96 | 1,03 | 50 | 1,03 | 19 | 1,06 | - | -
19.02.2019 16:15 | MR201B | L593B | - | - | - | - | - | - | 70 | 88 | 1,25 | 13,4 | 2,7 | 96 | 1,02 | 50 | 1,02 | 21 | 1,14 | - | -
19.02.2019 20:25 | MS214D | U90D | - | - | - | - | - | 18,78 | 75 | 90 | 1,20 | 14,9 | 1,7 | 99 | 1,03 | 51 | 1,03 | 19 | 1,07 | - | -
19.02.2019 20:35 | MR201A | L599A | - | - | - | - | - | - | 69 | 91 | 1,31 | 14,3 | 3,2 | 101 | 1,03 | 51 | 1,03 | 20 | 1,09 | - | -
20.02.2019 00:00 | MR201C | L603C | - | - | - | - | - | - | 72 | 91 | 1,27 | 12,7 | 2,7 | 100 | 1,02 | 52 | 1,04 | 19 | 1,07 | - | -
20.02.2019 00:55 | MS214A | U91A | - | - | - | - | - | 18,48 | 75 | 91 | 1,21 | 14,0 | 1,8 | 99 | 1,03 | 51 | 1,03 | 19 | 1,07 | - | -
20.02.2019 02:35 | MR201B | L607B | - | - | - | - | - | - | 73 | 90 | 1,24 | 13,0 | 2,3 | 98 | 1,02 | 51 | 1,04 | 20 | 1,08 | - | -
20.02.2019 04:30 | MS214B | U92B | - | - | - | - | - | 18,57 | 73 | 89 | 1,22 | 14,3 | 2,1 | 97 | 1,03 | 51 | 1,03 | 21 | 1,09 | - | -
20.02.2019 05:25 | MS214A | U91A/1 | - | - | - | - | - | 18,57 | 74 | 90 | 1,22 | 14,5 | 2,0 | 98 | 1,03 | 51 | 1,03 | 19 | 1,07 | - | -
20.02.2019 05:40 | MR201A | L611A | - | - | - | - | - | - | 69 | 87 | 1,27 | 17,6 | 2,4 | 98 | 1,03 | 50 | 1,04 | 20 | 1,08 | - | -
20.02.2019 09:10 | MS214C | U93C | - | - | - | - | - | 18,47 | 75 | 90 | 1,21 | 14,6 | 1,7 | 98 | 1,03 | 51 | 1,03 | 19 | 1,08 | - | -
20.02.2019 09:10 | MR201B | L617B | - | 30,6 | - | - | - | - | 70 | 88 | 1,27 | 15,7 | 2,7 | 98 | 1,03 | 50 | 1,04 | 20 | 1,07 | - | -
20.02.2019 13:45 | MR201A | L621A | - | - | - | - | - | - | 68 | 86 | 1,27 | 17,8 | 2,5 | 97 | 1,03 | 50 | 1,03 | 19 | 1,07 | - | -
20.02.2019 17:20 | MS214D | U94D | - | - | - | - | - | 18,24 | 75 | 89 | 1,20 | 15,1 | 1,6 | 98 | 1,03 | 50 | 1,03 | 19 | 1,07 | - | -
20.02.2019 18:40 | MR201C | L625C | - | - | - | - | - | - | 74 | 94 | 1,27 | 12,7 | 2,6 | 103 | 1,03 | 52 | 1,05 | 20 | 1,07 | - | -
20.02.2019 21:35 | MR201B | L629B | - | - | - | - | - | - | 70 | 90 | 1,29 | 13,4 | 3,0 | 99 | 1,02 | 51 | 1,04 | 20 | 1,07 | - | -
20.02.2019 23:45 | MS214A | U95A | - | - | - | - | - | 18,18 | 77 | 92 | 1,20 | 16,0 | 1,5 | 102 | 1,03 | 52 | 1,03 | 19 | 1,06 | - | -
21.02.2019 01:50 | MR201A | L632A | - | - | - | - | - | - | 69 | 90 | 1,32 | 16,3 | 3,2 | 102 | 1,03 | 51 | 1,04 | 20 | 1,07 | - | -
21.02.2019 03:45 | MR201B | L635B | - | - | - | - | - | - | 65 | 85 | 1,31 | 15,7 | 3,4 | 95 | 1,03 | 49 | 1,04 | 19 | 1,08 | - | -
21.02.2019 04:45 | MS214A | U95A/1 | - | - | - | - | - | 17,99 | 74 | 91 | 1,22 | 16,0 | 1,9 | 100 | 1,03 | 51 | 1,03 | 20 | 1,07 | - | -
21.02.2019 06:55 | MS214B | U96B | - | - | - | - | - | 18,38 | 73 | 91 | 1,24 | 15,4 | 2,2 | 100 | 1,03 | 51 | 1,03 | 20 | 1,07 | - | -
21.02.2019 07:00 | MR201B | L639B | - | - | - | - | - | - | 73 | 89 | 1,22 | 14,8 | 2,0 | 98 | 1,02 | 50 | 1,04 | 19 | 1,09 | - | -
21.02.2019 09:20 | MS214A | U95A/2 | - | - | - | - | - | 18,39 | 75 | 90 | 1,21 | 15,7 | 1,6 | 99 | 1,03 | 51 | 1,03 | 19 | 1,08 | - | -
21.02.2019 10:00 | MR201B | L643B | - | - | - | - | - | - | 69 | 85 | 1,23 | 17,6 | 2,0 | 94 | 1,02 | 49 | 1,03 | 19 | 1,10 | - | -
21.02.2019 11:40 | MR201C | L644C | - | - | - | - | - | - | 68 | 89 | 1,30 | 17,1 | 3,2 | 100 | 1,03 | 51 | 1,03 | 20 | 1,11 | - | -
21.02.2019 11:45 | MR201A | L645A | - | 29,4 | - | - | - | - | 68 | 91 | 1,34 | 13,5 | 3,6 | 101 | 1,03 | 52 | 1,03 | 20 | 1,10 | - | -
21.02.2019 13:00 | MS214C | U97C | - | - | - | - | - | 18,81 | 74 | 90 | 1,20 | 16,4 | 1,6 | 99 | 1,03 | 50 | 1,03 | 20 | 1,09 | - | -
21.02.2019 16:20 | MR201A | L651A | - | - | - | - | - | - | 68 | 86 | 1,26 | 17,9 | 2,3 | 96 | 1,03 | 49 | 1,03 | 19 | 1,09 | - | -
21.02.2019 16:45 | MS214D | U98D | - | - | - | - | - | 18,54 | 71 | 86 | 1,21 | 16,6 | 1,8 | 95 | 1,03 | 49 | 1,03 | 19 | 1,08 | - | -
21.02.2019 21:00 | MR201A | L657A | - | - | - | - | - | - | 67 | 85 | 1,26 | 19,4 | 2,4 | 96 | 1,03 | 49 | 1,03 | 19 | 1,09 | - | -
21.02.2019 21:50 | MR201B | L658B | - | - | - | - | - | - | 62 | 80 | 1,29 | 19,5 | 3,0 | 91 | 1,02 | 47 | 1,04 | 19 | 1,08 | - | -
21.02.2019 21:50 | MS214B | U99B | - | - | - | - | - | 19,04 | 69 | 85 | 1,23 | 17,6 | 2,1 | 95 | 1,03 | 49 | 1,03 | 20 | 1,08 | - | -
22.02.2019 00:35 | MR201C | L661C | - | - | - | - | - | - | 71 | 89 | 1,25 | 15,7 | 2,4 | 99 | 1,03 | 51 | 1,03 | 20 | 1,07 | - | -
22.02.2019 01:40 | MR201A | L662A | - | - | - | - | - | - | 71 | 89 | 1,27 | 14,1 | 2,8 | 99 | 1,03 | 51 | 1,03 | 20 | 1,07 | - | -
22.02.2019 02:30 | MS214A | U100A | - | - | - | - | - | 18,34 | 69 | 86 | 1,23 | 17,6 | 2,1 | 95 | 1,03 | 49 | 1,03 | 19 | 1,07 | - | -
22.02.2019 05:05 | MR201B | L667B | - | - | - | - | - | - | 67 | 84 | 1,25 | 17,9 | 2,4 | 94 | 1,03 | 48 | 1,04 | 19 | 1,08 | - | -
22.02.2019 07:00 | MS214C | U101C | - | - | - | - | - | 18,37 | 71 | 86 | 1,22 | 18,1 | 1,8 | 96 | 1,03 | 49 | 1,04 | 20 | 1,08 | - | -
22.02.2019 08:20 | MR201A | L671A | - | 30,0 | - | - | - | - | 66 | 86 | 1,30 | 17,7 | 2,9 | 97 | 1,03 | 49 | 1,04 | 20 | 1,09 | - | -
22.02.2019 10:40 | MS214C | U101C/1 | - | - | - | - | - | 18,65 | 71 | 87 | 1,23 | 16,8 | 2,0 | 97 | 1,03 | 49 | 1,03 | 20 | 1,10 | - | -
22.02.2019 10:50 | MR201B | L675B | - | - | - | - | - | - | 64 | 84 | 1,31 | 18,1 | 3,2 | 95 | 1,03 | 47 | 1,06 | 19 | 1,08 | - | -
22.02.2019 11:20 | MS214D | U102D | - | - | - | - | - | 18,89 | 69 | 87 | 1,25 | 17,0 | 2,2 | 97 | 1,03 | 49 | 1,04 | 19 | 1,08 | - | -
22.02.2019 14:55 | MR201A | L680A | - | - | - | - | - | - | 72 | 89 | 1,24 | 18,4 | 1,9 | 100 | 1,04 | 50 | 1,03 | 19 | 1,08 | - | -
22.02.2019 16:10 | MS214A | U103A | - | - | - | - | - | 18,87 | 70 | 87 | 1,24 | 16,0 | 2,3 | 96 | 1,03 | 49 | 1,03 | 19 | 1,09 | - | -
22.02.2019 16:55 | MR201C | L682C | - | - | - | - | - | - | 68 | 90 | 1,33 | 14,3 | 3,4 | 101 | 1,03 | 51 | 1,04 | 19 | 1,07 | - | -
22.02.2019 20:00 | MS214B | U104B | - | - | - | - | - | 18,73 | 75 | 89 | 1,19 | 15,5 | 1,5 | 98 | 1,03 | 50 | 1,03 | 19 | 1,08 | - | -
22.02.2019 21:00 | MR201B | L689B | - | - | - | - | - | - | 67 | 86 | 1,28 | 14,9 | 3,2 | 96 | 1,03 | 50 | 1,02 | 21 | 1,12 | - | -
22.02.2019 23:50 | MR201A | L693A | - | - | - | - | - | - | 67 | 88 | 1,31 | 17,7 | 3,2 | 100 | 1,03 | 51 | 1,03 | 21 | 1,12 | - | -
23.02.2019 00:25 | MS214C | U105C | - | - | - | - | - | 18,67 | 74 | 89 | 1,21 | 16,3 | 1,6 | 98 | 1,03 | 50 | 1,03 | 19 | 1,07 | - | -
23.02.2019 03:00 | MR201C | L697C | - | - | - | - | - | - | 65 | 87 | 1,34 | 16,4 | 3,9 | 98 | 1,03 | 50 | 1,02 | 21 | 1,14 | - | -
23.02.2019 04:40 | MS214D | U106D | - | - | - | - | - | 18,09 | 72 | 87 | 1,21 | 16,8 | 1,7 | 96 | 1,03 | 49 | 1,03 | 19 | 1,08 | - | -
23.02.2019 05:00 | MR201A | L700A | - | - | - | - | - | - | 69 | 87 | 1,26 | 17,7 | 2,4 | 98 | 1,03 | 49 | 1,03 | 19 | 1,08 | - | -
23.02.2019 08:40 | MR201B | L706B | - | 30,6 | - | - | - | - | 65 | 84 | 1,28 | 16,0 | 2,9 | 94 | 1,02 | 48 | 1,04 | 19 | 1,07 | - | -
23.02.2019 08:45 | MS214A | U107A | - | - | - | - | - | 18,71 | 71 | 87 | 1,22 | 16,6 | 2,0 | 96 | 1,03 | 49 | 1,03 | 19 | 1,08 | - | -
23.02.2019 11:45 | MR201C | L709C | - | - | - | - | - | - | 67 | 86 | 1,28 | 17,5 | 2,6 | 96 | 1,02 | 49 | 1,04 | 19 | 1,07 | - | -
23.02.2019 12:50 | MS214B | U108B | - | - | - | - | - | 18,47 | 71 | 86 | 1,22 | 16,4 | 1,9 | 95 | 1,03 | 49 | 1,03 | 19 | 1,07 | - | -
23.02.2019 13:35 | MR201A | L712A | - | - | - | - | - | - | 71 | 88 | 1,24 | 16,8 | 2,1 | 97 | 1,03 | 49 | 1,03 | 19 | 1,08 | - | -
23.02.2019 17:10 | MS214C | U109C | - | - | - | - | - | 18,53 | 73 | 87 | 1,20 | 16,4 | 1,6 | 96 | 1,03 | 49 | 1,03 | 19 | 1,08 | - | -
23.02.2019 17:40 | MR201B | L718B | - | - | - | - | - | - | 61 | 83 | 1,37 | 16,3 | 4,8 | 95 | 1,03 | 49 | 1,02 | 21 | 1,13 | - | -
23.02.2019 20:15 | MR201A | L722A | - | - | - | - | - | - | 69 | 90 | 1,31 | 15,7 | 3,0 | 101 | 1,03 | 51 | 1,04 | 19 | 1,09 | - | -
23.02.2019 21:30 | MS214D | U110D | - | - | - | - | - | 18,59 | 73 | 88 | 1,20 | 16,5 | 1,5 | 97 | 1,03 | 49 | 1,03 | 19 | 1,08 | - | -
23.02.2019 23:20 | MR201C | L726C | - | - | - | - | - | - | 63 | 83 | 1,32 | 20,5 | 3,0 | 95 | 1,04 | 48 | 1,05 | 19 | 1,07 | - | -
24.02.2019 00:20 | MR201B | L728B | - | - | - | - | - | - | 63 | 85 | 1,34 | 19,5 | 3,3 | 97 | 1,03 | 47 | 1,07 | 19 | 1,08 | - | -
24.02.2019 01:40 | MS214A | U111A | - | - | - | - | - | 18,72 | 73 | 88 | 1,21 | 16,2 | 1,7 | 97 | 1,03 | 50 | 1,03 | 19 | 1,07 | - | -
24.02.2019 04:25 | MR201A | L734A | - | - | - | - | - | - | 70 | 90 | 1,29 | 14,6 | 2,7 | 100 | 1,03 | 51 | 1,04 | 19 | 1,09 | - | -
24.02.2019 05:45 | MS214B | U112B | - | - | - | - | - | 18,83 | 73 | 88 | 1,20 | 16,1 | 1,6 | 97 | 1,03 | 50 | 1,03 | 19 | 1,08 | - | -
24.02.2019 08:10 | MR201C | L740C | - | 30,3 | - | - | - | - | 70 | 87 | 1,24 | 18,2 | 2,0 | 98 | 1,03 | 50 | 1,03 | 19 | 1,07 | - | -
24.02.2019 10:00 | MS214C | U113C | - | - | - | - | - | 18,75 | 74 | 89 | 1,21 | 16,0 | 1,6 | 98 | 1,03 | 50 | 1,03 | 19 | 1,08 | - | -
24.02.2019 12:15 | MR201B | L744B | - | - | - | - | - | - | 65 | 84 | 1,29 | 16,3 | 3,0 | 94 | 1,03 | 48 | 1,04 | 19 | 1,08 | - | -
24.02.2019 14:10 | MS214D | U114D | - | - | - | - | - | 18,85 | 75 | 89 | 1,20 | 16,1 | 1,4 | 99 | 1,03 | 50 | 1,03 | 19 | 1,09 | - | -
24.02.2019 15:55 | MR201A | L750A | - | - | - | - | - | - | 70 | 89 | 1,28 | 23,6 | 1,8 | 104 | 1,05 | 49 | 1,03 | 19 | 1,10 | - | -
24.02.2019 18:40 | MS214A | U115A | - | - | - | - | - | 18,81 | 75 | 89 | 1,18 | 16,7 | 1,1 | 98 | 1,30 | 49 | 1,03 | 19 | 1,07 | - | -
24.02.2019 20:45 | MR201B | L756B | - | - | - | - | - | - | 71 | 87 | 1,23 | 14,5 | 2,1 | 95 | 1,03 | 49 | 1,04 | 19 | 1,07 | - | -
24.02.2019 21:40 | MR201A | L758A | - | - | - | - | - | - | 73 | 89 | 1,22 | 14,6 | 1,8 | 98 | 1,03 | 50 | 1,03 | 19 | 1,07 | - | -
24.02.2019 23:00 | MS214B | U116B | - | - | - | - | - | 18,55 | 74 | 89 | 1,20 | 18,6 | 1,3 | 99 | 1,04 | 49 | 1,03 | 19 | 1,07 | - | -
25.02.2019 03:00 | MS214B | U116B/1 | - | - | - | - | - | 18,39 | 75 | 89 | 1,19 | 16,9 | 1,3 | 99 | 1,04 | 49 | 1,03 | 19 | 1,07 | - | -
25.02.2019 03:48 | MR201B | L766B | - | - | - | - | - | - | 67 | 85 | 1,27 | 15,6 | 2,7 | 95 | 1,03 | 49 | 1,04 | 19 | 1,07 | - | -
25.02.2019 03:50 | MS214C | U117C | - | - | - | - | - | 18,50 | 76 | 89 | 1,17 | 15,3 | 1,1 | 97 | 1,03 | 50 | 1,03 | 19 | 1,04 | - | -
25.02.2019 06:00 | MR201C | L769C | - | - | - | - | - | - | 64 | 86 | 1,35 | 17,7 | 3,4 | 98 | 1,03 | 48 | 1,70 | 19 | 1,07 | - | -
25.02.2019 08:20 | MS214D | U118D | - | - | - | - | - | 18,76 | 74 | 88 | 1,19 | 15,3 | 1,3 | 96 | 1,03 | 49 | 1,03 | 19 | 1,08 | - | -
25.02.2019 09:40 | MR201A | L774A | - | 30,0 | - | - | - | - | 69 | 88 | 1,27 | 16,4 | 2,4 | 98 | 1,03 | 49 | 1,03 | 18 | 1,09 | - | -
25.02.2019 10:20 | MR201B | L775B | - | - | - | - | - | - | 71 | 86 | 1,21 | 16,2 | 1,8 | 95 | 1,03 | 48 | 1,03 | 19 | 1,08 | - | -
25.02.2019 13:35 | MS214A | U119A | - | - | - | - | - | 18,44 | 74 | 88 | 1,18 | 15,9 | 1,3 | 96 | 1,03 | 49 | 1,03 | 19 | 1,08 | - | -
25.02.2019 15:30 | MR201B | L781B | - | - | - | - | - | - | 70 | 87 | 1,25 | 15,3 | 2,3 | 96 | 1,03 | 49 | 1,04 | 20 | 1,09 | - | -
25.02.2019 17:10 | MR201C | L783C | - | - | - | - | - | - | 71 | 89 | 1,26 | 14,7 | 2,4 | 98 | 1,03 | 50 | 1,04 | 19 | 1,08 | - | -
25.02.2019 18:00 | MS214B | U120B | - | - | - | - | - | 18,69 | 75 | 89 | 1,19 | 15,2 | 1,4 | 98 | 1,03 | 50 | 1,03 | 19 | 1,07 | - | -
25.02.2019 20:40 | MR201B | L788B | - | - | - | - | - | - | 67 | 85 | 1,26 | 16,2 | 2,7 | 94 | 1,02 | 48 | 1,03 | 19 | 1,09 | - | -
25.02.2019 22:35 | MS214C | U121C | - | - | - | - | - | 18,50 | 74 | 87 | 1,18 | 15,0 | 2,3 | 95 | 1,03 | 49 | 1,03 | 19 | 1,07 | - | -
25.02.2019 23:40 | MR201A | L792A | - | - | - | - | - | - | 67 | 85 | 1,27 | 16,0 | 2,8 | 94 | 1,03 | 49 | 1,03 | 19 | 1,07 | - | -
26.02.2019 02:35 | MS214D | U122D | - | - | - | - | - | 19,05 | 71 | 86 | 1,21 | 15,5 | 1,7 | 95 | 1,03 | 49 | 1,03 | 18 | 1,08 | - | -
26.02.2019 04:35 | MR201C | L799C | - | - | - | - | - | - | 55 | 83 | 1,52 | 16,6 | 6,2 | 96 | 1,03 | 49 | 1,03 | 18 | 1,09 | - | -
26.02.2019 06:55 | MS214A | U123A | - | - | - | - | - | 18,65 | 70 | 87 | 1,24 | 15,7 | 2,4 | 97 | 1,03 | 49 | 1,03 | 20 | 1,09 | - | -
26.02.2019 08:35 | MR201B | L805B | - | 30,3 | - | - | - | - | 69 | 86 | 1,26 | 15,1 | 2,6 | 95 | 1,02 | 49 | 1,04 | 19 | 1,07 | - | -
26.02.2019 11:00 | MS214B | U124B | - | - | - | - | - | 19,31 | 71 | 87 | 1,23 | 15,5 | 2,0 | 96 | 1,03 | 49 | 1,04 | 19 | 1,09 | - | -
26.02.2019 11:10 | MR201A | L809A | - | - | - | - | - | - | 67 | 87 | 1,30 | 18,5 | 2,8 | 99 | 1,04 | 49 | 1,03 | 19 | 1,09 | - | -
26.02.2019 14:10 | MR201C | L813C | - | - | - | - | - | - | 69 | 89 | 1,29 | 12,8 | 3,0 | 98 | 1,02 | 50 | 1,04 | 19 | 1,07 | - | -
26.02.2019 16:30 | MS214C | U125C | - | - | - | - | - | 18,89 | 72 | 87 | 1,21 | 15,2 | 1,7 | 96 | 1,03 | 49 | 1,03 | 20 | 1,08 | - | -
26.02.2019 17:00 | MR201A | L816A | - | - | - | - | - | - | 70 | 88 | 1,25 | 14,1 | 2,4 | 96 | 1,03 | 50 | 1,03 | 19 | 1,08 | - | -
26.02.2019 21:15 | MS214D | U126D | - | - | - | - | - | 18,54 | 76 | 88 | 1,17 | 14,4 | 1,2 | 96 | 1,03 | 50 | 1,03 | 19 | 1,07 | - | -
26.02.2019 21:20 | MR201B | L821B | - | - | - | - | - | - | 67 | 87 | 1,30 | 14,9 | 3,4 | 97 | 1,02 | 50 | 1,02 | 21 | 1,13 | - | -
26.02.2019 23:55 | MR201A | L824A | - | - | - | - | - | - | 71 | 93 | 1,30 | 11,8 | 3,4 | 102 | 1,03 | 52 | 1,03 | 21 | 1,12 | - | -
27.02.2019 01:50 | MS214A | U127A | - | - | - | - | - | 18,81 | 80 | 94 | 1,18 | 14,4 | 1,3 | 103 | 1,03 | 53 | 1,04 | 20 | 1,08 | - | -
27.02.2019 03:45 | MR201A | L829A | - | - | - | - | - | - | 75 | 95 | 1,27 | 14,2 | 2,7 | 105 | 1,03 | 54 | 1,03 | 21 | 1,10 | - | -
27.02.2019 05:00 | MR201C | L828C | - | - | - | - | - | - | 73 | 92 | 1,27 | 14,9 | 2,9 | 102 | 1,03 | 53 | 1,04 | 21 | 1,09 | - | -
27.02.2019 05:40 | MS214B | U128B | - | - | - | 14,9 | - | 18,76 | 79 | 93 | 1,19 | 14,9 | 1,6 | 102 | 1,03 | 53 | 1,03 | 21 | 1,06 | - | -
27.02.2019 06:10 | MR201B | L832B | - | - | - | - | - | - | 66 | 84 | 1,27 | 18,3 | 2,8 | 95 | 1,03 | 50 | 1,03 | 20 | 1,06 | - | -
27.02.2019 08:10 | MR201C | L833C | - | - | - | 12 | - | 16,57 | 68 | 85 | 1,26 | 17,9 | 2,4 | 95 | 1,02 | 49 | 1,03 | 19 | 1,08 | - | -
27.02.2019 11:10 | MS214C | U129C | - | - | - | 14 | - | 18,50 | 70 | 86 | 1,23 | 17,2 | 2,1 | 96 | 1,03 | 49 | 1,03 | 20 | 1,08 | - | -
27.02.2019 11:15 | MR201A | L836A | - | 29,7 | - | - | - | - | 65 | 83 | 1,28 | 17,8 | 2,8 | 94 | 1,03 | 48 | 1,03 | 18 | 1,07 | - | -
27.02.2019 13:40 | MS214B | U128B/1 | - | - | - | - | - | 18,19 | 76 | 91 | 1,20 | 14,8 | 1,8 | 100 | 1,03 | 53 | 1,02 | 21 | 1,10 | - | -
27.02.2019 14:25 | MS214A | U127A/1 | - | - | - | - | - | 18,71 | 73 | 90 | 1,23 | 15,4 | 2,5 | 99 | 1,03 | 51 | 1,04 | 23 | 1,10 | - | -
27.02.2019 14:35 | MR201B | L841B | - | - | - | - | - | - | 67 | 87 | 1,30 | 13,7 | 3,4 | 97 | 1,03 | 50 | 1,03 | 21 | 1,14 | - | -
27.02.2019 15:15 | MR201A | L842A | - | - | - | - | - | - | 68 | 88 | 1,29 | 17,0 | 3,0 | 99 | 1,30 | 52 | 1,20 | 19 | 1,09 | - | -
27.02.2019 18:45 | MR201B | L843B | - | - | - | - | - | - | 73 | 89 | 1,21 | 12,7 | 1,8 | 97 | 1,03 | 49 | 1,05 | 20 | 1,08 | - | -
27.02.2019 21:00 | MR201C | L845C | - | - | - | - | - | - | 65 | 87 | 1,34 | 16,2 | 3,6 | 98 | 1,03 | 50 | 1,03 | 19 | 1,08 | - | -
27.02.2019 21:25 | MS214D | U130D | - | - | - | - | - | 18,52 | 71 | 88 | 1,23 | 16,5 | 2,1 | 98 | 1,03 | 50 | 1,03 | 20 | 1,09 | - | -
27.02.2019 23:15 | MR201A | L848A | - | - | - | - | - | - | 72 | 88 | 1,22 | 16,3 | 1,9 | 97 | 1,03 | 50 | 1,03 | 19 | 1,09 | - | -
28.02.2019 02:15 | MS214C | U131C | - | - | - | - | - | 18,92 | 74 | 90 | 1,21 | 15,8 | 1,8 | 99 | 1,03 | 51 | 1,03 | 20 | 1,09 | - | -
28.02.2019 02:25 | MR201B | L852B | - | - | - | - | - | - | 75 | 92 | 1,24 | 13,0 | 2,2 | 100 | 1,03 | 51 | 1,05 | 20 | 1,08 | - | -
28.02.2019 04:55 | MR201A | L855A | - | - | - | - | - | - | 71 | 89 | 1,24 | 16,2 | 2,2 | 98 | 1,03 | 50 | 1,03 | 20 | 1,08 | - | -
28.02.2019 05:25 | MR201B | L856B | - | - | - | - | - | - | 74 | 90 | 1,21 | 16,4 | 1,7 | 100 | 1,03 | 51 | 1,03 | 19 | 1,08 | - | -
28.02.2019 07:05 | MS214A | U132A | - | - | - | - | - | 19,15 | 74 | 91 | 1,22 | 15,1 | 1,9 | 100 | 1,03 | 52 | 1,03 | 20 | 1,08 | - | -
28.02.2019 09:55 | MR201C | L861C | - | 30,6 | - | - | - | - | 65 | 88 | 1,34 | 17,2 | 3,8 | 99 | 1,02 | 51 | 1,04 | 20 | 1,07 | - | -
28.02.2019 12:00 | MS214B | U133B | - | - | - | - | - | 18,86 | 68 | 89 | 1,31 | 15,0 | 3,3 | 99 | 1,03 | 51 | 1,03 | 19 | 1,08 | - | -
28.02.2019 12:55 | MR201B | L865B | - | - | - | - | - | - | 72 | 89 | 1,24 | 15,8 | 2,3 | 99 | 1,03 | 50 | 1,04 | 20 | 1,08 | - | -
28.02.2019 13:20 | MS214A | U132A/1 | - | - | - | - | - | 19,03 | 74 | 89 | 1,20 | 15,5 | 1,6 | 98 | 1,03 | 50 | 1,03 | 19 | 1,10 | - | -
28.02.2019 16:10 | MR201B | L869B | - | - | - | - | - | - | 78 | 94 | 1,20 | 11,6 | 1,9 | 102 | 1,02 | 52 | 1,04 | 20 | 1,08 | - | -
28.02.2019 18:15 | MR201A | L872A | - | - | - | - | - | - | 66 | 84 | 1,27 | 32,8 | 1,5 | 103 | 1,05 | 49 | 1,03 | 19 | 1,08 | - | -
28.02.2019 20:10 | MS214C | U134C | - | - | - | - | - | 18,69 | 72 | 88 | 1,22 | 16,0 | 1,9 | 97 | 1,03 | 49 | 1,03 | 19 | 1,08 | - | -
28.02.2019 22:40 | MR201C | L877C | - | - | - | - | - | - | 66 | 85 | 1,29 | 16,3 | 3,0 | 95 | 1,03 | 49 | 1,03 | 19 | 1,09 | - | -
28.02.2019 23:05 | MS214D | U135D | - | - | - | - | - | 18,29 | 70 | 88 | 1,25 | 17,4 | 2,3 | 98 | 1,03 | 50 | 1,03 | 20 | 1,08 | - | -
01.03.2019 02:15 | MR201A | L2A | - | - | - | - | - | - | 74 | 90 | 1,22 | 14,2 | 2,0 | 99 | 1,03 | 51 | 1,03 | 19 | 1,07 | - | -
01.03.2019 03:25 | MR201C | L4C | - | - | - | - | - | - | 68 | 86 | 1,27 | 15,5 | 3,0 | 95 | 1,03 | 50 | 1,03 | 21 | 1,11 | - | -
01.03.2019 03:55 | MS214A | U1A | - | - | - | - | - | 18,69 | 75 | 89 | 1,19 | 14,3 | 1,7 | 97 | 1,20 | 51 | 1,03 | 19 | 1,08 | - | -
01.03.2019 05:55 | MR201B | L8B | - | - | - | - | - | - | 66 | 85 | 1,29 | 15,3 | 3,6 | 95 | 1,02 | 50 | 1,02 | 22 | 1,12 | - | -
01.03.2019 08:25 | MS214B | U2B | - | - | - | - | - | 18,57 | 76 | 89 | 1,17 | 15,2 | 1,5 | 97 | 1,02 | 52 | 1,03 | 21 | 1,09 | - | -
01.03.2019 09:20 | MR201A | L12A | - | 29,1 | - | - | - | - | 67 | 85 | 1,28 | 17,8 | 3,0 | 96 | 1,03 | 51 | 1,02 | 21 | 1,14 | - | -
01.03.2019 11:30 | MR201B | L16B | - | - | - | - | - | - | 62 | 87 | 1,41 | 15,2 | 4,3 | 98 | 1,03 | 50 | 1,04 | 20 | 1,16 | - | -
01.03.2019 12:45 | MS214C | U3C | - | - | - | - | - | 18,67 | 67 | 85 | 1,28 | 17,4 | 2,4 | 95 | 1,11 | 50 | 1,04 | 18 | 1,09 | - | -
01.03.2019 14:30 | MR201C | L19C | - | - | - | - | - | - | 60 | 82 | 1,36 | 18,4 | 4,9 | 94 | 1,02 | 50 | 1,03 | 22 | 1,14 | - | -
01.03.2019 17:05 | MS214D | U4D | - | - | - | - | - | 18,61 | 73 | 86 | 1,18 | 17,2 | 1,5 | 95 | 1,02 | 51 | 1,02 | 20 | 1,09 | - | -
01.03.2019 17:10 | MR201A | L23A | - | - | - | - | - | - | 67 | 86 | 1,29 | 16,5 | 3,1 | 96 | 1,02 | 51 | 1,02 | 19 | 1,08 | - | -
01.03.2019 20:40 | MR201C | L28C | - | - | - | - | - | - | 62 | 81 | 1,30 | 19,4 | 3,1 | 92 | 1,03 | 47 | 1,03 | 19 | 1,08 | - | -
01.03.2019 21:25 | MS214A | U5A | - | - | - | - | - | 18,82 | 70 | 84 | 1,19 | 17,7 | 1,6 | 93 | 1,03 | 48 | 1,03 | 20 | 1,08 | - | -
01.03.2019 23:30 | MR201B | L32B | - | - | - | - | - | - | 58 | 80 | 1,38 | 16,6 | 4,7 | 92 | 1,02 | 47 | 1,05 | 19 | 1,07 | - | -
02.03.2019 04:20 | MS214B | U6B | - | - | - | - | - | 18,90 | 65 | 84 | 1,29 | 17,0 | 2,8 | 94 | 1,03 | 48 | 1,03 | 19 | 1,08 | - | -
02.03.2019 05:00 | MR201A | L39A | - | - | - | - | - | - | 67 | 87 | 1,31 | 14,4 | 3,4 | 97 | 1,03 | 50 | 1,03 | 19 | 1,08 | - | -
02.03.2019 08:00 | MS214C | U7C | - | - | - | - | - | 18,71 | 71 | 85 | 1,19 | 16,2 | 1,5 | 93 | 1,03 | 48 | 1,03 | 19 | 1,08 | - | -
02.03.2019 08:05 | MR201B | L43B | - | 30,6 | - | - | - | - | 68 | 89 | 1,31 | 16,9 | 2,5 | 100 | 1,05 | 47 | 1,11 | 19 | 1,12 | - | -
02.03.2019 09:10 | MR201C | L44C | - | - | - | - | - | - | 59 | 82 | 1,39 | 17,9 | 4,1 | 93 | 1,04 | 46 | 1,06 | 19 | 1,11 | - | -
02.03.2019 16:15 | MR201A | L49A | - | - | - | - | - | - | 72 | 91 | 1,26 | 14,0 | 2,5 | 99 | 1,03 | 52 | 1,03 | 20 | 1,06 | - | -
02.03.2019 16:24 | MS214D | U8D | - | - | - | - | - | 18,37 | 75 | 88 | 1,19 | 14,4 | 1,5 | 96 | 1,03 | 49 | 1,03 | 19 | 1,07 | - | -
02.03.2019 19:10 | MR201B | L52B | - | - | - | - | - | - | 66 | 86 | 1,31 | 12,7 | 3,6 | 95 | 1,03 | 49 | 1,03 | 22 | 1,16 | - | -
02.03.2019 21:25 | MR201A | L54A | - | - | - | - | - | - | 71 | 89 | 1,26 | 13,7 | 2,6 | 98 | 1,03 | 51 | 1,03 | 20 | 1,10 | - | -
02.03.2019 23:40 | MR201C | L56C | - | - | - | - | - | - | 69 | 90 | 1,30 | 15,6 | 3,2 | 100 | 1,03 | 52 | 1,02 | 20 | 1,08 | - | -
03.03.2019 00:15 | MS214A | U9A | - | - | - | - | - | 18,00 | 79 | 91 | 1,15 | 14,5 | 1,0 | 99 | 1,02 | 52 | 1,05 | 20 | 1,06 | - | -
03.03.2019 02:20 | MS214B | U10B | - | - | - | 17 | - | 18,24 | 79 | 94 | 1,18 | 14,6 | 1,6 | 102 | 1,02 | 53 | 1,04 | 23 | 1,08 | - | -
03.03.2019 02:45 | MR201B | L61B | - | - | - | - | - | - | 73 | 93 | 1,28 | 13,4 | 3,2 | 102 | 1,02 | 53 | 1,04 | 22 | 1,09 | - | -
03.03.2019 05:15 | MR201A | L64A | - | - | - | - | - | - | 69 | 88 | 1,28 | 15,2 | 2,8 | 98 | 1,03 | 50 | 1,03 | 20 | 1,10 | - | -
03.03.2019 05:25 | MS214A | U9A/1 | - | - | - | - | - | 17,96 | 74 | 89 | 1,20 | 14,7 | 1,7 | 97 | 1,03 | 50 | 1,03 | 20 | 1,09 | - | -
03.03.2019 08:50 | MS214B | U10B/1 | - | - | - | 15 | - | 18,12 | 70 | 91 | 1,31 | 14,1 | 3,1 | 101 | 1,03 | 53 | 1,02 | 19 | 1,10 | - | -
03.03.2019 10:15 | MR201C | L69C | - | 30,3 | - | - | - | - | 67 | 84 | 1,25 | 17,3 | 2,5 | 93 | 1,03 | 48 | 1,03 | 19 | 1,07 | - | -
03.03.2019 11:20 | MS214C | U11C | - | - | - | - | - | 17,97 | 71 | 89 | 1,25 | 14,1 | 2,1 | 98 | 1,03 | 50 | 1,02 | 19 | 1,14 | - | -
03.03.2019 13:30 | MS214B | U 10B/2 | - | - | - | - | - | 18,34 | 74 | 90 | 1,21 | 15,1 | 2,6 | 99 | 1,02 | 52 | 1,04 | 21 | 1,14 | - | -
03.03.2019 15:10 | MR201A | L 76A | - | - | - | - | - | - | 72 | 91 | 1,27 | 15,8 | 2,7 | 101 | 1,03 | 53 | 1,03 | 19 | 1,06 | - | -
03.03.2019 15:35 | MS214D | U12D | - | - | - | - | - | 18,31 | 75 | 89 | 1,19 | 15,7 | 1,5 | 98 | 1,03 | 50 | 1,03 | 19 | 1,07 | - | -
03.03.2019 16:10 | MR201B | L78B | - | - | - | - | - | - | 68 | 87 | 1,28 | 15,1 | 2,8 | 97 | 1,03 | 49 | 1,04 | 19 | 1,08 | - | -
03.03.2019 19:00 | MR201C | L81C | - | - | - | - | - | - | 64 | 83 | 1,30 | 18,3 | 3,1 | 94 | 1,02 | 49 | 1,03 | 19 | 1,08 | - | -
03.03.2019 20:00 | MS214A | U13A | - | - | - | - | - | 18,48 | 70 | 86 | 1,23 | 15,5 | 2,0 | 94 | 1,03 | 49 | 1,03 | 18 | 1,08 | - | -
03.03.2019 21:55 | MR201A | L85A | - | - | - | - | - | - | 71 | 89 | 1,26 | 14,5 | 2,5 | 98 | 1,03 | 51 | 1,03 | 19 | 1,08 | - | -
03.03.2019 22:40 | MR201B | L86B | - | - | - | - | - | - | 72 | 90 | 1,26 | 13,0 | 2,4 | 99 | 1,03 | 51 | 1,04 | 19 | 1,09 | - | -
04.03.2019 00:12 | MR201C | L87C | - | - | - | - | - | - | 63 | 89 | 1,40 | 15,2 | 4,5 | 100 | 1,04 | 49 | 1,06 | 20 | 1,09 | - | -
04.03.2019 02:11 | MS214C | U14C | - | - | - | - | - | 18,30 | 74 | 88 | 1,20 | 14,7 | 1,7 | 97 | 1,03 | 50 | 1,03 | 19 | 1,08 | - | -
04.03.2019 05:37 | MR201B | L93B | - | - | - | - | - | - | 70 | 86 | 1,24 | 13,6 | 2,3 | 95 | 1,03 | 49 | 1,04 | 19 | 1,07 | - | -
04.03.2019 05:38 | MR201A | L90A | - | - | - | - | - | - | 70 | 88 | 1,26 | 14,7 | 2,4 | 97 | 1,03 | 50 | 1,04 | 19 | 1,09 | - | -
04.03.2019 06:52 | MS214B | U15B | - | - | - | - | - | 18,64 | 74 | 89 | 1,21 | 13,8 | 1,8 | 97 | 1,03 | 50 | 1,03 | 20 | 1,09 | - | -
04.03.2019 10:50 | MS214D | U16D | - | - | - | - | - | 19,00 | 75 | 90 | 1,20 | 16,6 | 1,7 | 99 | 1,03 | 52 | 1,03 | 20 | 1,08 | - | -
04.03.2019 11:40 | MR201B | L100B | - | 30,3 | - | - | - | - | 75 | 90 | 1,19 | 17,0 | 1,4 | 99 | 1,03 | 51 | 1,03 | 20 | 1,06 | - | -
04.03.2019 12:30 | MS214B | U15B/1 | - | - | - | - | - | 18,57 | 64 | 88 | 1,39 | 13,9 | 4,1 | 98 | 1,03 | 52 | 1,02 | 19 | 1,13 | - | -
04.03.2019 14:40 | MR201C | L104C | - | - | - | - | - | - | 70 | 90 | 1,29 | 17,6 | 2,9 | 102 | 1,03 | 52 | 1,03 | 19 | 1,05 | - | -
04.03.2019 17:21 | MR201A | L108A | - | - | - | - | - | - | 60 | 80 | 1,33 | 24,9 | 3,7 | 94 | 1,03 | 49 | 1,03 | 19 | 1,09 | - | -
04.03.2019 18:35 | MS214A | U17A | - | - | - | - | - | 18,78 | 72 | 89 | 1,24 | 17,7 | 2,1 | 100 | 1,03 | 51 | 1,03 | 20 | 1,07 | - | -
04.03.2019 21:05 | MS214B | U15B/2 | - | - | - | - | - | 18,47 | 75 | 89 | 1,19 | 16,3 | 1,5 | 98 | 1,03 | 51 | 1,03 | 20 | 1,06 | - | -
04.03.2019 21:35 | MR201B | L114B | - | - | - | - | - | - | 71 | 87 | 1,22 | 16,0 | 2,4 | 96 | 1,02 | 51 | 1,02 | 21 | 1,09 | - | -
04.03.2019 22:55 | MS214C | U18C | - | - | - | - | - | 18,60 | 75 | 90 | 1,19 | 16,3 | 1,5 | 99 | 1,03 | 51 | 1,04 | 19 | 1,07 | - | -
05.03.2019 00:55 | MR201C | L118C | - | - | - | - | - | - | 66 | 85 | 1,28 | 19,7 | 2,8 | 97 | 1,03 | 50 | 1,04 | 19 | 1,06 | - | -
05.03.2019 03:15 | MS214D | U19D | - | - | - | - | - | 17,74 | 72 | 87 | 1,22 | 17,3 | 1,9 | 97 | 1,03 | 51 | 1,03 | 19 | 1,09 | - | -
05.03.2019 03:20 | MR201A | L121A | - | - | - | - | - | - | 71 | 87 | 1,23 | 17,5 | 2,0 | 97 | 1,03 | 50 | 1,04 | 20 | 1,06 | - | -
05.03.2019 06:00 | MR201B | L125B | - | - | - | - | - | - | 72 | 88 | 1,22 | 14,8 | 2,0 | 96 | 1,02 | 51 | 1,03 | 20 | 1,07 | - | -
05.03.2019 08:25 | MS214A | U20A | - | - | - | - | - | 18,23 | 71 | 88 | 1,23 | 16,5 | 2,1 | 97 | 1,03 | 51 | 1,03 | 19 | 1,08 | - | -
05.03.2019 09:05 | MR201C | L128C | - | - | - | - | - | - | 70 | 86 | 1,23 | 18,0 | 2,3 | 96 | 1,02 | 51 | 1,03 | 20 | 1,08 | - | -
05.03.2019 11:30 | MR201A | L131A | - | 29,1 | - | - | - | - | 70 | 86 | 1,22 | 17,3 | 1,9 | 95 | 1,03 | 50 | 1,02 | 19 | 1,10 | - | -
05.03.2019 14:40 | MS214B | U21B | - | - | - | - | - | 18,79 | 72 | 85 | 1,18 | 16,7 | 1,5 | 94 | 1,03 | 50 | 1,02 | 19 | 1,08 | - | -
05.03.2019 14:45 | MR201B | L134B | - | - | - | - | - | - | 63 | 85 | 1,35 | 16,4 | 3,6 | 95 | 1,03 | 50 | 1,02 | 17 | 1,09 | - | -
05.03.2019 16:20 | MR201A | L135A | - | - | - | - | - | - | 68 | 86 | 1,26 | 16,8 | 2,6 | 96 | 1,03 | 50 | 1,03 | 19 | 1,07 | - | -
05.03.2019 21:30 | MR201A | L140A | - | - | - | - | - | - | 72 | 89 | 1,25 | 17,9 | 2,3 | 100 | 1,03 | 52 | 1,03 | 20 | 1,06 | - | -
05.03.2019 21:30 | MS214C | U22C | - | - | - | - | - | 18,79 | 73 | 89 | 1,22 | 17,4 | 1,8 | 99 | 1,03 | 51 | 1,03 | 19 | 1,05 | - | -
06.03.2019 02:35 | MR201B | L144B | - | - | - | - | - | - | 65 | 84 | 1,29 | 16,3 | 3,2 | 94 | 1,02 | 48 | 1,04 | 19 | 1,08 | - | -
06.03.2019 03:50 | MS214D | U23D | - | - | - | - | - | 18,02 | 70 | 86 | 1,22 | 15,8 | 2,1 | 94 | 1,03 | 49 | 1,03 | 19 | 1,07 | - | -
06.03.2019 04:35 | MR201B | L146B | - | - | - | - | - | - | 68 | 83 | 1,20 | 15,5 | 2,0 | 91 | 1,02 | 48 | 1,03 | 19 | 1,07 | - | -
06.03.2019 05:40 | MR201C | L147C | - | - | - | - | - | - | 58 | 85 | 1,46 | 14,6 | 5,9 | 96 | 1,03 | 49 | 1,04 | 20 | 1,09 | - | -
06.03.2019 09:15 | MS214A | U24A | - | - | - | - | - | 18,91 | 68 | 88 | 1,29 | 15,6 | 2,7 | 97 | 1,03 | 50 | 1,02 | 18 | 1,07 | - | -
06.03.2019 09:30 | MR201A | L152A | - | - | - | - | - | - | 73 | 88 | 1,21 | 15,6 | 2,1 | 97 | 1,03 | 51 | 1,03 | 19 | 1,06 | - | -
06.03.2019 12:35 | MR201B | L156B | - | 30,4 | - | - | - | - | 69 | 87 | 1,25 | 16,4 | 2,7 | 96 | 1,02 | 51 | 1,03 | 20 | 1,06 | - | -
06.03.2019 14:15 | MS214B | U25B | - | - | - | - | - | 19,30 | 70 | 87 | 1,24 | 16,5 | 2,4 | 97 | 1,03 | 50 | 1,04 | 20 | 1,06 | - | -
06.03.2019 15:35 | MR201A | L159A | - | - | - | - | - | - | 64 | 85 | 1,33 | 18,0 | 3,8 | 97 | 1,03 | 50 | 1,04 | 20 | 1,06 | - | -
06.03.2019 17:11 | MR201C | L161C | - | - | - | - | - | - | 67 | 86 | 1,29 | 18,1 | 3,1 | 97 | 1,02 | 51 | 1,05 | 19 | 1,06 | - | -
06.03.2019 19:00 | MS214C | U26C | - | - | - | - | - | 18,68 | 71 | 88 | 1,24 | 18,0 | 2,1 | 98 | 1,03 | 51 | 1,03 | 20 | 1,05 | - | -
06.03.2019 20:15 | MR201B | L165B | - | - | - | - | - | - | 68 | 85 | 1,25 | 16,2 | 2,7 | 94 | 1,02 | 51 | 1,02 | 20 | 1,09 | - | -
06.03.2019 23:05 | MS214D | U27D | - | - | - | - | - | 18,66 | 65 | 86 | 1,33 | 17,7 | 3,6 | 98 | 1,02 | 51 | 1,04 | 21 | 1,09 | - | -
06.03.2019 23:10 | MR201A | L169A | - | - | - | - | - | - | 57 | 85 | 1,50 | 15,1 | 6,7 | 97 | 1,02 | 51 | 1,02 | 21 | 1,15 | - | -
07.03.2019 02:45 | MR201C | L174C | - | - | - | - | - | - | 66 | 85 | 1,28 | 18,3 | 3,2 | 96 | 1,03 | 50 | 1,03 | 20 | 1,08 | - | -
07.03.2019 03:35 | MS214A | U28A | - | - | - | - | - | 18,41 | 70 | 87 | 1,25 | 17,3 | 2,7 | 97 | 1,02 | 51 | 1,03 | 21 | 1,10 | - | -
07.03.2019 04:40 | MR201A | L177A | - | - | - | - | - | - | 70 | 86 | 1,23 | 17,6 | 2,3 | 96 | 1,03 | 51 | 1,03 | 21 | 1,10 | - | -
07.03.2019 08:37 | MS214B | U29B | - | - | - | - | - | 18,39 | 73 | 86 | 1,17 | 17,8 | 1,3 | 95 | 1,02 | 50 | 1,03 | 19 | 1,05 | - | -
07.03.2019 10:00 | MR201B | L184B | - | 29,7 | - | - | - | - | 65 | 86 | 1,31 | 16,2 | 3,5 | 96 | 1,02 | 51 | 1,03 | 19 | 1,07 | - | -
07.03.2019 13:10 | MS214C | U30C | - | - | - | - | - | 18,24 | 70 | 84 | 1,20 | 16,8 | 1,6 | 93 | 1,02 | 49 | 1,03 | 19 | 1,08 | - | -
07.03.2019 13:35 | MR201A | L188A | - | - | - | - | - | - | 64 | 82 | 1,28 | 15,6 | 2,8 | 91 | 1,03 | 48 | 1,03 | 18 | 1,08 | - | -
07.03.2019 15:35 | MR201B | L191B | - | - | - | - | - | - | 62 | 78 | 1,27 | 19,7 | 2,5 | 89 | 1,03 | 46 | 1,04 | 18 | 1,08 | - | -
07.03.2019 16:40 | MR201C | L192C | - | - | - | - | - | - | 64 | 82 | 1,29 | 18,8 | 1,9 | 93 | 1,03 | 48 | 1,04 | 19 | 1,07 | - | -
07.03.2019 17:35 | MS214D | U31D | - | - | - | - | - | 18,47 | 68 | 81 | 1,20 | 17,5 | 1,6 | 90 | 1,30 | 47 | 1,03 | 18 | 1,08 | - | -
07.03.2019 20:00 | MR201B | L196B | - | - | - | - | - | - | 70 | 86 | 1,22 | 15,4 | 2,1 | 95 | 1,02 | 49 | 1,04 | 19 | 1,08 | - | -
07.03.2019 21:00 | MR201A | L197A | - | - | - | - | - | - | 67 | 86 | 1,28 | 15,4 | 2,8 | 95 | 1,03 | 49 | 1,04 | 19 | 1,08 | - | -
07.03.2019 22:00 | MS214A | U32A | - | - | - | - | - | 19,00 | 72 | 85 | 1,19 | 16,6 | 1,5 | 94 | 1,02 | 49 | 1,03 | 19 | 1,08 | - | -
08.03.2019 01:30 | MR201C | L204C | - | - | - | - | - | - | 69 | 85 | 1,24 | 17,3 | 2,2 | 95 | 1,03 | 49 | 1,04 | 19 | 1,09 | - | -
08.03.2019 02:10 | MR201A | L205A | - | - | - | - | - | - | 71 | 90 | 1,27 | 14,0 | 2,5 | 99 | 1,03 | 50 | 1,06 | 19 | 1,08 | - | -
08.03.2019 03:40 | MS214B | U33B | - | - | - | - | - | 18,40 | 74 | 88 | 1,19 | 15,1 | 1,6 | 96 | 1,03 | 50 | 1,03 | 19 | 1,07 | - | -
08.03.2019 06:10 | MR201B | L210B | - | - | - | - | - | - | 69 | 85 | 1,25 | 16,0 | 2,4 | 95 | 1,04 | 49 | 1,04 | 19 | 1,08 | - | -
08.03.2019 09:19 | MS214C | U34C | - | - | - | - | - | 18,71 | 72 | 86 | 1,19 | 14,8 | 1,7 | 94 | 1,02 | 50 | 1,03 | 20 | 1,08 | - | -
08.03.2019 09:35 | MR201A | L214A | - | 30,0 | - | - | - | - | 70 | 86 | 1,22 | 16,3 | 2,0 | 95 | 1,03 | 49 | 1,03 | 19 | 1,09 | - | -
08.03.2019 11:40 | MR201C | L216C | - | - | - | - | - | - | 69 | 85 | 1,22 | 16,9 | 2,1 | 94 | 1,02 | 49 | 1,03 | 19 | 1,07 | - | -
08.03.2019 14:14 | MS214D | U35D | - | - | - | - | - | 18,55 | 72 | 85 | 1,19 | 15,2 | 1,6 | 93 | 1,03 | 49 | 1,03 | 19 | 1,07 | - | -
08.03.2019 14:20 | MR201B | L220B | - | - | - | - | - | - | 69 | 84 | 1,21 | 17,3 | 1,9 | 93 | 1,02 | 48 | 1,03 | 19 | 1,07 | - | -
08.03.2019 17:50 | MR201A | L224A | - | - | - | - | - | - | 69 | 85 | 1,23 | 16,4 | 2,1 | 94 | 1,03 | 48 | 1,03 | 19 | 1,07 | - | -
08.03.2019 19:30 | MS214A | U36A | - | - | - | - | - | 18,60 | 71 | 85 | 1,19 | 16,2 | 1,5 | 93 | 1,03 | 48 | 1,03 | 18 | 1,07 | - | -
08.03.2019 21:55 | MR201B | L230B | - | - | - | - | - | - | 66 | 84 | 1,28 | 14,0 | 3,5 | 93 | 1,02 | 49 | 1,02 | 22 | 1,13 | - | -
08.03.2019 23:10 | MR201C | L231C | - | - | - | - | - | - | 62 | 81 | 1,31 | 18,1 | 3,4 | 92 | 1,02 | 48 | 1,04 | 18 | 1,07 | - | -
09.03.2019 01:10 | MS214B | U37B | - | - | - | - | - | 18,74 | 72 | 87 | 1,20 | 15,5 | 1,7 | 95 | 1,02 | 49 | 1,03 | 19 | 1,07 | - | -
09.03.2019 01:15 | MR201A | L234A | - | - | - | - | - | - | 68 | 84 | 1,24 | 16,5 | 2,3 | 94 | 1,03 | 48 | 1,03 | 19 | 1,08 | - | -
09.03.2019 06:25 | MS214C | U38C | - | - | - | - | - | 19,09 | 72 | 86 | 1,20 | 15,3 | 1,8 | 95 | 1,03 | 50 | 1,03 | 19 | 1,07 | - | -
09.03.2019 07:15 | MR201B | L242B | - | - | - | - | - | - | 67 | 85 | 1,27 | 14,7 | 3,1 | 94 | 1,02 | 49 | 1,03 | 21 | 1,12 | - | -
09.03.2019 10:00 | MR201C | L245C | - | 30,0 | - | - | - | - | 67 | 85 | 1,26 | 16,5 | 2,6 | 94 | 1,03 | 49 | 1,03 | 19 | 1,09 | - | -
09.03.2019 12:00 | MS214D | U39D | - | - | - | - | - | 19,01 | 72 | 85 | 1,19 | 15,2 | 1,6 | 93 | 1,02 | 49 | 1,02 | 19 | 1,07 | - | -
09.03.2019 12:05 | MR201A | L248A | - | - | - | - | - | - | 67 | 86 | 1,29 | 15,9 | 3,2 | 96 | 1,02 | 50 | 1,04 | 20 | 1,07 | - | -
09.03.2019 14:10 | MR201B | L251B | - | - | - | - | - | - | 64 | 82 | 1,28 | 15,1 | 3,4 | 91 | 1,02 | 48 | 1,02 | 21 | 1,15 | - | -
09.03.2019 17:20 | MS214A | U40A | - | - | - | - | - | 18,79 | 61 | 83 | 1,37 | 15,2 | 4,7 | 94 | 1,03 | 49 | 1,03 | 20 | 1,10 | - | -
09.03.2019 18:00 | MR201B | L256B | - | - | - | - | - | - | 71 | 87 | 1,23 | 15,1 | 2,2 | 96 | 1,02 | 50 | 1,03 | 20 | 1,09 | - | -
09.03.2019 22:30 | MS214B | U41B | - | - | - | - | - | 18,69 | 71 | 87 | 1,23 | 15,3 | 2,1 | 96 | 1,03 | 50 | 1,03 | 18 | 1,10 | - | -
09.03.2019 23:20 | MR201C | L261C | - | - | - | - | - | - | 67 | 89 | 1,33 | 15,8 | 3,7 | 100 | 1,03 | 51 | 1,03 | 20 | 1,05 | - | -
10.03.2019 01:30 | MR201B | L265B | - | - | - | - | - | - | 69 | 84 | 1,22 | 15,8 | 2,2 | 92 | 1,03 | 49 | 1,03 | 20 | 1,07 | - | -
10.03.2019 03:00 | MS214C | U42C | - | - | - | - | - | 18,55 | 71 | 86 | 1,21 | 15,9 | 1,9 | 95 | 1,02 | 50 | 1,03 | 19 | 1,09 | - | -
10.03.2019 05:40 | MR201A | L270A | - | - | - | - | - | - | 66 | 84 | 1,28 | 18,0 | 2,8 | 95 | 1,03 | 49 | 1,03 | 19 | 1,08 | - | -
10.03.2019 10:36 | MS214D | U43D | - | - | - | - | - | 18,53 | 70 | 83 | 1,18 | 16,2 | 1,7 | 91 | 1,03 | 48 | 1,03 | 19 | 1,07 | - | -
17.04.2019 10:40 | MR201A | L1A | - | 30,0 | 4,9 | - | - | - | 67 | 86 | 1,29 | 23,0 | 2,1 | 100 | 1,06 | 47 | 1,03 | 20 | 1,08 | - | -
17.04.2019 14:30 | MR201B | L2B | - | - | - | - | - | - | 71 | 83 | 1,17 | 7,2 | 1,8 | 88 | 1,03 | 45 | 1,04 | 21 | 1,11 | - | -
17.04.2019 16:05 | MR201C | L3C | - | - | - | - | - | - | 67 | 86 | 1,30 | 10,4 | 3,2 | 94 | 1,04 | 45 | 1,07 | 20 | 1,07 | - | -
17.04.2019 18:35 | MR201A | L 4 A | - | - | - | - | - | - | 70 | 86 | 1,24 | 13,1 | 2,3 | 94 | 1,03 | 49 | 1,04 | 19 | 1,07 | - | -
17.04.2019 19:30 | MR201B | L 5 B | - | - | - | - | - | - | 76 | 87 | 1,15 | 8,8 | 1,1 | 91 | 1,03 | 47 | 1,04 | 18 | 1,10 | - | -
17.04.2019 20:30 | MR201C | L6C | - | - | - | - | - | - | 74 | 92 | 1,25 | 11,5 | 1,8 | 100 | 1,04 | 47 | 1,09 | 18 | 1,09 | - | -
17.04.2019 22:50 | MR201A | L7A | - | - | - | 13,48 | - | 17,21 | 70 | 87 | 1,24 | 18,8 | 1,6 | 98 | 1,04 | 49 | 1,03 | 18 | 1,09 | - | -
18.04.2019 02:55 | MR201B | L9B | - | - | - | - | - | - | 70 | 98 | 1,40 | 23,8 | 2,7 | 116 | 1,06 | 51 | 1,11 | 21 | 1,10 | - | -
18.04.2019 03:20 | MS214B | U1B | - | - | - | - | - | 16,27 | 74 | 90 | 1,21 | 11,4 | 1,7 | 97 | 1,04 | 48 | 1,04 | 19 | 1,08 | - | -
18.04.2019 04:25 | MR201A | L10A | - | - | - | - | - | - | 79 | 99 | 1,26 | 16,6 | 2,1 | 110 | 1,03 | 55 | 1,04 | 21 | 1,08 | - | -
18.04.2019 06:20 | MR201B | L11B | - | - | - | - | - | - | 71 | 88 | 1,24 | 18,7 | 1,9 | 99 | 1,03 | 50 | 1,03 | 20 | 1,10 | - | -
18.04.2019 10:45 | MR201B | L12B | - | 29,7 | - | - | - | - | 65 | 78 | 1,20 | 21,5 | 1,5 | 88 | 1,03 | 45 | 1,03 | 19 | 1,13 | - | -
18.04.2019 14:20 | MS214C | U2C | - | - | - | - | - | 16,79 | 76 | 91 | 1,20 | 13,6 | 1,6 | 99 | 1,04 | 50 | 1,03 | 20 | 1,09 | - | -
18.04.2019 18:50 | MR201A | L13A | - | - | - | - | - | - | 62 | 77 | 1,26 | 18,4 | 2,4 | 87 | 1,02 | 45 | 1,03 | 17 | 1,09 | - | -
19.04.2019 05:05 | MR201B | L15B | - | - | - | - | - | - | 62 | 77 | 1,24 | 17,6 | 2,4 | 86 | 1,02 | 45 | 1,03 | 18 | 1,09 | - | -
19.04.2019 05:40 | MS214B | U1B/1 | - | - | - | - | - | 16,85 | 68 | 84 | 1,24 | 15,0 | 2,0 | 92 | 1,04 | 47 | 1,04 | 19 | 1,09 | - | -
19.04.2019 07:50 | MR201C | L17C | - | - | - | - | - | - | 69 | 92 | 1,34 | 11,5 | 3,3 | 100 | 1,03 | 50 | 1,05 | 19 | 1,09 | - | -
19.04.2019 11:13 | MS214A | U3A | - | - | - | - | - | 17,32 | 67 | 85 | 1,27 | 14,5 | 2,3 | 94 | 1,04 | 46 | 1,04 | 18 | 1,08 | - | -
19.04.2019 18:30 | MR201A | L20A | - | - | - | - | - | - | 63 | 80 | 1,27 | 16,1 | 2,6 | 89 | 1,03 | 46 | 1,03 | 18 | 1,08 | - | -
19.04.2019 19:10 | MR201B | L21B | - | - | - | - | - | - | 61 | 74 | 1,23 | 22,1 | 2,0 | 85 | 1,04 | 43 | 1,03 | 20 | 1,14 | - | -
19.04.2019 22:40 | MS214D | U4D | - | - | - | - | - | 17,00 | 73 | 89 | 1,22 | 13,7 | 1,8 | 98 | 1,04 | 49 | 1,03 | 19 | 1,09 | - | -
19.04.2019 23:00 | MR201C | L22C | - | - | - | - | - | - | 66 | 84 | 1,27 | 17,1 | 2,6 | 94 | 1,02 | 49 | 1,03 | 18 | 1,08 | - | -
20.04.2019 10:55 | MR201A | L23A | - | 29,7 | - | - | - | - | 58 | 76 | 1,33 | 18,9 | 3,8 | 87 | 1,02 | 45 | 1,03 | 18 | 1,09 | - | -
20.04.2019 14:10 | MR201B | L24B | - | - | - | - | - | - | 81 | 98 | 1,20 | 13,0 | 1,8 | 106 | 1,03 | 55 | 1,04 | 21 | 1,07 | - | -
20.04.2019 17:55 | MS214C | U4C | - | - | - | - | - | 17,48 | 68 | 84 | 1,23 | 16,1 | 1,7 | 93 | 1,04 | 46 | 1,03 | 18 | 1,08 | - | -
20.04.2019 18:35 | MR201A | L25A | - | - | - | - | - | - | 81 | 101 | 1,25 | 14,2 | 2,3 | 111 | 1,03 | 57 | 1,03 | 20 | 1,05 | - | -
21.04.2019 04:36 | MR201C | L26C | - | - | - | - | - | - | 85 | 111 | 1,30 | 9,2 | 2,9 | 119 | 1,03 | 58 | 1,05 | 21 | 1,05 | - | -
21.04.2019 05:53 | MR201A | L27A | - | - | - | - | - | - | 65 | 87 | 1,34 | 15,7 | 3,4 | 98 | 1,03 | 49 | 1,03 | 18 | 1,08 | - | -
21.04.2019 06:37 | MR201B | L28B | - | - | - | - | - | - | 70 | 89 | 1,28 | 16,5 | 2,6 | 100 | 1,04 | 50 | 1,03 | 20 | 1,09 | - | -
21.04.2019 08:20 | MR201C | L29C | - | 29,4 | - | - | - | - | 69 | 90 | 1,30 | 15,6 | 2,5 | 100 | 1,04 | 49 | 1,04 | 18 | 1,06 | - | -
21.04.2019 10:40 | MS214D | U5D/1 | - | - | - | - | - | 17,36 | 70 | 88 | 1,25 | 14,6 | 2,2 | 97 | 1,04 | 48 | 1,03 | 19 | 1,08 | - | -
21.04.2019 11:40 | MR201A | L33A | - | - | - | - | - | - | 55 | 70 | 1,26 | 24,6 | 2,3 | 81 | 1,03 | 41 | 1,03 | 16 | 1,09 | - | -
21.04.2019 12:15 | MR201B | L34B | - | - | - | - | - | - | 57 | 72 | 1,25 | 24,7 | 2,3 | 84 | 1,04 | 42 | 1,03 | 19 | 1,11 | - | -
21.04.2019 12:55 | MS214B | U6B | - | - | - | - | - | 17,95 | 71 | 87 | 1,23 | 14,7 | 1,6 | 96 | 1,05 | 45 | 1,03 | 19 | 1,07 | - | -
21.04.2019 15:00 | MR201C | L38C | - | - | - | - | - | - | 60 | 78 | 1,30 | 19,5 | 3,1 | 89 | 1,03 | 46 | 1,03 | 18 | 1,09 | - | -
21.04.2019 16:00 | MR201B | L40B | - | - | - | - | - | - | 61 | 75 | 1,24 | 25,6 | 1,8 | 88 | 1,04 | 43 | 1,03 | 19 | 1,11 | - | -
21.04.2019 16:00 | MS214C | U7C | - | - | - | - | - | 18,42 | 62 | 78 | 1,25 | 26,8 | 1,7 | 92 | 1,04 | 45 | 1,03 | 18 | 1,08 | - | -
21.04.2019 19:55 | MR201A | L45A | - | - | - | - | - | - | 57 | 73 | 1,26 | 20,6 | 2,3 | 83 | 1,03 | 42 | 1,03 | 16 | 1,08 | - | -
21.04.2019 20:55 | MS214A | U8A | - | - | - | - | - | 18,31 | 59 | 75 | 1,27 | 21,9 | 2,4 | 87 | 1,04 | 43 | 1,03 | 17 | 1,08 | - | -
21.04.2019 22:15 | MR201B | L49B | - | - | - | - | - | - | 65 | 84 | 1,29 | 11,3 | 2,8 | 91 | 1,03 | 45 | 1,06 | 18 | 1,10 | - | -
21.04.2019 23:40 | MR201A | L51A | - | - | - | - | - | - | 71 | 89 | 1,26 | 13,0 | 2,3 | 98 | 1,03 | 49 | 1,04 | 18 | 1,07 | - | -
21.04.2019 23:40 | MS214C | U7C/1 | - | - | - | - | - | 18,62 | 64 | 82 | 1,29 | 20,0 | 2,5 | 94 | 1,05 | 45 | 1,04 | 19 | 1,09 | - | -
22.04.2019 01:15 | MS214A | U8A/1 | - | - | - | - | - | 18,63 | 69 | 85 | 1,23 | 16,2 | 1,6 | 94 | 1,05 | 45 | 1,03 | 18 | 1,08 | - | -
22.04.2019 02:15 | MR201C | L56C | - | - | - | - | - | - | 78 | 100 | 1,28 | 15,5 | 2,6 | 111 | 1,03 | 56 | 1,04 | 21 | 1,07 | - | -
22.04.2019 04:25 | MS214C | U7C/2 | - | - | - | - | - | 18,63 | 69 | 88 | 1,27 | 17,0 | 2,1 | 98 | 1,05 | 47 | 1,04 | 20 | 1,08 | - | -
22.04.2019 06:35 | MR201B | L62B | - | - | - | - | - | - | 72 | 89 | 1,24 | 12,9 | 2,2 | 97 | 1,04 | 49 | 1,04 | 20 | 1,09 | - | -
22.04.2019 06:55 | MS214B | U10B | - | - | - | - | - | 18,40 | 71 | 88 | 1,25 | 15,8 | 1,8 | 98 | 1,05 | 47 | 1,04 | 19 | 1,08 | - | -
22.04.2019 08:40 | MS214A | U11A | - | - | - | - | - | 18,24 | 71 | 87 | 1,22 | 16,3 | 1,5 | 96 | 1,04 | 47 | 1,03 | 19 | 1,07 | - | -
22.04.2019 10:25 | MR201A | L67A | - | 29,7 | - | - | - | - | 64 | 89 | 1,38 | 14,6 | 4,3 | 100 | 1,04 | 50 | 1,02 | 20 | 1,10 | - | -
22.04.2019 10:50 | MS214D | U9D | - | - | - | - | - | 18,48 | 68 | 85 | 1,24 | 20,1 | 1,6 | 96 | 1,05 | 47 | 1,03 | 19 | 1,09 | - | -
22.04.2019 11:15 | MR201C | L69C | - | - | - | - | - | - | 69 | 94 | 1,36 | 12,1 | 4,3 | 104 | 1,03 | 54 | 1,03 | 21 | 1,08 | - | -
22.04.2019 14:35 | MS214C | U12C | - | - | - | - | - | 18,55 | 73 | 88 | 1,21 | 16,3 | 1,5 | 97 | 1,04 | 48 | 1,03 | 19 | 1,07 | - | -
22.04.2019 16:00 | MR201A | L75A | - | - | - | - | - | - | 65 | 80 | 1,23 | 18,0 | 2,0 | 89 | 1,03 | 45 | 1,03 | 18 | 1,11 | - | -
22.04.2019 16:40 | MS214D | U9D/1 | - | - | - | - | - | 18,42 | 70 | 86 | 1,23 | 17,3 | 1,7 | 96 | 1,04 | 47 | 1,03 | 19 | 1,10 | - | -
22.04.2019 17:30 | MR201C | L77C | - | - | - | - | - | - | 73 | 88 | 1,21 | 12,4 | 1,9 | 95 | 1,03 | 49 | 1,03 | 19 | 1,08 | - | -
22.04.2019 20:40 | MR201B | L82B | - | - | - | - | - | - | 64 | 77 | 1,20 | 18,4 | 1,9 | 86 | 1,03 | 45 | 1,03 | 18 | 1,05 | - | -
22.04.2019 21:35 | MS214B | U13B | - | - | - | - | - | 18,55 | 68 | 82 | 1,20 | 16,2 | 1,5 | 91 | 1,03 | 46 | 1,03 | 18 | 1,07 | - | -
22.04.2019 22:31 | MR201A | L84A | - | - | - | - | - | - | 63 | 78 | 1,24 | 17,2 | 2,0 | 87 | 1,03 | 44 | 1,03 | 17 | 1,08 | - | -
23.04.2019 01:50 | MR201C | L89C | - | - | - | - | - | - | 72 | 86 | 1,19 | 14,8 | 1,6 | 94 | 1,03 | 48 | 1,03 | 18 | 1,06 | - | -
23.04.2019 02:40 | MS214A | U14A | - | - | - | - | - | 17,86 | 66 | 79 | 1,20 | 21,6 | 1,4 | 90 | 1,03 | 47 | 1,03 | 18 | 1,07 | - | -
23.04.2019 06:05 | MS214C | U15C | - | - | - | - | - | 18,51 | 68 | 81 | 1,20 | 18,9 | 1,5 | 91 | 1,03 | 47 | 1,03 | 18 | 1,07 | - | -
23.04.2019 07:10 | MR201B | L97B | - | - | - | - | - | - | 68 | 81 | 1,19 | 17,2 | 1,4 | 89 | 1,03 | 46 | 1,03 | 18 | 1,07 | - | -
23.04.2019 08:40 | MR201A | L99A | - | 30,0 | - | - | - | - | 59 | 77 | 1,31 | 18,3 | 2,9 | 88 | 1,04 | 43 | 1,05 | 18 | 1,09 | - | -
23.04.2019 08:50 | MS214A | U14A/1 | - | - | - | - | - | 18,52 | 68 | 81 | 1,19 | 18,2 | 1,4 | 91 | 1,03 | 47 | 1,03 | 18 | 1,07 | - | -
23.04.2019 10:00 | MR201C | L101C | - | - | - | - | - | - | 57 | 83 | 1,45 | 21,7 | 3,9 | 98 | 1,06 | 44 | 1,11 | 19 | 1,08 | - | -
23.04.2019 10:00 | MS214C | U15C/1 | - | - | - | - | - | 18,67 | 66 | 81 | 1,23 | 16,4 | 2,0 | 90 | 1,04 | 46 | 1,03 | 19 | 1,08 | - | -
23.04.2019 14:00 | MS214D | U16D | - | - | - | - | - | 18,58 | 67 | 83 | 1,23 | 17,2 | 1,9 | 92 | 1,04 | 46 | 1,04 | 19 | 1,08 | - | -
23.04.2019 17:25 | MR201B | L105B | - | - | - | - | - | - | 91 | 147 | 1,61 | 40,7 | 5,5 | 199 | 1,03 | 95 | 1,04 | 29 | 1,14 | - | -
23.04.2019 17:25 | MR201A | L104A | - | - | - | - | - | - | 67 | 105 | 1,57 | 36,5 | 5,6 | 138 | 1,03 | 69 | 1,04 | 22 | 1,10 | - | -
23.04.2019 18:25 | MR201C | L106C | - | - | - | - | - | - | 77 | 105 | 1,37 | 23,1 | 3,7 | 124 | 1,04 | 62 | 1,03 | 24 | 1,11 | - | -
23.04.2019 18:25 | MS214B | MS214B | - | - | - | - | - | 12,07 | 78 | 161 | 2,05 | 13,4 | 4,8 | 95 | 1,03 | 46 | 1,05 | 28 | 1,15 | - | -
23.04.2019 21:15 | MR201A | L107A | - | - | - | - | - | - | 72 | 95 | 1,32 | 11,9 | 3,0 | 103 | 1,03 | 52 | 1,03 | 19 | 1,09 | - | -
23.04.2019 22:05 | MR201C | L108C | - | - | - | - | - | - | 73 | 93 | 1,28 | 11,6 | 2,9 | 101 | 1,03 | 52 | 1,03 | 21 | 1,12 | - | -
23.04.2019 23:00 | MR201A | L109A | - | - | - | - | - | - | 62 | 79 | 1,27 | 16,8 | 2,3 | 88 | 1,04 | 44 | 1,03 | 17 | 1,13 | - | -
24.04.2019 01:30 | MR201C | L112C | - | - | - | - | - | - | 66 | 80 | 1,21 | 15,1 | 1,9 | 88 | 1,02 | 46 | 1,04 | 18 | 1,08 | - | -
24.04.2019 03:15 | MS214C | U17C | - | - | - | - | - | 18,97 | 71 | 86 | 1,22 | 12,9 | 1,7 | 94 | 1,05 | 46 | 1,03 | 18 | 1,08 | - | -
24.04.2019 03:55 | MR201A | L115A | - | - | - | - | - | - | 61 | 74 | 1,22 | 19,9 | 1,7 | 83 | 1,03 | 43 | 1,03 | 16 | 1,10 | - | -
24.04.2019 04:40 | MR201C | L116C | - | - | - | - | - | - | 66 | 77 | 1,17 | 19,1 | 1,2 | 86 | 1,02 | 45 | 1,03 | 17 | 1,06 | - | -
24.04.2019 06:25 | MS214C | U17C/1 | - | - | - | - | - | 18,83 | 68 | 84 | 1,24 | 15,3 | 1,7 | 93 | 1,05 | 45 | 1,03 | 18 | 1,08 | - | -
24.04.2019 08:00 | MR201A | L119A | - | 30,0 | - | - | - | - | 64 | 78 | 1,22 | 18,9 | 1,6 | 87 | 1,04 | 44 | 1,03 | 17 | 1,09 | - | -
24.04.2019 08:00 | MS214D | U18D | - | - | - | - | - | 18,64 | 70 | 89 | 1,27 | 13,1 | 2,1 | 98 | 1,06 | 46 | 1,03 | 20 | 1,09 | - | -
24.04.2019 09:20 | MS214B | U20B | - | - | - | - | - | 13,71 | 79 | 147 | 1,86 | 9,8 | 4,3 | 165 | 1,37 | 45 | 1,04 | 27 | 1,17 | - | -
24.04.2019 09:55 | MR201B | L123B | - | - | - | - | - | - | 59 | 73 | 1,23 | 20,8 | 1,6 | 83 | 1,05 | 41 | 1,03 | 17 | 1,12 | - | -
24.04.2019 10:40 | MS214D | U18D/1 | - | - | - | - | - | 18,62 | 71 | 88 | 1,24 | 14,3 | 1,7 | 96 | 1,05 | 46 | 1,03 | 18 | 1,09 | - | -
24.04.2019 12:00 | MS214A | U19A | - | - | - | - | - | 18,95 | 65 | 84 | 1,28 | 17,7 | 1,6 | 94 | 1,08 | 43 | 1,05 | 17 | 1,07 | - | -
24.04.2019 12:05 | MR201C | L126C | - | - | - | - | - | - | 65 | 78 | 1,20 | 21,2 | 1,5 | 89 | 1,02 | 46 | 1,03 | 18 | 1,06 | - | -
24.04.2019 14:15 | MS214C | U21C | - | - | - | - | - | 18,63 | 66 | 80 | 1,20 | 18,6 | 1,5 | 89 | 1,03 | 46 | 1,03 | 17 | 1,08 | - | -
24.04.2019 14:20 | MR201B | L130B | - | - | - | - | - | - | 67 | 82 | 1,21 | 17,1 | 1,6 | 90 | 1,03 | 46 | 1,04 | 18 | 1,09 | - | -
24.04.2019 18:30 | MS214C | U21C\1 | - | - | - | - | - | 18,85 | 68 | 82 | 1,20 | 16,0 | 1,6 | 90 | 1,03 | 46 | 1,03 | 18 | 1,07 | - | -
24.04.2019 20:10 | MR201A | L139A | - | - | - | - | - | - | 65 | 80 | 1,23 | 17,7 | 1,9 | 90 | 1,03 | 46 | 1,03 | 17 | 1,09 | - | -
24.04.2019 20:50 | MR201C | L141C | - | - | - | - | - | - | 69 | 86 | 1,24 | 16,1 | 2,2 | 95 | 1,03 | 49 | 1,04 | 19 | 1,05 | - | -
24.04.2019 20:54 | MS214D | U22D | - | - | - | - | - | 18,83 | 69 | 84 | 1,23 | 16,4 | 1,7 | 94 | 1,04 | 47 | 1,03 | 18 | 1,07 | - | -
25.04.2019 00:20 | MS214A | U23A | - | - | - | - | - | 18,81 | 70 | 84 | 1,21 | 16,0 | 1,5 | 93 | 1,04 | 47 | 1,03 | 18 | 1,07 | - | -
25.04.2019 01:40 | MR201B | L149B | - | - | - | - | - | - | 66 | 81 | 1,23 | 15,6 | 2,1 | 90 | 1,03 | 46 | 1,04 | 19 | 1,08 | - | -
25.04.2019 05:08 | MS214C | U24C | - | - | - | - | - | 18,44 | 72 | 86 | 1,20 | 15,1 | 1,4 | 94 | 1,04 | 48 | 1,03 | 19 | 1,06 | - | -
25.04.2019 05:08 | MR201A | L154A | - | - | - | - | - | - | 72 | 87 | 1,21 | 14,1 | 1,8 | 95 | 1,03 | 48 | 1,03 | 18 | 1,06 | - | -
25.04.2019 08:10 | MR201C | L157C | - | 29,4 | - | - | - | - | 67 | 81 | 1,21 | 18,2 | 1,8 | 90 | 1,02 | 47 | 1,03 | 18 | 1,06 | - | -
25.04.2019 09:10 | MS214D | U25D | - | - | - | - | - | 18,83 | 70 | 85 | 1,22 | 15,4 | 1,7 | 94 | 1,04 | 47 | 1,03 | 18 | 1,06 | - | -
25.04.2019 09:30 | MR201B | L159B | - | - | - | - | - | - | 68 | 80 | 1,18 | 17,2 | 1,3 | 89 | 1,03 | 46 | 1,03 | 18 | 1,08 | - | -
25.04.2019 13:10 | MR201A | L164A | - | - | - | - | - | - | 67 | 80 | 1,21 | 17,7 | 1,7 | 89 | 1,03 | 46 | 1,03 | 18 | 1,06 | - | -
25.04.2019 13:40 | MS214A | U26A | - | - | - | - | - | 18,61 | 70 | 84 | 1,20 | 15,4 | 1,4 | 92 | 1,04 | 47 | 1,03 | 18 | 1,07 | - | -
25.04.2019 16:10 | MR201C | L 169 C | - | - | - | - | - | - | 75 | 90 | 1,20 | 14,9 | 1,6 | 99 | 1,02 | 51 | 1,03 | 19 | 1,04 | - | -
25.04.2019 18:05 | MS214C | U 27 C | - | - | - | - | - | 18,57 | 70 | 86 | 1,23 | 15,6 | 1,9 | 95 | 1,04 | 48 | 1,03 | 19 | 1,09 | - | -
25.04.2019 18:45 | MR201A | L 173 A | - | - | - | - | - | - | 72 | 88 | 1,21 | 13,3 | 1,9 | 95 | 1,03 | 50 | 1,03 | 19 | 1,08 | - | -
25.04.2019 21:25 | MR201B | L177B | - | - | - | - | - | - | 72 | 87 | 1,21 | 13,8 | 1,8 | 94 | 1,03 | 48 | 1,04 | 19 | 1,09 | - | -
25.04.2019 22:20 | MS214D | U28D | - | - | - | - | - | 18,73 | 71 | 87 | 1,23 | 14,4 | 1,9 | 95 | 1,04 | 48 | 1,03 | 18 | 1,09 | - | -
26.04.2019 00:30 | MR201A | L182A | - | - | - | - | - | - | 64 | 87 | 1,37 | 13,6 | 4,1 | 98 | 1,04 | 49 | 1,02 | 20 | 1,11 | - | -
26.04.2019 02:20 | MS214A | U29A | - | - | - | - | - | 18,84 | 72 | 88 | 1,23 | 14,9 | 2,0 | 97 | 1,04 | 49 | 1,04 | 20 | 1,07 | - | -
26.04.2019 03:20 | MR201C | L187C | - | - | - | - | - | - | 70 | 82 | 1,18 | 19,3 | 1,3 | 92 | 1,02 | 48 | 1,02 | 18 | 1,07 | - | -
26.04.2019 06:00 | MR201A | L191A | - | - | - | - | - | - | 74 | 89 | 1,20 | 14,7 | 1,6 | 97 | 1,03 | 50 | 1,03 | 19 | 1,07 | - | -
26.04.2019 06:35 | MS214C | U30C | - | - | - | - | - | 18,94 | 74 | 88 | 1,19 | 14,8 | 1,3 | 96 | 1,04 | 49 | 1,03 | 19 | 1,06 | - | -
26.04.2019 10:05 | MR201B | L198B | - | 29,1 | - | - | - | - | 69 | 84 | 1,22 | 14,9 | 2,3 | 93 | 1,03 | 48 | 1,03 | 21 | 1,09 | - | -
26.04.2019 11:15 | MS214D | U31D | - | - | - | - | - | 18,83 | 73 | 87 | 1,20 | 15,3 | 1,4 | 95 | 1,04 | 48 | 1,03 | 19 | 1,07 | - | -
26.04.2019 11:50 | MR201A | L200A | - | - | - | - | - | - | 71 | 89 | 1,25 | 15,5 | 2,0 | 98 | 1,04 | 49 | 1,03 | 18 | 1,07 | - | -
26.04.2019 15:15 | MR201B | L204B | - | - | - | - | - | - | 73 | 86 | 1,17 | 13,7 | 1,3 | 93 | 1,03 | 48 | 1,03 | 19 | 1,09 | - | -
26.04.2019 17:30 | MS214A | U32A | - | - | - | - | - | 18,57 | 71 | 85 | 1,20 | 15,9 | 1,5 | 94 | 1,04 | 47 | 1,03 | 18 | 1,07 | - | -
26.04.2019 17:35 | MR201C | L207C | - | - | - | - | - | - | 63 | 79 | 1,25 | 21,3 | 2,2 | 90 | 1,02 | 46 | 1,03 | 18 | 1,09 | - | -
26.04.2019 19:45 | MR201A | L208A | - | - | - | - | - | - | 68 | 85 | 1,25 | 15,2 | 2,2 | 94 | 1,04 | 47 | 1,04 | 18 | 1,06 | - | -
26.04.2019 22:30 | MR201B | L212B | - | - | - | - | - | - | 72 | 85 | 1,19 | 13,7 | 1,7 | 93 | 1,03 | 48 | 1,03 | 19 | 1,07 | - | -
26.04.2019 22:49 | MS214C | U33C | - | - | - | - | - | 18,27 | 71 | 87 | 1,23 | 15,8 | 1,7 | 96 | 1,04 | 48 | 1,04 | 19 | 1,07 | - | -
27.04.2019 01:10 | MR201C | L216C | - | - | - | - | - | - | 70 | 85 | 1,22 | 15,7 | 1,9 | 94 | 1,03 | 48 | 1,04 | 19 | 1,06 | - | -
27.04.2019 03:22 | MS214D | U34D | - | - | - | - | - | 18,59 | 72 | 87 | 1,21 | 14,0 | 1,7 | 95 | 1,04 | 49 | 1,03 | 19 | 1,07 | - | -
27.04.2019 03:59 | MR201A | L220A | - | - | - | - | - | - | 71 | 88 | 1,23 | 13,7 | 2,1 | 96 | 1,04 | 49 | 1,04 | 19 | 1,06 | - | -
27.04.2019 08:49 | MS214A | U35A | - | - | - | - | - | 18,65 | 73 | 89 | 1,22 | 14,1 | 1,7 | 98 | 1,04 | 49 | 1,04 | 19 | 1,07 | - | -
27.04.2019 08:50 | MR201B | L227B | - | 30,0 | - | - | - | - | 68 | 87 | 1,29 | 13,1 | 3,1 | 96 | 1,03 | 49 | 1,05 | 20 | 1,08 | - | -
27.04.2019 11:10 | MR201C | L231C | - | - | - | - | - | - | 69 | 87 | 1,26 | 13,9 | 2,7 | 96 | 1,03 | 49 | 1,04 | 19 | 1,06 | - | -
27.04.2019 12:47 | MS214C | U36C | - | - | - | - | - | 19,11 | 73 | 88 | 1,21 | 14,0 | 1,6 | 96 | 1,04 | 48 | 1,04 | 18 | 1,06 | - | -
27.04.2019 13:50 | MR201A | L235A | - | - | - | - | - | - | 62 | 82 | 1,32 | 18,2 | 2,6 | 92 | 1,03 | 47 | 1,04 | 17 | 1,19 | - | -
27.04.2019 16:05 | MR201B | L239B | - | - | - | - | - | - | 69 | 83 | 1,21 | 17,1 | 1,7 | 92 | 1,03 | 47 | 1,05 | 19 | 1,08 | - | -
27.04.2019 17:40 | MS214D | U37D | - | - | - | - | - | 18,97 | 72 | 87 | 1,20 | 14,7 | 1,6 | 95 | 1,04 | 48 | 1,03 | 19 | 1,07 | - | -
27.04.2019 20:50 | MR201C | L246C | - | - | - | - | - | - | 67 | 86 | 1,29 | 14,4 | 3,6 | 96 | 1,02 | 50 | 1,03 | 22 | 1,11 | - | -
27.04.2019 21:45 | MS214A | U38A | - | - | - | - | - | 18,82 | 74 | 88 | 1,19 | 15,9 | 1,4 | 97 | 1,04 | 49 | 1,03 | 19 | 1,07 | - | -
27.04.2019 23:35 | MR201A | L250A | - | - | - | - | - | - | 69 | 84 | 1,22 | 18,2 | 1,8 | 94 | 1,03 | 48 | 1,03 | 19 | 1,08 | - | -
28.04.2019 02:20 | MS214C | U39C | - | - | - | - | - | 18,96 | 73 | 87 | 1,20 | 16,2 | 1,5 | 96 | 1,03 | 49 | 1,03 | 19 | 1,07 | - | -
28.04.2019 02:30 | MR201C | L255C | - | - | - | - | - | - | 67 | 86 | 1,28 | 21,6 | 2,0 | 99 | 1,04 | 47 | 1,08 | 19 | 1,06 | - | -
28.04.2019 04:00 | MR201B | L257B | - | - | - | - | - | - | 71 | 86 | 1,21 | 16,8 | 1,7 | 96 | 1,03 | 48 | 1,03 | 20 | 1,10 | - | -
28.04.2019 06:40 | MS214D | U40D | - | - | - | - | - | 18,67 | 73 | 88 | 1,20 | 16,6 | 1,4 | 97 | 1,04 | 49 | 1,03 | 19 | 1,07 | - | -
28.04.2019 10:15 | MR201C | L267C | - | 29,4 | - | - | - | - | 66 | 80 | 1,22 | 18,4 | 2,1 | 90 | 1,02 | 47 | 1,03 | 18 | 1,08 | - | -
28.04.2019 11:15 | MS214A | U41A | - | - | - | - | - | 18,60 | 70 | 83 | 1,18 | 17,5 | 1,3 | 92 | 1,03 | 48 | 1,03 | 18 | 1,07 | - | -
28.04.2019 11:40 | MR201B | L269B | - | - | - | - | - | - | 69 | 81 | 1,18 | 17,1 | 1,3 | 90 | 1,03 | 46 | 1,03 | 18 | 1,09 | - | -
28.04.2019 15:00 | MR201A | L274A | - | - | - | - | - | - | 63 | 80 | 1,28 | 18,9 | 2,7 | 91 | 1,03 | 46 | 1,03 | 18 | 1,08 | - | -
28.04.2019 15:55 | MS214C | U42C | - | - | - | - | - | 18,90 | 69 | 82 | 1,18 | 17,8 | 1,3 | 91 | 1,03 | 47 | 1,02 | 18 | 1,06 | - | -
28.04.2019 18:05 | MR201C | L279C | - | - | - | - | - | - | 69 | 83 | 1,20 | 17,3 | 1,8 | 92 | 1,02 | 48 | 1,03 | 18 | 1,05 | - | -
28.04.2019 20:35 | MS214D | U43D | - | - | - | - | - | 18,82 | 71 | 84 | 1,18 | 16,3 | 1,4 | 92 | 1,03 | 48 | 1,03 | 18 | 1,06 | - | -
28.04.2019 20:55 | MR201B | L284B | - | - | - | - | - | - | 71 | 83 | 1,18 | 15,3 | 1,4 | 91 | 1,03 | 47 | 1,03 | 19 | 1,07 | - | -
29.04.2019 00:25 | MR201A | L289A | - | - | - | - | - | - | 66 | 81 | 1,23 | 16,8 | 2,0 | 90 | 1,03 | 46 | 1,03 | 18 | 1,06 | - | -
29.04.2019 01:17 | MS214A | U44A | - | - | - | - | - | 18,74 | 68 | 81 | 1,19 | 17,2 | 1,6 | 90 | 1,03 | 47 | 1,03 | 19 | 1,06 | - | -
29.04.2019 03:43 | MR201C | L294C | - | - | - | - | - | - | 64 | 79 | 1,24 | 17,4 | 2,3 | 89 | 1,03 | 46 | 1,03 | 18 | 1,06 | - | -
29.04.2019 06:32 | MR201B | L298B | - | - | - | - | - | - | 69 | 83 | 1,21 | 15,9 | 1,6 | 91 | 1,03 | 46 | 1,05 | 18 | 1,07 | - | -
29.04.2019 07:40 | MS214C | U45C | - | - | - | - | - | 18,51 | 69 | 82 | 1,19 | 16,5 | 1,4 | 90 | 1,03 | 46 | 1,03 | 18 | 1,06 | - | -
29.04.2019 09:15 | MR201C | L302C | - | 29,4 | - | - | - | - | 61 | 81 | 1,32 | 19,8 | 3,0 | 92 | 1,03 | 46 | 1,05 | 18 | 1,08 | - | -
29.04.2019 10:45 | MS214D | U46D | - | - | - | - | - | 18,57 | 67 | 82 | 1,24 | 16,9 | 2,0 | 92 | 1,04 | 46 | 1,03 | 18 | 1,06 | - | -
29.04.2019 11:50 | MR201A | L306A | - | - | - | - | - | - | 65 | 80 | 1,22 | 17,7 | 1,8 | 89 | 1,03 | 46 | 1,03 | 18 | 1,07 | - | -
29.04.2019 15:00 | MR201B | L310B | - | - | - | - | - | - | 65 | 80 | 1,22 | 16,2 | 1,9 | 88 | 1,03 | 45 | 1,03 | 18 | 1,07 | - | -
29.04.2019 16:00 | MS214A | U47A | - | - | - | - | - | 18,23 | 69 | 83 | 1,20 | 16,4 | 1,4 | 92 | 1,04 | 46 | 1,03 | 18 | 1,06 | - | -
29.04.2019 17:45 | MR201C | L314C | - | - | - | - | - | - | 65 | 82 | 1,26 | 15,3 | 2,6 | 91 | 1,02 | 48 | 1,03 | 18 | 1,07 | - | -
29.04.2019 20:40 | MS214C | U48C | - | - | - | - | - | 18,23 | 69 | 83 | 1,21 | 15,9 | 1,6 | 92 | 1,04 | 47 | 1,03 | 19 | 1,07 | - | -
29.04.2019 20:45 | MR201A | L318A | - | - | - | - | - | - | 64 | 78 | 1,22 | 18,5 | 1,8 | 88 | 1,03 | 45 | 1,03 | 17 | 1,06 | - | -
29.04.2019 23:55 | MR201C | L323C | - | - | - | - | - | - | 67 | 83 | 1,25 | 14,7 | 2,7 | 92 | 1,02 | 48 | 1,03 | 19 | 1,07 | - | -
30.04.2019 01:35 | MS214D | U49D | - | - | - | - | - | 18,55 | 71 | 85 | 1,20 | 15,2 | 1,6 | 94 | 1,04 | 47 | 1,03 | 19 | 1,06 | - | -
30.04.2019 03:05 | MR201B | L328B | - | - | - | - | - | - | 71 | 84 | 1,19 | 13,8 | 1,6 | 91 | 1,03 | 48 | 1,03 | 18 | 1,07 | - | -
30.04.2019 06:15 | MS214A | U50A | - | - | - | - | - | 18,50 | 70 | 85 | 1,20 | 15,1 | 1,6 | 93 | 1,04 | 47 | 1,03 | 19 | 1,06 | - | -
30.04.2019 06:20 | MR201A | L332A | - | - | - | - | - | - | 65 | 81 | 1,25 | 17,9 | 2,2 | 90 | 1,03 | 46 | 1,03 | 18 | 1,06 | - | -
30.04.2019 13:10 | MR201C | L340C | - | - | - | - | - | - | 68 | 89 | 1,30 | 11,7 | 3,2 | 97 | 1,03 | 50 | 1,03 | 19 | 1,07 | - | -
30.04.2019 13:15 | MS214C | U51C | - | - | - | - | - | 16,57 | 72 | 86 | 1,21 | 15,6 | 1,5 | 95 | 1,04 | 48 | 1,03 | 19 | 1,07 | - | -
30.04.2019 16:35 | MR201C | L341C | - | 29,4 | - | - | - | - | 62 | 76 | 1,23 | 21,2 | 1,9 | 86 | 1,02 | 45 | 1,03 | 17 | 1,08 | - | -
30.04.2019 19:30 | MR201C | L342C | - | - | - | - | - | - | 63 | 77 | 1,21 | 20,0 | 1,8 | 86 | 1,02 | 45 | 1,03 | 18 | 1,07 | - | -
30.04.2019 20:50 | MR201A | L343A | - | - | - | - | - | - | 67 | 84 | 1,26 | 15,6 | 2,5 | 93 | 1,03 | 48 | 1,03 | 18 | 1,04 | - | -
30.04.2019 21:24 | MR201B | L344B | - | - | - | - | - | - | 66 | 82 | 1,24 | 16,5 | 1,4 | 91 | 1,03 | 47 | 1,03 | 19 | 1,07 | - | -
30.04.2019 22:10 | MS214D | U52D | - | - | - | - | - | 18,10 | 69 | 82 | 1,20 | 16,3 | 1,1 | 91 | 1,03 | 46 | 1,03 | 19 | 1,07 | - | -
01.05.2019 00:30 | MR201C | L348C | - | - | - | - | - | - | 65 | 85 | 1,31 | 15,9 | 3,3 | 96 | 1,03 | 49 | 1,03 | 19 | 1,06 | - | -
01.05.2019 03:10 | MS214A | U53A | - | - | - | - | - | 18,01 | 72 | 87 | 1,20 | 15,5 | 1,4 | 96 | 1,04 | 48 | 1,03 | 18 | 1,06 | - | -
01.05.2019 03:30 | MR201A | L352A | - | - | - | - | - | - | 67 | 83 | 1,24 | 16,9 | 2,0 | 93 | 1,03 | 47 | 1,03 | 18 | 1,06 | - | -
01.05.2019 06:20 | MR201B | L356B | - | - | - | - | - | - | 71 | 84 | 1,19 | 15,6 | 1,5 | 92 | 1,03 | 47 | 1,03 | 18 | 1,07 | - | -
01.05.2019 08:15 | MS214C | U54C | - | - | - | - | - | 18,21 | 69 | 84 | 1,23 | 15,3 | 1,8 | 93 | 1,04 | 47 | 1,03 | 18 | 1,07 | - | -
01.05.2019 09:40 | MR201C | L360C | - | 30,8 | - | - | - | - | 66 | 84 | 1,28 | 13,9 | 3,0 | 93 | 1,02 | 48 | 1,03 | 18 | 1,07 | - | -
01.05.2019 12:54 | MR201A | L4A | - | - | - | - | - | - | 63 | 78 | 1,24 | 18,5 | 2,0 | 87 | 1,03 | 45 | 1,03 | 17 | 1,08 | - | -
01.05.2019 13:25 | MS214D | U1D | - | - | - | - | - | 18,43 | 72 | 86 | 1,20 | 14,8 | 1,4 | 95 | 1,04 | 47 | 1,03 | 18 | 1,06 | - | -
01.05.2019 15:41 | MR201B | L8B | - | - | - | - | - | - | 67 | 82 | 1,23 | 15,0 | 2,1 | 90 | 1,03 | 47 | 1,03 | 18 | 1,09 | - | -
01.05.2019 17:30 | MS214A | U2A | - | - | - | - | - | 18,78 | 70 | 84 | 1,21 | 15,4 | 1,4 | 92 | 1,04 | 46 | 1,03 | 18 | 1,07 | - | -
01.05.2019 18:10 | MR201C | L12C | - | - | - | - | - | - | 64 | 84 | 1,30 | 14,6 | 3,3 | 93 | 1,02 | 49 | 1,03 | 18 | 1,07 | - | -
01.05.2019 21:25 | MR201A | L16A | - | - | - | - | - | - | 65 | 82 | 1,27 | 17,4 | 2,4 | 92 | 1,04 | 47 | 1,03 | 17 | 1,07 | - | -
01.05.2019 23:20 | MS214C | U3C | - | - | - | - | - | 18,63 | 71 | 86 | 1,20 | 15,7 | 1,4 | 94 | 1,04 | 47 | 1,03 | 18 | 1,06 | - | -
02.05.2019 00:10 | MR201B | L20B | - | - | - | - | - | - | 67 | 82 | 1,22 | 16,7 | 1,9 | 91 | 1,03 | 47 | 1,03 | 18 | 1,07 | - | -
02.05.2019 03:15 | MR201C | L24C | - | - | - | - | - | - | 63 | 86 | 1,37 | 13,9 | 4,2 | 96 | 1,03 | 50 | 1,03 | 19 | 1,06 | - | -
02.05.2019 04:15 | MR201A | L25A | - | - | - | - | - | - | 61 | 79 | 1,30 | 18,2 | 3,1 | 90 | 1,03 | 46 | 1,03 | 18 | 1,09 | - | -
02.05.2019 04:20 | MS214D | U4D | - | - | - | - | - | 18,36 | 71 | 85 | 1,20 | 16,1 | 1,4 | 94 | 1,04 | 47 | 1,03 | 19 | 1,06 | - | -
02.05.2019 08:40 | MS214A | U5A | - | - | - | - | - | 18,17 | 69 | 84 | 1,23 | 17,1 | 1,7 | 94 | 1,04 | 47 | 1,03 | 18 | 1,07 | - | -
02.05.2019 08:45 | MR201B | L32B | - | 30,0 | - | - | - | - | 67 | 80 | 1,19 | 16,2 | 1,6 | 88 | 1,03 | 46 | 1,03 | 18 | 1,07 | - | -
02.05.2019 11:45 | MR201C | L36C | - | - | - | - | - | - | 68 | 80 | 1,19 | 20,2 | 1,4 | 90 | 1,02 | 47 | 1,04 | 18 | 1,06 | - | -
02.05.2019 14:00 | MS214C | U6C | - | - | - | - | - | 17,39 | 70 | 83 | 1,19 | 17,7 | 1,2 | 92 | 1,04 | 47 | 1,03 | 18 | 1,06 | - | -
02.05.2019 14:40 | MR201A | L40A | - | - | - | - | - | - | 64 | 80 | 1,24 | 20,0 | 1,9 | 90 | 1,03 | 45 | 1,04 | 18 | 1,06 | - | -
02.05.2019 18:15 | MR201C | L45C | - | - | - | - | - | - | 67 | 83 | 1,24 | 17,0 | 2,5 | 92 | 1,02 | 49 | 1,03 | 19 | 1,06 | - | -
02.05.2019 19:00 | MS214D | U7D | - | - | - | - | - | 18,67 | 70 | 83 | 1,19 | 16,4 | 1,3 | 91 | 1,04 | 47 | 1,03 | 18 | 1,06 | - | -
02.05.2019 20:15 | MR201B | L47B | - | - | - | - | - | - | 71 | 86 | 1,20 | 14,2 | 1,6 | 93 | 1,03 | 48 | 1,03 | 18 | 1,10 | - | -
02.05.2019 23:45 | MR201A | L52A | - | - | - | - | - | - | 66 | 80 | 1,22 | 16,6 | 1,9 | 89 | 1,03 | 46 | 1,03 | 17 | 1,06 | - | -
03.05.2019 00:05 | MS214A | U8A | - | - | - | - | - | 18,36 | 70 | 84 | 1,20 | 16,1 | 1,5 | 92 | 1,04 | 47 | 1,03 | 18 | 1,07 | - | -
03.05.2019 03:15 | MR201C | L57C | - | - | - | - | - | - | 69 | 86 | 1,25 | 15,3 | 2,3 | 95 | 1,02 | 50 | 1,03 | 18 | 1,07 | - | -
03.05.2019 04:35 | MR201B | L59B | - | - | - | - | - | - | 69 | 83 | 1,19 | 14,8 | 1,5 | 90 | 1,03 | 47 | 1,03 | 18 | 1,09 | - | -
03.05.2019 05:15 | MS214C | U9C | - | - | - | - | - | 18,45 | 71 | 85 | 1,19 | 15,9 | 1,3 | 93 | 1,04 | 48 | 1,03 | 18 | 1,06 | - | -
03.05.2019 09:50 | MR201C | L66C | - | 30,0 | - | - | - | - | 70 | 89 | 1,26 | 13,4 | 2,7 | 97 | 1,03 | 50 | 1,03 | 19 | 1,06 | - | -
03.05.2019 10:00 | MS214D | U10D | - | - | - | - | - | 18,31 | 70 | 86 | 1,24 | 15,2 | 2,0 | 95 | 1,04 | 48 | 1,03 | 18 | 1,07 | - | -
03.05.2019 11:10 | MR201B | L68B | - | - | - | - | - | - | 70 | 83 | 1,18 | 15,0 | 1,5 | 90 | 1,03 | 48 | 1,03 | 19 | 1,07 | - | -
03.05.2019 13:00 | MR201A | L70A | - | - | - | - | - | - | 67 | 81 | 1,22 | 18,0 | 1,9 | 91 | 1,03 | 47 | 1,03 | 18 | 1,05 | - | -
03.05.2019 15:40 | MS214A | U11A | - | - | - | - | - | 18,46 | 71 | 85 | 1,20 | 14,6 | 1,6 | 92 | 1,04 | 48 | 1,03 | 19 | 1,07 | - | -
03.05.2019 15:55 | MR201B | L74B | - | - | - | - | - | - | 71 | 85 | 1,20 | 15,2 | 1,7 | 93 | 1,03 | 48 | 1,03 | 19 | 1,08 | - | -
03.05.2019 20:15 | MR201B | L80B | - | - | - | - | - | - | 70 | 86 | 1,23 | 14,2 | 2,2 | 95 | 1,03 | 49 | 1,04 | 19 | 1,08 | - | -
03.05.2019 21:15 | MS214C | U12C | - | - | - | - | - | 18,31 | 74 | 87 | 1,19 | 15,2 | 1,3 | 95 | 1,04 | 49 | 1,03 | 19 | 1,06 | - | -
03.05.2019 23:50 | MR201C | L84C | - | - | - | - | - | - | 70 | 89 | 1,26 | 12,3 | 2,9 | 98 | 1,02 | 51 | 1,04 | 20 | 1,06 | - | -
04.05.2019 02:00 | MS214D | U13D | - | - | - | - | - | 18,52 | 75 | 90 | 1,20 | 14,3 | 1,5 | 98 | 1,04 | 50 | 1,03 | 20 | 1,07 | - | -
04.05.2019 02:40 | MR201A | L88A | - | - | - | - | - | - | 72 | 87 | 1,20 | 15,1 | 1,8 | 95 | 1,03 | 49 | 1,03 | 19 | 1,06 | - | -
04.05.2019 04:40 | MR201C | L90C | - | - | - | - | - | - | 70 | 88 | 1,26 | 14,7 | 2,7 | 97 | 1,02 | 51 | 1,03 | 20 | 1,06 | - | -
04.05.2019 07:30 | MS214A | U14A | - | - | - | - | - | 18,48 | 75 | 89 | 1,19 | 14,1 | 1,4 | 97 | 1,04 | 49 | 1,03 | 19 | 1,06 | - | -
04.05.2019 09:05 | MR201C | L96C | - | - | - | - | - | - | 68 | 86 | 1,26 | 14,2 | 2,6 | 95 | 1,03 | 49 | 1,04 | 19 | 1,05 | - | -
04.05.2019 09:50 | MR201A | L97A | - | 30,0 | - | - | - | - | 66 | 80 | 1,23 | 17,2 | 2,0 | 89 | 1,03 | 46 | 1,03 | 18 | 1,06 | - | -
04.05.2019 12:45 | MR201B | L101B | - | - | - | - | - | - | 69 | 82 | 1,19 | 16,8 | 1,7 | 91 | 1,03 | 47 | 1,03 | 20 | 1,08 | - | -
04.05.2019 13:50 | MS214C | U15C | - | - | - | - | - | 18,50 | 70 | 84 | 1,21 | 16,2 | 1,6 | 93 | 1,04 | 47 | 1,03 | 19 | 1,06 | - | -
04.05.2019 15:40 | MR201C | L105C | - | - | - | - | - | - | 63 | 78 | 1,24 | 21,5 | 2,3 | 89 | 1,02 | 47 | 1,03 | 19 | 1,06 | - | -
04.05.2019 16:50 | MR201A | L106A | - | - | - | - | - | - | 65 | 80 | 1,24 | 20,4 | 2,1 | 91 | 1,03 | 47 | 1,03 | 18 | 1,06 | - | -
04.05.2019 19:10 | MS214D | U16D | - | - | - | - | - | 18,31 | 70 | 85 | 1,21 | 17,5 | 1,5 | 94 | 1,04 | 47 | 1,03 | 19 | 1,08 | - | -
04.05.2019 21:50 | MR201B | L113B | - | - | - | - | - | - | 70 | 85 | 1,22 | 15,0 | 2,0 | 93 | 1,03 | 48 | 1,03 | 20 | 1,08 | - | -
04.05.2019 23:35 | MR201A | L115A | - | - | - | - | - | - | 66 | 82 | 1,25 | 17,9 | 2,1 | 92 | 1,04 | 47 | 1,03 | 18 | 1,08 | - | -
05.05.2019 00:25 | MS214A | U17A | - | - | - | - | - | 18,60 | 71 | 85 | 1,20 | 15,5 | 1,5 | 93 | 1,04 | 48 | 1,03 | 19 | 1,07 | - | -
05.05.2019 01:00 | MR201C | L117C | - | - | - | - | - | - | 63 | 82 | 1,29 | 17,6 | 2,9 | 92 | 1,02 | 47 | 1,03 | 18 | 1,08 | - | -
05.05.2019 05:20 | MS214C | U18C | - | - | - | - | - | 18,40 | 71 | 85 | 1,20 | 16,2 | 1,6 | 94 | 1,03 | 48 | 1,03 | 19 | 1,06 | - | -
05.05.2019 06:00 | MR201A | L124A | - | - | - | - | - | - | 71 | 87 | 1,23 | 16,5 | 1,9 | 96 | 1,04 | 49 | 1,03 | 19 | 1,07 | - | -
05.05.2019 08:30 | MR201B | L128B | - | 30,0 | - | - | - | - | 68 | 80 | 1,18 | 16,0 | 1,5 | 88 | 1,03 | 45 | 1,03 | 19 | 1,08 | - | -
05.05.2019 10:56 | MS214D | U19D | - | - | - | - | - | 18,43 | 68 | 83 | 1,22 | 16,2 | 1,9 | 91 | 1,03 | 47 | 1,03 | 18 | 1,06 | - | -
05.05.2019 11:40 | MR201C | L132C | - | - | - | - | - | - | 64 | 79 | 1,23 | 19,1 | 2,2 | 89 | 1,02 | 46 | 1,03 | 18 | 1,05 | - | -
05.05.2019 14:26 | MR201A | L136A | - | - | - | - | - | - | 61 | 81 | 1,33 | 21,2 | 2,8 | 94 | 1,04 | 45 | 1,07 | 19 | 1,06 | - | -
05.05.2019 15:15 | MS214A | U20A | - | - | - | - | - | 18,90 | 68 | 82 | 1,22 | 17,2 | 1,8 | 91 | 1,03 | 47 | 1,04 | 19 | 1,07 | - | -
05.05.2019 17:45 | MR201C | L141C | - | - | - | - | - | - | 67 | 83 | 1,25 | 17,6 | 2,3 | 92 | 1,02 | 48 | 1,04 | 18 | 1,07 | - | -
05.05.2019 19:30 | MS214B | U21B | - | - | - | - | - | 19,09 | 69 | 84 | 1,21 | 15,4 | 1,9 | 92 | 1,03 | 48 | 1,03 | 19 | 1,07 | - | -
05.05.2019 20:35 | MR201B | L146B | - | - | - | - | - | - | 73 | 87 | 1,19 | 15,0 | 1,5 | 95 | 1,03 | 49 | 1,03 | 20 | 1,08 | - | -
05.05.2019 23:10 | MS214C | U22C | - | - | - | - | - | 18,85 | 74 | 86 | 1,17 | 15,0 | 1,2 | 94 | 1,03 | 49 | 1,03 | 19 | 1,07 | - | -
06.05.2019 00:10 | MR201A | L151A | - | - | - | - | - | - | 70 | 86 | 1,23 | 16,1 | 2,0 | 95 | 1,03 | 48 | 1,03 | 18 | 1,06 | - | -
06.05.2019 03:00 | MS214D | U23D | - | - | - | - | - | 18,75 | 74 | 87 | 1,17 | 15,4 | 1,1 | 95 | 1,03 | 49 | 1,02 | 19 | 1,06 | - | -
06.05.2019 03:05 | MR201C | L156C | - | - | - | - | - | - | 68 | 83 | 1,23 | 16,8 | 2,2 | 93 | 1,02 | 48 | 1,03 | 19 | 1,07 | - | -
06.05.2019 06:20 | MR201B | L161B | - | - | - | - | - | - | 72 | 85 | 1,18 | 14,9 | 1,3 | 93 | 1,03 | 48 | 1,03 | 19 | 1,08 | - | -
06.05.2019 06:55 | MS214A | U24A | - | - | - | - | - | 18,79 | 73 | 84 | 1,16 | 16,0 | 1,0 | 92 | 1,03 | 48 | 1,02 | 18 | 1,06 | - | -
06.05.2019 08:50 | MR201C | L165C | - | 29,7 | - | - | - | - | 65 | 79 | 1,22 | 17,2 | 2,1 | 88 | 1,02 | 46 | 1,03 | 17 | 1,05 | - | -
06.05.2019 12:25 | MS214B | U25B | - | - | - | - | - | 18,80 | 71 | 83 | 1,18 | 15,2 | 1,3 | 91 | 1,03 | 47 | 1,03 | 18 | 1,06 | - | -
06.05.2019 14:20 | MR201A | L170A | - | - | - | - | - | - | 72 | 86 | 1,20 | 14,0 | 1,7 | 94 | 1,03 | 48 | 1,03 | 18 | 1,06 | - | -
06.05.2019 15:20 | MR201B | L172B | - | - | - | - | - | - | 71 | 84 | 1,18 | 14,2 | 1,5 | 92 | 1,03 | 48 | 1,03 | 19 | 1,08 | - | -
06.05.2019 17:30 | MS214C | U26C | - | - | - | - | - | 18,51 | 72 | 85 | 1,18 | 15,3 | 1,2 | 93 | 1,03 | 48 | 1,03 | 19 | 1,06 | - | -
06.05.2019 18:30 | MR201C | L176C | - | - | - | - | - | - | 66 | 83 | 1,24 | 18,0 | 2,1 | 93 | 1,03 | 47 | 1,05 | 19 | 1,05 | - | -
06.05.2019 21:35 | MR201A | L180A | - | - | - | - | - | - | 73 | 86 | 1,18 | 13,1 | 1,4 | 93 | 1,03 | 48 | 1,03 | 18 | 1,05 | - | -
06.05.2019 22:31 | MS214D | U27D | - | - | - | - | - | 19,07 | 73 | 85 | 1,16 | 13,7 | 1,2 | 92 | 1,03 | 48 | 1,03 | 18 | 1,06 | - | -
07.05.2019 00:00 | MR201B | L184B | - | - | - | - | - | - | 72 | 85 | 1,18 | 14,2 | 1,5 | 93 | 1,03 | 48 | 1,03 | 19 | 1,08 | - | -
07.05.2019 02:00 | MS214D | U27D/1 | - | - | - | - | - | 18,98 | 73 | 86 | 1,17 | 14,8 | 1,2 | 93 | 1,03 | 48 | 1,03 | 18 | 1,06 | - | -
07.05.2019 03:20 | MS214A | U28A | - | - | - | - | - | 19,21 | 73 | 86 | 1,18 | 14,6 | 1,3 | 93 | 1,03 | 48 | 1,03 | 19 | 1,07 | - | -
07.05.2019 04:25 | MR201C | L191C | - | - | - | - | - | - | 69 | 82 | 1,20 | 17,6 | 1,6 | 91 | 1,02 | 47 | 1,03 | 18 | 1,05 | - | -
07.05.2019 07:10 | MR201A | L194A | - | - | - | - | - | - | 72 | 86 | 1,21 | 13,2 | 1,9 | 94 | 1,03 | 49 | 1,03 | 19 | 1,06 | - | -
07.05.2019 09:00 | MS214B | U 29 B | - | - | - | - | - | 19,19 | 62 | 83 | 1,34 | 15,3 | 3,2 | 93 | 1,03 | 48 | 1,02 | 18 | 1,09 | - | -
07.05.2019 09:40 | MR201C | L 197 C | - | 29,7 | - | - | - | - | 64 | 78 | 1,21 | 21,4 | 1,7 | 86 | 1,03 | 46 | 1,03 | 18 | 1,05 | - | -
07.05.2019 10:20 | MS214B | U 29 B переотбор | - | - | - | - | - | 19,18 | 70 | 83 | 1,18 | 15,9 | 1,4 | 91 | 1,03 | 47 | 1,03 | 18 | 1,06 | - | -
07.05.2019 12:20 | MR201A | L 200 A | - | - | - | - | - | - | 74 | 88 | 1,19 | 12,8 | 1,5 | 95 | 1,03 | 49 | 1,03 | 19 | 1,07 | - | -
07.05.2019 14:55 | MR201C | L 203 C | - | - | - | - | - | - | 65 | 81 | 1,25 | 15,8 | 2,5 | 90 | 1,02 | 47 | 1,04 | 18 | 1,06 | - | -
07.05.2019 15:00 | MS214C | U 30 C | - | - | - | - | - | 19,22 | 72 | 85 | 1,19 | 15,4 | 1,4 | 93 | 1,03 | 47 | 1,03 | 18 | 1,06 | - | -
07.05.2019 17:41 | MR201A | L 206 A | - | - | - | - | - | - | 71 | 84 | 1,19 | 13,8 | 1,6 | 92 | 1,03 | 48 | 1,03 | 18 | 1,07 | - | -
07.05.2019 20:50 | MS214D | U31D | - | - | - | - | - | 18,77 | 73 | 85 | 1,17 | 14,2 | 1,3 | 93 | 1,03 | 48 | 1,03 | 18 | 1,06 | - | -
07.05.2019 22:17 | MR201B | L211B | - | - | - | - | - | - | 72 | 86 | 1,19 | 9,6 | 1,9 | 91 | 1,03 | 48 | 1,04 | 20 | 1,09 | - | -
08.05.2019 00:30 | MR201C | L215C | - | - | - | - | - | - | 70 | 87 | 1,24 | 15,0 | 2,4 | 96 | 1,03 | 50 | 1,03 | 19 | 1,06 | - | -
08.05.2019 02:20 | MS214A | U32A | - | - | - | - | - | 18,73 | 72 | 87 | 1,20 | 13,7 | 1,7 | 95 | 1,03 | 49 | 1,03 | 19 | 1,07 | - | -
08.05.2019 03:10 | MR201A | L219A | - | - | - | - | - | - | 67 | 85 | 1,27 | 14,6 | 3,1 | 94 | 1,04 | 48 | 1,03 | 21 | 1,09 | - | -
08.05.2019 06:00 | MS214A | L32A/1 | - | - | - | - | - | 18,88 | 72 | 86 | 1,20 | 15,0 | 1,6 | 94 | 1,03 | 48 | 1,03 | 19 | 1,07 | - | -
08.05.2019 08:20 | MS214B | U33B | - | - | - | - | - | 18,88 | 72 | 84 | 1,17 | 16,5 | 1,2 | 92 | 1,03 | 48 | 1,02 | 18 | 1,06 | - | -
08.05.2019 08:30 | MR201C | L226C | - | - | - | - | - | - | 63 | 83 | 1,30 | 15,6 | 3,2 | 92 | 1,03 | 48 | 1,04 | 18 | 1,08 | - | -
08.05.2019 10:25 | MR201A | L230A | - | 29,4 | - | - | - | - | 70 | 85 | 1,20 | 15,9 | 1,6 | 93 | 1,03 | 48 | 1,02 | 18 | 1,06 | - | -
08.05.2019 10:45 | MS214C | U34C | - | - | - | - | - | 18,61 | 70 | 82 | 1,19 | 17,5 | 1,3 | 91 | 1,03 | 47 | 1,03 | 18 | 1,07 | - | -
08.05.2019 13:10 | MR201B | L234B | - | - | - | - | - | - | 68 | 81 | 1,19 | 15,8 | 1,6 | 89 | 1,03 | 46 | 1,03 | 19 | 1,08 | - | -
08.05.2019 15:45 | MS214D | U35D | - | - | - | - | - | 18,90 | 69 | 82 | 1,19 | 17,7 | 1,4 | 91 | 1,03 | 47 | 1,03 | 18 | 1,07 | - | -
08.05.2019 17:40 | MR201B | L240B | - | - | - | - | - | - | 68 | 83 | 1,21 | 17,4 | 1,8 | 92 | 1,03 | 47 | 1,03 | 19 | 1,09 | - | -
08.05.2019 20:05 | MR201C | L244C | - | - | - | - | - | - | 67 | 82 | 1,22 | 19,5 | 1,9 | 92 | 1,03 | 47 | 1,03 | 19 | 1,07 | - | -
08.05.2019 20:35 | MS214A | U36A | - | - | - | - | - | 18,74 | 69 | 82 | 1,19 | 16,4 | 1,5 | 91 | 1,03 | 47 | 1,03 | 18 | 1,07 | - | -
08.05.2019 23:00 | MR201A | L248A | - | - | - | - | - | - | 69 | 85 | 1,23 | 14,8 | 2,1 | 94 | 1,03 | 48 | 1,03 | 19 | 1,07 | - | -
09.05.2019 01:20 | MS214B | U37B | - | - | - | - | - | 18,40 | 71 | 84 | 1,19 | 15,9 | 1,5 | 92 | 1,03 | 48 | 1,03 | 19 | 1,08 | - | -
09.05.2019 01:20 | MR201B | L252B | - | - | - | - | - | - | 72 | 85 | 1,17 | 13,0 | 1,5 | 92 | 1,02 | 48 | 1,03 | 19 | 1,07 | - | -
09.05.2019 04:10 | MR201C | L256C | - | - | - | - | - | - | 68 | 82 | 1,21 | 17,8 | 1,7 | 92 | 1,03 | 48 | 1,03 | 18 | 1,07 | - | -
09.05.2019 06:39 | MS214C | U38C | - | - | - | - | - | 18,87 | 71 | 85 | 1,19 | 15,8 | 1,5 | 93 | 1,03 | 48 | 1,03 | 18 | 1,06 | - | -
09.05.2019 09:05 | MR201A | L263A | - | 29,6 | - | - | - | - | 68 | 84 | 1,25 | 14,0 | 2,3 | 92 | 1,03 | 47 | 1,04 | 18 | 1,08 | - | -
09.05.2019 11:02 | MS214D | U39D | - | - | - | - | - | 18,98 | 70 | 83 | 1,18 | 15,2 | 1,4 | 91 | 1,03 | 47 | 1,03 | 18 | 1,06 | - | -
09.05.2019 12:15 | MR201C | L268C | - | - | - | - | - | - | 65 | 81 | 1,26 | 17,0 | 2,6 | 91 | 1,02 | 47 | 1,03 | 18 | 1,07 | - | -
09.05.2019 13:35 | MR201B | L270B | - | - | - | - | - | - | 68 | 81 | 1,20 | 17,1 | 1,8 | 90 | 1,03 | 47 | 1,04 | 19 | 1,07 | - | -
09.05.2019 15:26 | MS214A | U40A | - | - | - | - | - | 19,11 | 70 | 83 | 1,19 | 16,2 | 1,5 | 92 | 1,03 | 47 | 1,03 | 18 | 1,07 | - | -
09.05.2019 16:56 | MR201A | L275A | - | - | - | - | - | - | 71 | 86 | 1,22 | 15,6 | 1,7 | 95 | 1,03 | 48 | 1,05 | 19 | 1,06 | - | -
09.05.2019 19:50 | MS214B | U41B | - | - | - | - | - | 18,98 | 72 | 85 | 1,17 | 15,4 | 1,3 | 92 | 1,03 | 48 | 1,03 | 19 | 1,07 | - | -
09.05.2019 22:00 | MR201C | L283C | - | - | - | - | - | - | 66 | 83 | 1,26 | 17,7 | 2,4 | 93 | 1,03 | 48 | 1,03 | 18 | 1,09 | - | -
10.05.2019 01:00 | MR201C | L284C | - | - | - | - | - | - | 64 | 78 | 1,23 | 20,9 | 1,9 | 88 | 1,02 | 46 | 1,03 | 17 | 1,07 | - | -
10.05.2019 01:40 | MR201B | L285B | - | - | - | - | - | - | 68 | 83 | 1,22 | 16,5 | 2,1 | 92 | 1,03 | 47 | 1,03 | 19 | 1,09 | - | -
10.05.2019 02:45 | MR201A | L286A | - | - | - | - | - | - | 67 | 84 | 1,25 | 15,6 | 2,4 | 93 | 1,03 | 48 | 1,03 | 18 | 1,06 | - | -
10.05.2019 03:55 | MS214C | U42C | - | - | - | - | - | 18,11 | 71 | 83 | 1,18 | 18,0 | 1,2 | 92 | 1,03 | 47 | 1,03 | 19 | 1,07 | - | -
10.05.2019 05:25 | MR201C | L289C | - | - | - | - | - | - | 61 | 86 | 1,40 | 14,6 | 4,6 | 96 | 1,02 | 50 | 1,03 | 18 | 1,07 | - | -
10.05.2019 06:15 | MR201A | L290A | - | - | - | - | - | - | 72 | 88 | 1,23 | 15,0 | 2,0 | 97 | 1,03 | 50 | 1,03 | 18 | 1,06 | - | -
10.05.2019 08:20 | MS214D | U43D | - | - | - | - | - | 18,53 | 73 | 86 | 1,19 | 15,2 | 1,6 | 94 | 1,03 | 49 | 1,03 | 19 | 1,06 | - | -
10.05.2019 08:30 | MR201B | L294B | - | 29,4 | - | - | - | - | 70 | 83 | 1,18 | 16,5 | 1,3 | 92 | 1,03 | 47 | 1,04 | 19 | 1,05 | - | -
10.05.2019 11:30 | MR201C | L296C | - | - | - | - | - | - | 66 | 86 | 1,30 | 18,4 | 2,8 | 97 | 1,04 | 47 | 1,07 | 19 | 1,06 | - | -
10.05.2019 13:15 | MS214A | U44A | - | - | - | - | - | 18,79 | 74 | 86 | 1,18 | 15,3 | 1,4 | 95 | 1,03 | 49 | 1,03 | 19 | 1,06 | - | -
10.05.2019 14:15 | MR201A | L300A | - | - | - | - | - | - | 73 | 87 | 1,20 | 14,8 | 1,7 | 96 | 1,03 | 49 | 1,03 | 19 | 1,06 | - | -
10.05.2019 17:50 | MS214B | U45B | - | - | - | - | - | 18,47 | 73 | 84 | 1,16 | 15,4 | 1,1 | 92 | 1,03 | 48 | 1,03 | 18 | 1,05 | - | -
10.05.2019 19:00 | MR201B | L307B | - | - | - | - | - | - | 70 | 84 | 1,20 | 16,4 | 1,4 | 93 | 1,04 | 47 | 1,04 | 18 | 1,08 | - | -
10.05.2019 21:45 | MR201C | L311C | - | - | - | - | - | - | 68 | 86 | 1,26 | 13,8 | 2,8 | 94 | 1,02 | 49 | 1,04 | 19 | 1,06 | - | -
10.05.2019 22:25 | MS214C | U46C | - | - | - | - | - | 18,56 | 71 | 86 | 1,21 | 14,6 | 1,9 | 94 | 1,03 | 49 | 1,04 | 19 | 1,07 | - | -
11.05.2019 00:30 | MR201A | L315A | - | - | - | - | - | - | 67 | 87 | 1,28 | 13,5 | 2,9 | 95 | 1,03 | 49 | 1,04 | 19 | 1,06 | - | -
11.05.2019 03:00 | MR201B | L319B | - | - | - | - | - | - | 69 | 85 | 1,24 | 15,8 | 2,3 | 94 | 1,03 | 49 | 1,04 | 19 | 1,06 | - | -
11.05.2019 03:50 | MS214D | U47D | - | - | - | - | - | 18,80 | 74 | 87 | 1,18 | 14,6 | 1,3 | 95 | 1,03 | 49 | 1,04 | 19 | 1,05 | - | -
11.05.2019 06:36 | MR201A | L324A | - | - | - | - | - | - | 74 | 89 | 1,21 | 14,8 | 1,9 | 98 | 1,03 | 51 | 1,03 | 20 | 1,06 | - | -
11.05.2019 07:55 | MS214A | U48A | - | - | - | - | - | 18,77 | 74 | 88 | 1,18 | 14,7 | 1,4 | 96 | 1,03 | 50 | 1,03 | 19 | 1,06 | - | -
11.05.2019 09:55 | MR201C | L329C | - | 30,0 | - | - | - | - | 70 | 88 | 1,26 | 16,3 | 2,5 | 98 | 1,03 | 51 | 1,03 | 19 | 1,07 | - | -
11.05.2019 11:50 | MR201B | L331B | - | - | - | - | - | - | 74 | 88 | 1,19 | 15,5 | 1,3 | 97 | 1,04 | 49 | 1,03 | 19 | 1,06 | - | -
11.05.2019 13:10 | MS214B | U49B | - | - | - | - | - | 18,14 | 74 | 89 | 1,21 | 16,0 | 1,6 | 98 | 1,03 | 50 | 1,03 | 19 | 1,06 | - | -
11.05.2019 15:15 | MR201A | L336A | - | - | - | - | - | - | 66 | 89 | 1,35 | 18,3 | 2,7 | 101 | 1,05 | 48 | 1,07 | 19 | 1,16 | - | -
11.05.2019 17:45 | MR201A | L339A | - | - | - | - | - | - | 71 | 91 | 1,29 | 15,5 | 2,6 | 102 | 1,04 | 50 | 1,04 | 20 | 1,07 | - | -
11.05.2019 18:10 | MS214C | U50C | - | - | - | - | - | 18,76 | 74 | 89 | 1,20 | 15,6 | 1,6 | 98 | 1,03 | 50 | 1,03 | 19 | 1,06 | - | -
11.05.2019 18:40 | MR201C | L341C | - | - | - | - | - | - | 70 | 87 | 1,25 | 16,5 | 2,3 | 97 | 1,03 | 49 | 1,04 | 19 | 1,06 | - | -
11.05.2019 21:40 | MR201A | L345A | - | - | - | - | - | - | 73 | 90 | 1,23 | 14,0 | 2,1 | 98 | 1,03 | 51 | 1,03 | 19 | 1,06 | - | -
11.05.2019 22:50 | MS214D | U51D | - | - | - | - | - | 18,86 | 76 | 89 | 1,17 | 14,5 | 1,3 | 97 | 1,03 | 50 | 1,03 | 19 | 1,06 | - | -
11.05.2019 23:55 | MR201B | L349B | - | - | - | - | - | - | 75 | 88 | 1,18 | 14,0 | 1,4 | 95 | 1,03 | 49 | 1,03 | 19 | 1,07 | - | -
12.05.2019 02:50 | MR201C | L353C | - | - | - | - | - | - | 70 | 88 | 1,27 | 15,1 | 2,7 | 98 | 1,03 | 50 | 1,04 | 19 | 1,06 | - | -
12.05.2019 03:30 | MS214A | U52A | - | - | - | - | - | 18,65 | 74 | 88 | 1,20 | 14,6 | 1,7 | 97 | 1,03 | 50 | 1,03 | 19 | 1,06 | - | -
12.05.2019 05:20 | MR201A | L357A | - | - | - | - | - | - | 75 | 91 | 1,22 | 15,8 | 1,9 | 100 | 1,03 | 51 | 1,03 | 19 | 1,06 | - | -
12.05.2019 08:50 | MS214B | U53B | - | - | - | - | - | 19,04 | 77 | 90 | 1,17 | 14,9 | 1,1 | 98 | 1,03 | 50 | 1,03 | 19 | 1,06 | - | -
12.05.2019 09:25 | MR201B | L362B | - | 29,1 | - | - | - | - | 72 | 87 | 1,21 | 16,3 | 1,8 | 97 | 1,03 | 49 | 1,03 | 20 | 1,08 | - | -
12.05.2019 10:45 | MR201A | L364A | - | - | - | - | - | - | 73 | 89 | 1,22 | 15,5 | 2,0 | 98 | 1,03 | 50 | 1,02 | 19 | 1,08 | - | -
12.05.2019 13:50 | MS214C | U54C | - | - | - | - | - | 18,94 | 76 | 89 | 1,17 | 15,7 | 1,2 | 98 | 1,03 | 50 | 1,03 | 20 | 1,06 | - | -
12.05.2019 14:00 | MR201C | L368C | - | - | - | - | - | - | 73 | 93 | 1,27 | 12,9 | 3,0 | 102 | 1,03 | 53 | 1,03 | 21 | 1,08 | - | -
12.05.2019 18:00 | MR201C | L374C | - | - | - | - | - | - | 69 | 87 | 1,27 | 15,6 | 2,8 | 97 | 1,02 | 51 | 1,03 | 20 | 1,08 | - | -
12.05.2019 18:30 | MS214D | U55D | - | - | - | - | - | 18,70 | 77 | 91 | 1,18 | 15,0 | 1,3 | 100 | 1,03 | 51 | 1,03 | 20 | 1,07 | - | -
12.05.2019 20:55 | MR201A | L378A | - | - | - | - | - | - | 73 | 91 | 1,24 | 15,6 | 2,0 | 100 | 1,03 | 51 | 1,03 | 19 | 1,07 | - | -
12.05.2019 23:20 | MR201B | L382B | - | - | - | - | - | - | 75 | 89 | 1,20 | 15,8 | 1,5 | 98 | 1,03 | 50 | 1,03 | 19 | 1,08 | - | -
12.05.2019 23:20 | MS214A | U56A | - | - | - | - | - | 18,63 | 76 | 90 | 1,19 | 15,6 | 1,4 | 99 | 1,03 | 51 | 1,03 | 19 | 1,06 | - | -
13.05.2019 02:10 | MR201C | L386C | - | - | - | - | - | - | 62 | 85 | 1,38 | 16,5 | 4,4 | 97 | 1,03 | 50 | 1,03 | 20 | 1,10 | - | -
13.05.2019 04:30 | MS214B | U57B | - | - | - | - | - | 18,91 | 76 | 89 | 1,17 | 15,5 | 1,2 | 97 | 1,03 | 50 | 1,03 | 19 | 1,06 | - | -
13.05.2019 05:15 | MR201A | L390A | - | - | - | - | - | - | 67 | 88 | 1,32 | 16,2 | 3,1 | 99 | 1,04 | 50 | 1,04 | 19 | 1,07 | - | -
13.05.2019 08:32 | MR201B | L394B | - | 29,4 | - | - | - | - | 70 | 86 | 1,23 | 15,3 | 2,1 | 95 | 1,03 | 48 | 1,04 | 19 | 1,07 | - | -
13.05.2019 09:00 | MS214C | U58C | - | - | - | - | - | 18,89 | 73 | 87 | 1,20 | 16,8 | 1,4 | 96 | 1,03 | 48 | 1,04 | 19 | 1,05 | - | -
13.05.2019 10:35 | MR201C | L398C | - | - | - | - | - | - | 71 | 86 | 1,22 | 15,8 | 2,0 | 95 | 1,02 | 49 | 1,03 | 19 | 1,06 | - | -
13.05.2019 13:45 | MR201A | L402A | - | - | - | - | - | - | 74 | 89 | 1,20 | 14,9 | 1,7 | 98 | 1,03 | 50 | 1,03 | 19 | 1,06 | - | -
13.05.2019 16:04 | MS214D | U59D | - | - | - | - | - | 18,76 | 75 | 89 | 1,19 | 15,5 | 1,4 | 98 | 1,03 | 49 | 1,03 | 19 | 1,06 | - | -
13.05.2019 17:00 | MR201B | L406B | - | - | - | - | - | - | 68 | 84 | 1,25 | 17,8 | 2,2 | 95 | 1,03 | 48 | 1,05 | 20 | 1,08 | - | -
13.05.2019 20:30 | MR201C | L410C | - | - | - | - | - | - | 67 | 85 | 1,27 | 16,3 | 2,9 | 95 | 1,03 | 49 | 1,03 | 20 | 1,07 | - | -
13.05.2019 20:35 | MS214A | U60A | - | - | - | - | - | 18,51 | 75 | 88 | 1,18 | 15,2 | 1,3 | 96 | 1,03 | 49 | 1,03 | 19 | 1,07 | - | -
13.05.2019 22:10 | MR201B | L412B | - | - | - | - | - | - | 70 | 83 | 1,19 | 16,4 | 1,3 | 92 | 1,03 | 47 | 1,03 | 19 | 1,10 | - | -
13.05.2019 23:45 | MR201A | L414A | - | - | - | - | - | - | 69 | 86 | 1,24 | 16,3 | 2,1 | 95 | 1,03 | 48 | 1,03 | 19 | 1,06 | - | -
14.05.2019 01:55 | MS214B | U61B | - | - | - | - | - | 18,64 | 74 | 86 | 1,17 | 16,1 | 1,2 | 95 | 1,03 | 49 | 1,03 | 19 | 1,07 | - | -
14.05.2019 03:20 | MR201C | L419C | - | - | - | - | - | - | 65 | 81 | 1,24 | 19,5 | 2,3 | 91 | 1,02 | 47 | 1,03 | 19 | 1,08 | - | -
14.05.2019 06:10 | MR201A | L423A | - | - | - | - | - | - | 68 | 84 | 1,23 | 15,3 | 2,1 | 93 | 1,03 | 48 | 1,03 | 18 | 1,06 | - | -
14.05.2019 08:00 | MS214C | U62C | - | - | - | - | - | 18,61 | 72 | 84 | 1,17 | 16,7 | 1,2 | 92 | 1,03 | 48 | 1,03 | 18 | 1,06 | - | -
14.05.2019 08:40 | MR201C | L426C | - | 30,0 | - | - | - | - | 62 | 78 | 1,26 | 21,2 | 2,5 | 89 | 1,02 | 46 | 1,03 | 18 | 1,06 | - | -
14.05.2019 11:20 | MR201A | L429A | - | - | - | - | - | - | 65 | 81 | 1,25 | 18,8 | 2,0 | 91 | 1,03 | 45 | 1,05 | 19 | 1,07 | - | -
14.05.2019 13:35 | MR201C | L432C | - | - | - | - | - | - | 65 | 79 | 1,22 | 18,6 | 2,0 | 88 | 1,02 | 46 | 1,03 | 18 | 1,06 | - | -
14.05.2019 14:00 | MS214D | U63D | - | - | - | - | - | 19,09 | 68 | 81 | 1,19 | 18,4 | 1,3 | 90 | 1,04 | 46 | 1,03 | 18 | 1,06 | - | -
14.05.2019 18:20 | MS214D | U63D\1 | - | - | - | - | - | 19,05 | 71 | 82 | 1,16 | 16,0 | 1,0 | 90 | 1,03 | 47 | 1,03 | 18 | 1,06 | - | -
14.05.2019 20:25 | MR201C | L440C | - | - | - | - | - | - | 60 | 80 | 1,33 | 22,8 | 2,3 | 94 | 1,05 | 43 | 1,11 | 19 | 1,06 | - | -
14.05.2019 21:10 | MS214A | U64A | - | - | - | - | - | 19,36 | 69 | 82 | 1,19 | 16,0 | 1,4 | 90 | 1,03 | 46 | 1,03 | 18 | 1,07 | - | -
15.05.2019 00:32 | MR201B | L445B | - | - | - | - | - | - | 64 | 83 | 1,29 | 15,7 | 2,7 | 92 | 1,04 | 47 | 1,05 | 19 | 1,18 | - | -
15.05.2019 00:33 | MS214B | U65B | - | - | - | - | - | 18,65 | 70 | 83 | 1,20 | 15,9 | 1,6 | 91 | 1,03 | 47 | 1,03 | 19 | 1,06 | - | -
15.05.2019 04:00 | MR201A | L450A | - | - | - | - | - | - | 70 | 87 | 1,24 | 13,2 | 2,0 | 94 | 1,03 | 47 | 1,05 | 18 | 1,10 | - | -
15.05.2019 05:06 | MR201C | L452C | - | - | - | - | - | - | 69 | 87 | 1,25 | 15,3 | 2,3 | 96 | 1,03 | 48 | 1,06 | 19 | 1,06 | - | -
15.05.2019 05:06 | MS214C | U66C | - | - | - | - | - | 19,05 | 72 | 86 | 1,18 | 13,0 | 1,5 | 93 | 1,03 | 48 | 1,03 | 19 | 1,07 | - | -
15.05.2019 08:55 | MS214C | U66C/1 | - | - | - | - | - | 19,33 | 74 | 87 | 1,17 | 14,0 | 1,3 | 94 | 1,03 | 49 | 1,03 | 19 | 1,07 | - | -
15.05.2019 09:50 | MR201A | L458A | - | 32,0 | - | - | - | - | 62 | 73 | 1,17 | 14,0 | 1,6 | 79 | 1,03 | 42 | 1,03 | 18 | 1,08 | - | -
15.05.2019 12:10 | MS214D | U67D | - | - | - | - | - | 18,17 | 72 | 84 | 1,17 | 12,9 | 1,3 | 91 | 1,03 | 47 | 1,03 | 19 | 1,07 | - | -
15.05.2019 12:25 | MR201C | L 462 C | - | 29,4 | - | - | - | - | 77 | 91 | 1,19 | 11,4 | 1,7 | 98 | 1,03 | 51 | 1,04 | 19 | 1,05 | - | -
15.05.2019 15:10 | MR201B | L464B | - | - | - | - | - | - | 70 | 84 | 1,20 | 21,2 | 1,4 | 95 | 1,03 | 49 | 1,03 | 18 | 1,09 | - | -
15.05.2019 16:40 | MR201A | L466A | - | - | - | - | - | - | 74 | 88 | 1,19 | 13,2 | 1,6 | 96 | 1,03 | 50 | 1,03 | 19 | 1,06 | - | -
15.05.2019 16:54 | MS214A | U68A | - | - | - | - | - | 18,07 | 67 | 85 | 1,27 | 15,2 | 2,9 | 94 | 1,03 | 49 | 1,02 | 22 | 1,17 | - | -
15.05.2019 18:49 | MR201C | L468C | - | - | - | - | - | - | 65 | 78 | 1,19 | 28,0 | 1,2 | 91 | 1,02 | 47 | 1,03 | 18 | 1,06 | - | -
15.05.2019 20:00 | MS214D | U67D/1 | - | - | - | - | - | 18,13 | 71 | 85 | 1,20 | 16,2 | 1,6 | 94 | 1,03 | 48 | 1,03 | 20 | 1,07 | - | -
15.05.2019 21:20 | MR201A | L472A | - | - | - | - | - | - | 73 | 87 | 1,19 | 14,5 | 1,5 | 94 | 1,03 | 49 | 1,03 | 18 | 1,06 | - | -
15.05.2019 22:25 | MR201C | L474C | - | - | - | - | - | - | 65 | 79 | 1,21 | 20,8 | 1,8 | 89 | 1,02 | 46 | 1,03 | 18 | 1,06 | - | -
16.05.2019 00:05 | MS214C | U69C | - | - | - | - | - | 18,31 | 67 | 84 | 1,25 | 16,1 | 2,6 | 93 | 1,03 | 48 | 1,03 | 20 | 1,07 | - | -
16.05.2019 03:10 | MR201A | L481A | - | - | - | - | - | - | 66 | 83 | 1,27 | 16,5 | 2,8 | 93 | 1,03 | 48 | 1,03 | 19 | 1,07 | - | -
16.05.2019 03:15 | MS214A | U70A | - | - | - | - | - | 18,79 | 71 | 84 | 1,19 | 17,0 | 1,5 | 93 | 1,03 | 48 | 1,03 | 19 | 1,07 | - | -
16.05.2019 05:45 | MR201C | L486C | - | - | - | - | - | - | 67 | 81 | 1,20 | 20,2 | 1,8 | 91 | 1,02 | 48 | 1,02 | 19 | 1,06 | - | -
16.05.2019 08:35 | MR201A | L489A | - | 29,4 | - | - | - | - | 69 | 83 | 1,20 | 18,0 | 1,5 | 92 | 1,03 | 47 | 1,03 | 18 | 1,09 | - | -
16.05.2019 08:40 | MS214D | U71D | - | - | - | - | - | 19,22 | 70 | 82 | 1,17 | 17,7 | 1,2 | 91 | 1,03 | 47 | 1,03 | 19 | 1,07 | - | -
16.05.2019 11:35 | MR201C | L492C | - | - | - | - | - | - | 67 | 81 | 1,20 | 18,2 | 1,8 | 90 | 1,02 | 47 | 1,03 | 18 | 1,07 | - | -
16.05.2019 13:30 | MS214C | U72C | - | - | - | - | - | 19,13 | 71 | 83 | 1,18 | 16,9 | 1,3 | 92 | 1,03 | 47 | 1,03 | 19 | 1,08 | - | -
19.06.2019 06:20 | MR201B | L1B | - | - | 5,5 | - | - | - | 60 | 79 | 1,32 | 29,3 | 3,3 | 95 | 1,03 | 48 | 1,04 | 19 | 1,05 | - | -
19.06.2019 09:20 | MR201C | L2C | - | - | - | - | - | - | 69 | 86 | 1,24 | 33,3 | 1,5 | 105 | 1,04 | 51 | 1,02 | 19 | 1,03 | - | -
19.06.2019 10:20 | MR201A | L3A | - | - | - | - | - | - | 65 | 82 | 1,25 | 26,4 | 2,1 | 96 | 1,03 | 49 | 1,03 | 19 | 1,07 | - | -
19.06.2019 14:00 | MS214A | U1A | - | - | - | - | - | 15,73 | 67 | 85 | 1,27 | 21,0 | 2,5 | 97 | 1,04 | 50 | 1,02 | 21 | 1,10 | - | -
19.06.2019 14:05 | MR201C | L6C | - | - | - | - | - | - | 66 | 80 | 1,21 | 16,8 | 1,6 | 89 | 1,03 | 46 | 1,04 | 17 | 1,07 | - | -
19.06.2019 14:15 | MR201A | L7A | - | 29,6 | - | - | - | - | 73 | 86 | 1,18 | 9,3 | 1,7 | 92 | 1,03 | 48 | 1,03 | 19 | 1,07 | - | -
19.06.2019 18:20 | MS214A | U1A/1 | - | - | - | - | - | 16,83 | 71 | 87 | 1,22 | 15,8 | 1,8 | 96 | 1,03 | 49 | 1,04 | 18 | 1,06 | - | -
19.06.2019 19:00 | MR201B | L12B | - | - | - | - | - | - | 104 | 149 | 1,43 | 43,6 | 3,5 | 202 | 1,04 | 95 | 1,04 | 32 | 1,08 | - | -
19.06.2019 19:30 | MS214B | U2B | - | - | - | - | - | 17,41 | 68 | 84 | 1,24 | 16,5 | 2,1 | 94 | 1,03 | 48 | 1,05 | 19 | 1,05 | - | -
19.06.2019 19:35 | MR201A | L13A | - | - | - | - | - | - | 93 | 120 | 1,29 | 51,5 | 1,8 | 168 | 1,03 | 79 | 1,03 | 28 | 1,04 | - | -
19.06.2019 21:30 | MR201C | L14C | - | - | - | - | - | - | 85 | 117 | 1,38 | 53,4 | 3,6 | 171 | 1,03 | 80 | 1,04 | 29 | 1,04 | - | -
19.06.2019 22:40 | MR201A | L15A | - | - | - | - | - | - | 79 | 95 | 1,20 | 8,8 | 1,8 | 101 | 1,40 | 52 | 1,04 | 20 | 1,07 | - | -
19.06.2019 23:40 | MR201B | L16B | - | - | - | - | - | - | 75 | 100 | 1,33 | 33,9 | 2,8 | 124 | 1,03 | 63 | 1,03 | 22 | 1,12 | - | -
20.06.2019 00:09 | MR201C | L17C | - | - | - | - | - | - | 85 | 110 | 1,29 | 29,4 | 2,3 | 132 | 1,03 | 66 | 1,04 | 25 | 1,04 | - | -
20.06.2019 03:18 | MR201A | L18A | - | - | - | - | - | - | 81 | 94 | 1,16 | 10,8 | 1,3 | 100 | 1,03 | 52 | 1,05 | 21 | 1,04 | - | -
20.06.2019 05:30 | MR201B | L19B | - | - | - | - | - | - | 66 | 87 | 1,32 | 15,4 | 2,8 | 97 | 1,04 | 49 | 1,06 | 19 | 1,14 | - | -
20.06.2019 06:32 | MR201C | L20C | - | - | - | - | - | - | 68 | 86 | 1,26 | 14,0 | 2,4 | 95 | 1,03 | 48 | 1,05 | 18 | 1,05 | - | -
20.06.2019 06:56 | MR201A | L21A | - | - | - | - | - | - | 67 | 82 | 1,22 | 18,1 | 1,7 | 91 | 1,03 | 47 | 1,04 | 18 | 1,06 | - | -
20.06.2019 08:20 | MS214C | U3C | - | - | - | - | - | 18,10 | 73 | 91 | 1,24 | 11,5 | 2,2 | 99 | 1,05 | 49 | 1,03 | 21 | 1,09 | - | -
20.06.2019 10:00 | MR201B | L25B | - | 30,3 | - | - | - | - | 67 | 82 | 1,23 | 15,2 | 2,0 | 91 | 1,03 | 47 | 1,04 | 18 | 1,06 | - | -
20.06.2019 11:35 | MS214C | U3C/1 | - | - | - | - | - | 18,18 | 73 | 89 | 1,22 | 12,4 | 1,8 | 97 | 1,05 | 48 | 1,03 | 20 | 1,09 | - | -
20.06.2019 14:35 | MR201A | L30A | - | - | - | - | - | - | 66 | 80 | 1,21 | 17,6 | 1,7 | 89 | 1,03 | 46 | 1,03 | 17 | 1,07 | - | -
20.06.2019 14:55 | MS214C | U3C/2 | - | - | - | - | - | 18,20 | 72 | 87 | 1,22 | 14,0 | 1,8 | 96 | 1,04 | 48 | 1,03 | 19 | 1,08 | - | -
20.06.2019 15:50 | MS214A | U5A | - | - | - | - | - | 18,51 | 69 | 84 | 1,21 | 15,1 | 1,8 | 92 | 1,04 | 47 | 1,02 | 20 | 1,09 | - | -
20.06.2019 15:50 | MR201C | L31C | - | - | - | - | - | - | 64 | 80 | 1,25 | 17,5 | 2,4 | 89 | 1,03 | 46 | 1,04 | 19 | 1,09 | - | -
20.06.2019 17:10 | MR201B | L33B | - | - | - | - | - | - | 67 | 84 | 1,25 | 17,0 | 2,2 | 93 | 1,03 | 48 | 1,03 | 18 | 1,05 | - | -
20.06.2019 20:10 | MS214B | U6B | - | - | - | - | - | 18,18 | 69 | 84 | 1,21 | 16,0 | 1,6 | 93 | 1,04 | 47 | 1,03 | 18 | 1,07 | - | -
20.06.2019 21:15 | MR201B | L39B | - | - | - | - | - | - | 68 | 83 | 1,22 | 14,4 | 2,1 | 91 | 1,03 | 48 | 1,03 | 18 | 1,06 | - | -
21.06.2019 00:00 | MS214C | U7C | - | - | - | - | - | 18,35 | 69 | 84 | 1,22 | 16,3 | 1,8 | 93 | 1,04 | 48 | 1,03 | 18 | 1,06 | - | -
21.06.2019 00:05 | MR201C | L43C | - | - | - | - | - | - | 68 | 82 | 1,21 | 18,2 | 1,9 | 92 | 1,03 | 48 | 1,03 | 18 | 1,05 | - | -
21.06.2019 02:30 | MR201A | L47A | - | - | - | - | - | - | 66 | 79 | 1,20 | 20,6 | 1,6 | 89 | 1,02 | 47 | 1,03 | 18 | 1,07 | - | -
21.06.2019 04:45 | MS214A | U8A | - | - | - | - | - | 18,18 | 69 | 84 | 1,22 | 17,4 | 1,7 | 93 | 1,04 | 48 | 1,03 | 18 | 1,07 | - | -
21.06.2019 05:25 | MR201B | L51B | - | - | - | - | - | - | 71 | 86 | 1,21 | 17,0 | 1,9 | 95 | 1,03 | 50 | 1,03 | 19 | 1,06 | - | -
21.06.2019 08:25 | MS214B | U9B | - | - | - | - | - | 18,66 | 72 | 86 | 1,19 | 16,4 | 1,5 | 94 | 1,04 | 49 | 1,02 | 19 | 1,06 | - | -
21.06.2019 08:45 | MR201C | L1C | - | 30,6 | - | - | - | - | 90 | 122 | 1,36 | 0,0 | 1,9 | 125 | 1,18 | 0 | 0,00 | 20 | 1,11 | - | ВМФ X-15.6%, Mw-251
21.06.2019 09:45 | MR201A | L2A | - | - | - | - | - | - | 82 | 112 | 1,37 | 0,0 | 1,8 | 114 | 1,18 | 0 | 0,00 | 19 | 1,18 | - | ВМФ Х-16,5% Mw-228
21.06.2019 13:15 | MR201B | L3B | - | - | - | - | - | - | 80 | 109 | 1,36 | 0,0 | 1,8 | 111 | 1,19 | 0 | 0,00 | 18 | 1,13 | - | ВМФ 17,24%, Mw-221
21.06.2019 14:30 | MR201C | L4C | - | - | - | - | - | - | 94 | 127 | 1,36 | 0,0 | 1,6 | 129 | 1,20 | 0 | 0,00 | 20 | 1,08 | - | ВМФ 17,69% Mw-257
21.06.2019 14:50 | MR201A | L5A | - | - | - | - | - | - | 75 | 96 | 1,29 | 0,0 | 1,4 | 97 | 1,16 | 0 | 0,00 | 16 | 1,10 | - | -
21.06.2019 15:25 | MR201B | L6B | - | - | - | - | - | - | 83 | 107 | 1,28 | 0,0 | 1,4 | 108 | 1,16 | 0 | 0,00 | 19 | 1,08 | - | -
21.06.2019 16:25 | MR201C | L7C | - | - | - | - | - | - | 81 | 111 | 1,37 | 0,0 | 1,6 | 113 | 1,22 | 0 | 0,00 | 18 | 1,12 | - | -
21.06.2019 16:50 | MR201A | L8A | - | - | - | - | - | - | 82 | 114 | 1,39 | 0,0 | 1,6 | 116 | 1,23 | 0 | 0,00 | 19 | 1,14 | - | -
21.06.2019 17:40 | MR201B | L9B | - | - | - | - | - | - | 69 | 92 | 1,33 | 0,0 | 1,6 | 93 | 1,19 | 0 | 0,00 | 17 | 1,14 | - | -
21.06.2019 18:40 | MR201A | L10A | - | - | - | - | - | - | 72 | 104 | 1,46 | 0,0 | 1,9 | 106 | 1,30 | 0 | 0,00 | 19 | 1,10 | - | -
21.06.2019 18:45 | MS214A | U1A | - | - | - | - | - | 19,15 | 80 | 110 | 1,38 | 0,0 | 1,9 | 112 | 1,20 | 0 | 0,00 | 19 | 1,11 | - | ВМФ-16,3% Mw-228
21.06.2019 20:00 | MR201B | L11B | - | - | - | - | - | - | 74 | 102 | 1,37 | 0,0 | 1,7 | 103 | 1,21 | 0 | 0,00 | 18 | 1,11 | - | -
21.06.2019 20:45 | MR201C | L12C | - | - | - | - | - | - | 91 | 117 | 1,28 | 0,0 | 1,1 | 118 | 1,19 | 0 | 0,00 | 20 | 1,06 | - | -
21.06.2019 21:10 | MS214C | U2C | - | - | - | - | - | 18,04 | 90 | 118 | 1,31 | 0,0 | 1,1 | 119 | 1,21 | 0 | 0,00 | 20 | 1,06 | - | -
21.06.2019 21:10 | MR201A | L13A | - | - | - | - | - | - | 74 | 98 | 1,33 | 0,0 | 1,4 | 99 | 1,21 | 0 | 0,00 | 17 | 1,13 | - | -
21.06.2019 22:10 | MR201B | L14B | - | - | - | - | - | - | 77 | 103 | 1,33 | 0,0 | 1,2 | 104 | 1,23 | 0 | 0,00 | 17 | 1,08 | - | -
21.06.2019 22:55 | MR201C | L15C | - | - | - | - | - | - | 86 | 107 | 1,25 | 0,0 | 1,2 | 108 | 1,15 | 0 | 0,00 | 19 | 1,07 | - | -
21.06.2019 23:20 | MR201A | L16A | - | - | - | - | - | - | 73 | 95 | 1,30 | 0,0 | 1,2 | 96 | 1,20 | 0 | 0,00 | 16 | 1,12 | - | -
22.06.2019 00:25 | MS214A | U1A/1 | - | - | - | - | - | 19,11 | 74 | 103 | 1,38 | 0,0 | 1,9 | 105 | 1,21 | 0 | 0,00 | 18 | 1,13 | - | -
22.06.2019 01:20 | MR201C | L18C | - | - | - | - | - | - | 78 | 103 | 1,32 | 0,0 | 1,9 | 105 | 1,16 | 0 | 0,00 | 18 | 1,09 | - | -
22.06.2019 01:35 | MS214C | U2C/1 | - | - | - | - | - | 18,00 | 70 | 105 | 1,51 | 0,0 | 1,6 | 106 | 1,38 | 0 | 0,00 | 19 | 1,08 | - | ВМФ-16,3%,Mw-230
22.06.2019 01:35 | MR201A | L19A | - | - | - | - | - | - | 73 | 91 | 1,25 | 0,0 | 0,8 | 92 | 1,19 | 0 | 0,00 | 17 | 1,07 | - | -
22.06.2019 02:30 | MR201B | L20B | - | - | - | - | - | - | 62 | 90 | 1,46 | 0,0 | 2,1 | 92 | 1,26 | 0 | 0,00 | 15 | 1,13 | - | -
22.06.2019 03:15 | MS214C | U2C/1 переотбор | - | - | - | - | - | 18,01 | 72 | 107 | 1,49 | 0,0 | 1,4 | 108 | 1,38 | 0 | 0,00 | 19 | 1,09 | - | ВМФ-16,4%,Mw-234
22.06.2019 05:21 | MR201C | L21C | - | - | - | - | - | - | 66 | 90 | 1,38 | 0,0 | 1,7 | 92 | 1,21 | 0 | 0,00 | 16 | 1,14 | - | -
22.06.2019 06:40 | MR201A | L22A | - | - | - | - | - | - | 64 | 85 | 1,32 | 0,0 | 1,8 | 86 | 1,19 | 0 | 0,00 | 17 | 1,09 | - | ВМФ 20,5%, х Мw-163
22.06.2019 07:00 | MS214A | U1A/2 | - | - | - | - | - | 18,88 | 73 | 101 | 1,38 | 0,0 | 1,7 | 103 | 1,21 | 0 | 0,00 | 17 | 1,16 | - | ВМФ 17,2%, X Mw-207
22.06.2019 08:00 | MR201B | L23B | - | - | - | - | - | - | 63 | 87 | 1,37 | 0,0 | 1,6 | 88 | 1,12 | 0 | 0,00 | 15 | 1,12 | - | ВМФ-19,8%, Mw-173
22.06.2019 09:25 | MS214B | U3B | - | - | - | - | - | 18,79 | 69 | 97 | 1,42 | 0,0 | 1,7 | 99 | 1,26 | 0 | 0,00 | 17 | 1,11 | - | ВМФ-18,2% Mw-197
22.06.2019 10:35 | MR201C | L27C | - | 30,8 | - | - | - | - | 65 | 90 | 1,39 | 0,0 | 1,8 | 92 | 1,22 | 0 | 0,00 | 16 | 1,15 | - | ВМФ-19,8% Mw-180
22.06.2019 12:24 | MR201A | L28A | - | - | - | - | - | - | 68 | 86 | 1,27 | 0,0 | 1,3 | 87 | 1,16 | 0 | 0,00 | 17 | 1,08 | - | ВМФ-15,1% Mw-174
22.06.2019 13:40 | MS214A | U4A | - | - | - | - | - | 18,86 | 68 | 97 | 1,43 | 0,0 | 2,1 | 99 | 1,23 | 0 | 0,00 | 17 | 1,16 | - | ВМФ-19,2%, Mw-193
22.06.2019 14:29 | MR201B | L29B | - | - | - | - | - | - | 51 | 84 | 1,67 | 0,0 | 2,3 | 86 | 1,46 | 0 | 0,00 | 14 | 1,10 | - | ВМФ-18,6% Mw-183
22.06.2019 17:00 | MR201C | L30C | - | - | - | - | - | - | 63 | 93 | 1,47 | 0,0 | 2,7 | 95 | 1,23 | 0 | 0,00 | 17 | 1,14 | - | ВМФ-18,6% Mw-190
22.06.2019 19:00 | MS214B | U5B | - | - | - | - | - | 18,55 | 67 | 100 | 1,50 | 0,0 | 2,2 | 107 | 1,20 | 0 | 0,00 | 17 | 1,12 | - | ВМФ -17,0%, Mw-212
22.06.2019 20:35 | MR201A | L34A | - | - | - | - | - | - | 75 | 98 | 1,30 | 0,0 | 1,5 | 99 | 1,17 | 0 | 0,00 | 17 | 1,12 | - | ВМФ 16.3%-Mw 198
22.06.2019 21:45 | MR201B | L35B | - | - | - | - | - | - | 68 | 90 | 1,32 | 0,0 | 1,4 | 91 | 1,19 | 0 | 0,00 | 16 | 1,16 | - | ВМФ-18.1% Mw-181
22.06.2019 22:10 | MR201C | L36C | - | - | - | - | - | - | 67 | 88 | 1,32 | 0,0 | 1,4 | 89 | 1,18 | 0 | 0,00 | 15 | 1,16 | - | ВМФ-17,2% Mw-178
22.06.2019 23:10 | MS214C | U6C | - | - | - | - | - | 18,61 | 71 | 101 | 1,42 | 0,0 | 1,4 | 107 | 1,20 | 0 | 0,00 | 17 | 1,11 | - | ВМФ-16,9%, Mw-213
23.06.2019 01:05 | MS214B | U5B-1 | - | - | - | - | - | 19,20 | 68 | 95 | 1,39 | 0,0 | 1,3 | 99 | 1,19 | 0 | 0,00 | 16 | 1,14 | - | ВМФ-17,6%Mw-195
23.06.2019 02:05 | MR201C | L55C | - | - | - | - | - | - | 67 | 83 | 1,25 | 16,8 | 2,1 | 92 | 1,03 | 48 | 1,04 | 18 | 1,11 | - | -
23.06.2019 02:35 | MR201A | L56A | - | - | - | - | - | - | 67 | 81 | 1,21 | 18,9 | 1,8 | 91 | 1,03 | 48 | 1,02 | 19 | 1,13 | - | -
23.06.2019 03:40 | MR201B | L57B | - | - | - | - | - | - | 68 | 83 | 1,22 | 17,4 | 1,8 | 92 | 1,03 | 47 | 1,03 | 18 | 1,07 | - | -
23.06.2019 06:05 | MR201A | L59 A | - | - | - | - | - | - | 69 | 82 | 1,19 | 19,0 | 1,4 | 91 | 1,02 | 48 | 1,03 | 18 | 1,07 | - | -
23.06.2019 09:25 | MS214A | U10A | - | - | - | - | - | 18,22 | 71 | 85 | 1,21 | 16,1 | 1,6 | 94 | 1,04 | 48 | 1,03 | 18 | 1,06 | - | -
23.06.2019 09:50 | MR201C | L64C | - | 30,0 | - | - | - | - | 68 | 84 | 1,23 | 14,9 | 2,0 | 92 | 1,03 | 47 | 1,04 | 18 | 1,06 | - | -
23.06.2019 11:22 | MR201B | L66B | - | - | - | - | - | - | 73 | 89 | 1,22 | 12,0 | 1,9 | 96 | 1,03 | 50 | 1,03 | 18 | 1,06 | - | -
23.06.2019 13:25 | MS214B | U11B | - | - | - | - | - | 18,41 | 74 | 89 | 1,20 | 12,8 | 1,6 | 96 | 1,04 | 49 | 1,04 | 19 | 1,06 | - | -
23.06.2019 14:25 | MR201A | L71A | - | - | - | - | - | - | 72 | 85 | 1,19 | 13,6 | 1,6 | 92 | 1,03 | 48 | 1,03 | 18 | 1,07 | - | -
23.06.2019 16:40 | MS214B | U11B\1 | - | - | - | - | - | 18,56 | 72 | 87 | 1,22 | 14,6 | 1,8 | 96 | 1,04 | 49 | 1,03 | 19 | 1,07 | - | -
23.06.2019 17:40 | MR201C | L76C | - | - | - | - | - | - | 72 | 87 | 1,22 | 14,4 | 1,8 | 96 | 1,04 | 49 | 1,03 | 19 | 1,06 | - | -
23.06.2019 18:30 | MS214C | U12C | - | - | - | - | - | 18,50 | 72 | 87 | 1,22 | 14,4 | 1,8 | 96 | 1,04 | 49 | 1,03 | 19 | 1,06 | - | -
23.06.2019 21:00 | MR201B | L81B | - | - | - | - | - | - | 72 | 87 | 1,21 | 18,7 | 1,6 | 98 | 1,03 | 51 | 1,04 | 19 | 1,06 | - | -
23.06.2019 22:41 | MS214A | U13A | - | - | - | - | - | 19,51 | 74 | 88 | 1,20 | 16,0 | 1,5 | 97 | 1,04 | 50 | 1,04 | 19 | 1,06 | - | -
24.06.2019 00:00 | MR201A | L86A | - | - | - | - | - | - | 72 | 84 | 1,17 | 17,7 | 1,3 | 93 | 1,03 | 49 | 1,04 | 19 | 1,07 | - | -
24.06.2019 01:30 | MR201C | L88C | - | - | - | - | - | - | 71 | 86 | 1,22 | 16,8 | 1,8 | 95 | 1,03 | 50 | 1,04 | 19 | 1,06 | - | -
24.06.2019 03:15 | MS214B | U14B | - | - | - | - | - | 18,58 | 75 | 90 | 1,19 | 16,3 | 1,3 | 98 | 1,04 | 51 | 1,03 | 19 | 1,07 | - | -
24.06.2019 05:05 | MR201B | L93B | - | - | - | - | - | - | 69 | 84 | 1,22 | 17,1 | 1,9 | 94 | 1,03 | 48 | 1,04 | 19 | 1,07 | - | -
24.06.2019 08:40 | MS214C | U15C | - | - | - | - | - | 18,65 | 74 | 87 | 1,18 | 14,7 | 1,2 | 94 | 1,04 | 49 | 1,04 | 19 | 1,07 | - | -
24.06.2019 09:00 | MR201A | L98A | - | 29,7 | - | - | - | - | 75 | 86 | 1,16 | 15,0 | 1,0 | 94 | 1,03 | 49 | 1,03 | 18 | 1,06 | - | -
24.06.2019 10:40 | MR201C | L100C | - | - | - | - | - | - | 70 | 84 | 1,20 | 17,5 | 1,6 | 93 | 1,03 | 49 | 1,04 | 19 | 1,07 | - | -
24.06.2019 13:25 | MS214A | U16A | - | - | - | - | - | 18,62 | 75 | 89 | 1,18 | 15,2 | 1,2 | 97 | 1,04 | 49 | 1,03 | 19 | 1,06 | - | -
24.06.2019 14:25 | MR201B | L105B | - | - | - | - | - | - | 74 | 88 | 1,19 | 15,5 | 1,5 | 96 | 1,03 | 50 | 1,03 | 19 | 1,07 | - | -
24.06.2019 17:55 | MR201A | L110A | - | - | - | - | - | - | 72 | 86 | 1,19 | 17,2 | 1,5 | 95 | 1,03 | 50 | 1,04 | 19 | 1,10 | - | -
24.06.2019 18:25 | MS214B | U17B | - | - | - | - | - | 18,84 | 73 | 90 | 1,23 | 15,5 | 1,8 | 99 | 1,04 | 50 | 1,03 | 19 | 1,05 | - | -
24.06.2019 21:20 | MR201B | L114B | - | - | - | - | - | - | 71 | 90 | 1,27 | 14,8 | 2,6 | 99 | 1,03 | 50 | 1,05 | 20 | 1,06 | - | -
24.06.2019 23:15 | MS214C | U18C | - | - | - | - | - | 18,57 | 78 | 92 | 1,18 | 14,0 | 1,3 | 100 | 1,04 | 51 | 1,03 | 20 | 1,06 | - | -
24.06.2019 23:55 | MR201C | L118C | - | - | - | - | - | - | 71 | 88 | 1,24 | 15,8 | 2,5 | 98 | 1,03 | 51 | 1,04 | 20 | 1,06 | - | -
25.06.2019 03:10 | MS214C | U18C\1 | - | - | - | - | - | 18,39 | 74 | 89 | 1,19 | 15,0 | 1,3 | 97 | 1,04 | 49 | 1,04 | 19 | 1,06 | - | -
25.06.2019 04:20 | MS214A | U19A | - | - | - | - | - | 18,62 | 77 | 90 | 1,18 | 14,5 | 1,3 | 98 | 1,03 | 50 | 1,03 | 19 | 1,06 | - | -
25.06.2019 04:25 | MR201A | L124A | - | - | - | - | - | - | 75 | 89 | 1,19 | 14,7 | 1,6 | 97 | 1,03 | 51 | 1,04 | 20 | 1,07 | - | -
25.06.2019 06:40 | MR201B | L128B | - | - | - | - | - | - | 70 | 88 | 1,24 | 16,0 | 2,2 | 97 | 1,03 | 49 | 1,04 | 19 | 1,08 | - | -
25.06.2019 09:00 | MS214B | U20B | - | - | - | - | - | 18,97 | 75 | 89 | 1,18 | 14,5 | 1,3 | 97 | 1,04 | 50 | 1,03 | 20 | 1,09 | - | -
25.06.2019 09:35 | MR201C | L132C | - | 30,8 | - | - | - | - | 70 | 84 | 1,20 | 16,6 | 1,8 | 93 | 1,03 | 49 | 1,03 | 19 | 1,08 | - | -
25.06.2019 12:05 | MR201A | L136A | - | - | - | - | - | - | 76 | 90 | 1,19 | 15,4 | 1,5 | 98 | 1,03 | 51 | 1,03 | 20 | 1,08 | - | -
25.06.2019 13:45 | MS214C | U21C | - | - | - | - | - | 18,60 | 75 | 90 | 1,20 | 16,2 | 1,3 | 99 | 1,04 | 50 | 1,04 | 20 | 1,07 | - | -
25.06.2019 15:20 | MR201B | L140B | - | - | - | - | - | - | 71 | 88 | 1,23 | 16,1 | 2,0 | 97 | 1,04 | 49 | 1,03 | 19 | 1,07 | - | -
25.06.2019 18:05 | MR201C | L144C | - | - | - | - | - | - | 73 | 88 | 1,20 | 16,3 | 1,6 | 97 | 1,03 | 50 | 1,03 | 19 | 1,07 | - | -
25.06.2019 18:40 | MS214A | U22A | - | - | - | - | - | 18,50 | 74 | 89 | 1,21 | 15,9 | 1,5 | 99 | 1,04 | 50 | 1,04 | 20 | 1,07 | - | -
25.06.2019 20:40 | MR201A | L148A | - | - | - | - | - | - | 70 | 86 | 1,23 | 16,8 | 2,1 | 95 | 1,03 | 49 | 1,04 | 20 | 1,08 | - | -
25.06.2019 23:20 | MS214B | U23B | - | - | - | - | - | 18,69 | 74 | 90 | 1,22 | 15,8 | 1,7 | 99 | 1,04 | 50 | 1,03 | 19 | 1,08 | - | -
25.06.2019 23:45 | MR201B | L152B | - | - | - | - | - | - | 70 | 86 | 1,23 | 16,6 | 2,1 | 96 | 1,03 | 50 | 1,04 | 19 | 1,07 | - | -
26.06.2019 02:40 | MR201C | L156C | - | - | - | - | - | - | 68 | 87 | 1,27 | 17,0 | 2,6 | 97 | 1,03 | 49 | 1,05 | 20 | 1,08 | - | -
26.06.2019 04:25 | MS214C | U24C | - | - | - | - | - | 18,45 | 76 | 90 | 1,19 | 15,2 | 1,3 | 99 | 1,04 | 50 | 1,03 | 20 | 1,07 | - | -
26.06.2019 05:20 | MR201A | L160A | - | - | - | - | - | - | 71 | 87 | 1,24 | 15,2 | 2,4 | 96 | 1,03 | 50 | 1,04 | 21 | 1,09 | - | -
26.06.2019 08:13 | MR201B | L164B | - | 31,1 | - | - | - | - | 70 | 85 | 1,21 | 16,8 | 1,9 | 94 | 1,03 | 49 | 1,03 | 19 | 1,06 | - | -
26.06.2019 08:50 | MS214A | U25A | - | - | - | - | - | 18,91 | 74 | 87 | 1,18 | 15,5 | 1,3 | 96 | 1,04 | 49 | 1,03 | 19 | 1,06 | - | -
26.06.2019 11:11 | MR201C | L168C | - | - | - | - | - | - | 67 | 83 | 1,24 | 18,1 | 2,2 | 93 | 1,02 | 48 | 1,04 | 19 | 1,09 | - | -
26.06.2019 15:21 | MR201A | L172A | - | - | - | - | - | - | 72 | 86 | 1,20 | 16,8 | 1,5 | 95 | 1,02 | 49 | 1,04 | 19 | 1,08 | - | -
26.06.2019 15:29 | MS214B | U26B | - | - | - | - | - | 18,65 | 69 | 86 | 1,25 | 16,0 | 2,2 | 96 | 1,04 | 49 | 1,04 | 20 | 1,07 | - | -
26.06.2019 18:10 | MR201B | L176B | - | - | - | - | - | - | 69 | 86 | 1,24 | 17,7 | 2,1 | 96 | 1,04 | 49 | 1,05 | 20 | 1,07 | - | -
26.06.2019 19:30 | MS214C | U27C | - | - | - | - | - | 18,72 | 74 | 88 | 1,18 | 15,3 | 1,4 | 96 | 1,03 | 50 | 1,03 | 19 | 1,06 | - | -
26.06.2019 22:40 | MR201C | L183C | - | - | - | - | - | - | 73 | 90 | 1,24 | 14,5 | 2,4 | 99 | 1,03 | 52 | 1,04 | 21 | 1,06 | - | -
26.06.2019 23:10 | MS214D | U28D | - | - | - | - | - | 19,02 | 77 | 90 | 1,17 | 15,1 | 1,3 | 98 | 1,03 | 51 | 1,03 | 20 | 1,07 | - | -
27.06.2019 01:00 | MR201A | L187A | - | - | - | - | - | - | 74 | 90 | 1,21 | 15,2 | 2,0 | 99 | 1,03 | 51 | 1,03 | 21 | 1,08 | - | -
27.06.2019 02:05 | MR201B | L188B | - | - | - | - | - | - | 74 | 91 | 1,22 | 16,7 | 1,9 | 101 | 1,03 | 51 | 1,03 | 20 | 1,06 | - | -
27.06.2019 03:00 | MS214A | U29A | - | - | - | - | - | 19,31 | 79 | 92 | 1,17 | 14,8 | 1,2 | 100 | 1,03 | 52 | 1,03 | 20 | 1,05 | - | -
27.06.2019 05:40 | MR201B | L194B | - | - | - | - | - | - | 69 | 87 | 1,27 | 18,0 | 2,5 | 98 | 1,03 | 49 | 1,05 | 20 | 1,06 | - | -
27.06.2019 06:25 | MS214B | U30B | - | - | - | - | - | 19,16 | 76 | 90 | 1,18 | 15,7 | 1,3 | 99 | 1,03 | 51 | 1,03 | 20 | 1,06 | - | -
27.06.2019 07:20 | MS214A | U29A-1 | - | - | - | - | - | 19,01 | 74 | 89 | 1,20 | 15,6 | 1,6 | 98 | 1,03 | 50 | 1,03 | 20 | 1,07 | - | -
27.06.2019 09:55 | MR201C | L201C | - | 30,0 | - | - | - | - | 70 | 85 | 1,21 | 17,0 | 1,9 | 94 | 1,03 | 49 | 1,04 | 19 | 1,07 | - | -
27.06.2019 11:35 | MS214C | U31C | - | - | - | - | - | 18,81 | 74 | 88 | 1,18 | 15,3 | 1,4 | 96 | 1,03 | 50 | 1,03 | 19 | 1,06 | - | -
27.06.2019 13:10 | MR201B | L206B | - | - | - | - | - | - | 71 | 87 | 1,22 | 17,6 | 1,9 | 97 | 1,03 | 49 | 1,03 | 19 | 1,07 | - | -
27.06.2019 14:50 | MR201A | L208A | - | - | - | - | - | - | 70 | 85 | 1,21 | 17,6 | 1,7 | 94 | 1,03 | 49 | 1,03 | 19 | 1,10 | - | -
27.06.2019 16:20 | MS214D | U32D | - | - | - | - | - | 18,68 | 74 | 88 | 1,19 | 16,0 | 1,4 | 97 | 1,03 | 49 | 1,03 | 19 | 1,07 | - | -
27.06.2019 18:15 | MR201C | L213C | - | - | - | - | - | - | 75 | 92 | 1,22 | 14,2 | 2,0 | 100 | 1,03 | 51 | 1,06 | 20 | 1,05 | - | -
27.06.2019 20:52 | MR201A | L217A | - | - | - | - | - | - | 69 | 82 | 1,20 | 18,3 | 1,8 | 92 | 1,02 | 48 | 1,03 | 20 | 1,07 | - | -
27.06.2019 21:56 | MS214A | U33A | - | - | - | - | - | 19,10 | 76 | 90 | 1,18 | 15,1 | 1,3 | 98 | 1,03 | 50 | 1,03 | 19 | 1,06 | - | -
27.06.2019 23:38 | MR201B | L221B | - | - | - | - | - | - | 71 | 87 | 1,23 | 18,3 | 1,9 | 97 | 1,03 | 49 | 1,04 | 20 | 1,06 | - | -
28.06.2019 01:50 | MR201C | L225C | - | - | - | - | - | - | 72 | 87 | 1,21 | 16,8 | 1,9 | 96 | 1,02 | 50 | 1,04 | 20 | 1,05 | - | -
28.06.2019 02:29 | MS214B | U34B | - | - | - | - | - | 18,85 | 75 | 90 | 1,19 | 15,0 | 1,5 | 98 | 1,03 | 50 | 1,04 | 19 | 1,06 | - | -
28.06.2019 04:45 | MR201A | L229A | - | - | - | - | - | - | 73 | 86 | 1,17 | 17,9 | 1,3 | 95 | 1,02 | 50 | 1,03 | 19 | 1,06 | - | -
28.06.2019 07:02 | MS214C | U35C | - | - | - | - | - | 18,74 | 74 | 88 | 1,19 | 16,5 | 1,5 | 97 | 1,03 | 50 | 1,03 | 19 | 1,08 | - | -
28.06.2019 09:20 | MR201B | L236B | - | 30,0 | - | - | - | - | 69 | 86 | 1,26 | 17,9 | 2,2 | 97 | 1,04 | 49 | 1,04 | 19 | 1,07 | - | -
28.06.2019 10:50 | MS214D | U36D | - | - | - | - | - | 18,84 | 72 | 86 | 1,19 | 17,1 | 1,5 | 95 | 1,03 | 49 | 1,03 | 19 | 1,07 | - | -
28.06.2019 11:50 | MR201C | L240C | - | - | - | - | - | - | 65 | 85 | 1,30 | 17,1 | 3,1 | 96 | 1,03 | 49 | 1,05 | 19 | 1,08 | - | -
28.06.2019 14:00 | MR201A | L244A | - | - | - | - | - | - | 65 | 84 | 1,29 | 24,0 | 2,0 | 98 | 1,05 | 46 | 1,07 | 19 | 1,07 | - | -
28.06.2019 15:25 | MS214A | U37A | - | - | - | - | - | 18,79 | 74 | 87 | 1,18 | 17,0 | 1,3 | 96 | 1,03 | 49 | 1,03 | 19 | 1,06 | - | -
28.06.2019 16:50 | MR201B | L248B | - | - | - | - | - | - | 68 | 86 | 1,26 | 16,7 | 2,5 | 96 | 1,03 | 49 | 1,04 | 19 | 1,08 | - | -
28.06.2019 20:15 | MS214B | U38B | - | - | - | - | - | 18,49 | 74 | 88 | 1,19 | 16,8 | 1,4 | 98 | 1,03 | 50 | 1,03 | 19 | 1,07 | - | -
28.06.2019 21:20 | MR201C | L255C | - | - | - | - | - | - | 68 | 88 | 1,29 | 18,1 | 2,7 | 99 | 1,03 | 49 | 1,06 | 20 | 1,06 | - | -
29.06.2019 00:10 | MR201A | L259A | - | - | - | - | - | - | 72 | 87 | 1,21 | 16,9 | 1,9 | 97 | 1,02 | 50 | 1,03 | 20 | 1,07 | - | -
29.06.2019 01:20 | MS214C | U39C | - | - | - | - | - | 18,41 | 75 | 88 | 1,18 | 16,7 | 1,4 | 97 | 1,03 | 50 | 1,03 | 19 | 1,06 | - | -
29.06.2019 03:10 | MR201B | L263B | - | - | - | - | - | - | 69 | 86 | 1,24 | 17,2 | 2,3 | 96 | 1,03 | 49 | 1,04 | 19 | 1,07 | - | -
29.06.2019 03:55 | MR201C | L264C | - | - | - | - | - | - | 71 | 88 | 1,23 | 16,3 | 2,2 | 97 | 1,03 | 51 | 1,03 | 20 | 1,04 | - | -
29.06.2019 05:45 | MS214D | U40D | - | - | - | - | - | 18,60 | 75 | 88 | 1,17 | 16,5 | 1,2 | 96 | 1,03 | 50 | 1,03 | 19 | 1,06 | - | -
29.06.2019 09:40 | MR201C | L273C | - | 29,7 | - | - | - | - | 69 | 87 | 1,25 | 17,0 | 2,4 | 97 | 1,02 | 50 | 1,04 | 19 | 1,06 | - | -
29.06.2019 10:40 | MS214A | U41A | - | - | - | - | - | 18,80 | 73 | 87 | 1,18 | 17,1 | 1,4 | 96 | 1,03 | 50 | 1,03 | 19 | 1,06 | - | -
29.06.2019 12:05 | MR201A | L277A | - | - | - | - | - | - | 69 | 86 | 1,26 | 17,6 | 2,6 | 97 | 1,02 | 50 | 1,04 | 20 | 1,07 | - | -
29.06.2019 15:15 | MR201B | L281B | - | - | - | - | - | - | 69 | 87 | 1,26 | 17,3 | 2,3 | 97 | 1,03 | 49 | 1,04 | 19 | 1,07 | - | -
29.06.2019 15:20 | MS214B | U42B | - | - | - | - | - | 19,00 | 74 | 88 | 1,19 | 17,5 | 1,3 | 97 | 1,03 | 50 | 1,03 | 19 | 1,06 | - | -
29.06.2019 17:45 | MR201C | L285C | - | - | - | - | - | - | 71 | 88 | 1,25 | 16,9 | 2,2 | 98 | 1,03 | 50 | 1,04 | 19 | 1,06 | - | -
29.06.2019 20:20 | MS214C | U43C | - | - | - | - | - | 18,71 | 75 | 88 | 1,18 | 16,6 | 1,4 | 97 | 1,03 | 50 | 1,03 | 19 | 1,06 | - | -
29.06.2019 20:20 | MR201A | L289A | - | - | - | - | - | - | 71 | 86 | 1,22 | 17,9 | 1,9 | 96 | 1,02 | 50 | 1,03 | 20 | 1,08 | - | -
29.06.2019 23:10 | MR201B | L293B | - | - | - | - | - | - | 71 | 88 | 1,24 | 17,5 | 2,2 | 99 | 1,03 | 51 | 1,04 | 20 | 1,06 | - | -
30.06.2019 01:00 | MS214D | U44D | - | - | - | - | - | 18,98 | 73 | 89 | 1,21 | 16,0 | 1,7 | 98 | 1,03 | 50 | 1,03 | 19 | 1,07 | - | -
30.06.2019 01:40 | MR201C | L297C | - | - | - | - | - | - | 69 | 89 | 1,30 | 17,6 | 2,6 | 101 | 1,04 | 49 | 1,07 | 20 | 1,08 | - | -
30.06.2019 04:10 | MR201A | L301A | - | - | - | - | - | - | 74 | 89 | 1,20 | 14,5 | 1,8 | 97 | 1,02 | 51 | 1,03 | 20 | 1,09 | - | -
30.06.2019 06:10 | MS214A | U45A | - | - | - | - | - | 18,91 | 76 | 89 | 1,18 | 15,8 | 1,3 | 98 | 1,03 | 51 | 1,03 | 19 | 1,07 | - | -
30.06.2019 09:07 | MR201B | L308B | - | 30,4 | - | - | - | - | 71 | 87 | 1,23 | 16,9 | 1,9 | 97 | 1,03 | 49 | 1,04 | 19 | 1,06 | - | -
30.06.2019 10:45 | MS214B | U46B | - | - | - | - | - | 18,92 | 75 | 89 | 1,19 | 15,7 | 1,5 | 98 | 1,03 | 50 | 1,03 | 19 | 1,07 | - | -
30.06.2019 11:57 | MR201C | L312C | - | - | - | - | - | - | 64 | 88 | 1,37 | 20,1 | 3,3 | 102 | 1,04 | 48 | 1,09 | 20 | 1,05 | - | -
30.06.2019 14:10 | MR201A | L316A | - | - | - | - | - | - | 69 | 83 | 1,21 | 18,0 | 1,9 | 93 | 1,03 | 48 | 1,03 | 19 | 1,08 | - | -
30.06.2019 15:27 | MS214C | U47C | - | - | - | - | - | 18,91 | 74 | 87 | 1,19 | 15,9 | 1,4 | 96 | 1,03 | 50 | 1,04 | 19 | 1,06 | - | -
30.06.2019 17:30 | MR201B | L320B | - | - | - | - | - | - | 68 | 85 | 1,25 | 15,7 | 2,5 | 95 | 1,03 | 48 | 1,04 | 19 | 1,06 | - | -
30.06.2019 20:25 | MR201C | L324C | - | - | - | - | - | - | 72 | 90 | 1,24 | 14,4 | 2,3 | 98 | 1,03 | 51 | 1,04 | 20 | 1,07 | - | -
30.06.2019 20:30 | MS214D | U48D | - | - | - | - | - | 18,94 | 73 | 87 | 1,18 | 15,5 | 1,4 | 95 | 1,03 | 49 | 1,03 | 19 | 1,06 | - | -
30.06.2019 22:55 | MR201A | L328A | - | - | - | - | - | - | 71 | 85 | 1,21 | 16,5 | 1,8 | 94 | 1,02 | 49 | 1,03 | 19 | 1,09 | - | -
01.07.2019 01:10 | MS214A | U49A | - | - | - | - | - | 18,69 | 74 | 88 | 1,19 | 15,5 | 1,5 | 96 | 1,03 | 50 | 1,03 | 19 | 1,07 | - | -
01.07.2019 02:45 | MR201C | L2C | - | - | - | - | - | - | 72 | 86 | 1,21 | 16,1 | 1,8 | 95 | 1,02 | 50 | 1,03 | 19 | 1,07 | - | -
01.07.2019 03:55 | MR201B | L4B | - | - | - | - | - | - | 69 | 88 | 1,26 | 16,9 | 2,4 | 98 | 1,03 | 50 | 1,04 | 19 | 1,07 | - | -
01.07.2019 05:45 | MS214B | U1B | - | - | - | - | - | 18,54 | 75 | 89 | 1,18 | 15,8 | 1,4 | 97 | 1,03 | 50 | 1,03 | 19 | 1,06 | - | -
01.07.2019 08:45 | MR201C | L11C | - | 30,3 | - | - | - | - | 67 | 84 | 1,24 | 16,8 | 2,4 | 93 | 1,02 | 48 | 1,03 | 19 | 1,06 | - | -
01.07.2019 10:30 | MS214C | U2C | - | - | - | - | - | 18,58 | 74 | 87 | 1,18 | 16,0 | 1,4 | 96 | 1,03 | 50 | 1,03 | 19 | 1,06 | - | -
01.07.2019 12:05 | MR201B | L16B | - | - | - | - | - | - | 70 | 89 | 1,27 | 23,3 | 2,0 | 97 | 1,02 | 50 | 1,03 | 19 | 1,07 | - | ВМФ=6,4%,Mw=168
01.07.2019 14:20 | MR201A | L20A | - | - | - | - | - | - | 67 | 81 | 1,21 | 18,4 | 1,9 | 90 | 1,02 | 47 | 1,03 | 19 | 1,08 | - | -
01.07.2019 16:05 | MR201B | L21B | - | - | - | - | - | - | 70 | 87 | 1,24 | 21,9 | 1,7 | 95 | 1,02 | 49 | 1,03 | 19 | 1,06 | - | ВМФ=5.5% Mw=163
01.07.2019 18:00 | MS214D | U3D | - | - | - | - | - | 18,60 | 71 | 84 | 1,18 | 17,6 | 1,3 | 93 | 1,03 | 48 | 1,03 | 18 | 1,07 | - | -
01.07.2019 20:25 | MR201C | L27C | - | - | - | - | - | - | 70 | 89 | 1,26 | 15,4 | 2,5 | 99 | 1,03 | 50 | 1,05 | 20 | 1,06 | - | -
01.07.2019 21:15 | MR201B | L28B | - | - | - | - | - | - | 72 | 89 | 1,24 | 11,4 | 2,1 | 97 | 1,04 | 47 | 1,08 | 19 | 1,06 | - | -
01.07.2019 22:00 | MS214A | U4A | - | - | - | - | - | 18,65 | 73 | 87 | 1,20 | 16,6 | 1,5 | 96 | 1,03 | 49 | 1,03 | 19 | 1,07 | - | -
02.07.2019 01:00 | MR201A | L33A | - | - | - | - | - | - | 68 | 82 | 1,19 | 18,0 | 1,7 | 91 | 1,02 | 48 | 1,03 | 19 | 1,08 | - | -
02.07.2019 02:07 | MS214B | U5B | - | - | - | - | - | 18,68 | 73 | 87 | 1,19 | 15,4 | 1,6 | 96 | 1,03 | 49 | 1,03 | 19 | 1,07 | - | -
02.07.2019 03:35 | MR201B | L37B | - | - | - | - | - | - | 66 | 85 | 1,30 | 19,3 | 2,5 | 97 | 1,04 | 46 | 1,08 | 19 | 1,06 | - | -
02.07.2019 06:14 | MR201C | L41C | - | - | - | - | - | - | 68 | 85 | 1,23 | 15,3 | 2,3 | 93 | 1,03 | 48 | 1,04 | 19 | 1,07 | - | -
02.07.2019 06:47 | MS214C | U6C | - | - | - | - | - | 18,92 | 71 | 84 | 1,18 | 16,4 | 1,4 | 93 | 1,03 | 48 | 1,03 | 19 | 1,07 | - | -
02.07.2019 09:00 | MR201A | L45A | - | 30,0 | - | - | - | - | 68 | 81 | 1,18 | 16,9 | 1,5 | 89 | 1,02 | 47 | 1,03 | 19 | 1,09 | - | -
02.07.2019 12:50 | MR201B | L49B | - | - | - | - | - | - | 68 | 86 | 1,26 | 24,7 | 1,9 | 101 | 1,04 | 49 | 1,03 | 19 | 1,07 | - | -
02.07.2019 13:10 | MS214D | U7D | - | - | - | - | - | 18,77 | 71 | 83 | 1,18 | 15,9 | 1,4 | 92 | 1,03 | 48 | 1,03 | 18 | 1,07 | - | -
02.07.2019 13:55 | MR201C | L50C | - | - | - | - | - | - | 67 | 82 | 1,23 | 15,2 | 2,2 | 90 | 1,02 | 47 | 1,04 | 19 | 1,06 | - | -
02.07.2019 16:25 | MR201A | L53A | - | - | - | - | - | - | 73 | 86 | 1,18 | 13,4 | 1,5 | 93 | 1,03 | 48 | 1,04 | 19 | 1,08 | - | -
02.07.2019 18:15 | MS214A | U8A | - | - | - | - | - | 18,30 | 72 | 86 | 1,20 | 15,0 | 1,6 | 95 | 1,03 | 48 | 1,03 | 19 | 1,07 | - | -
02.07.2019 21:20 | MR201B | L60B | - | - | - | - | - | - | 69 | 85 | 1,23 | 15,3 | 2,0 | 93 | 1,03 | 48 | 1,04 | 18 | 1,06 | - | -
02.07.2019 23:05 | MS214B | U9B | - | - | - | - | - | 18,72 | 70 | 84 | 1,20 | 15,4 | 1,7 | 92 | 1,03 | 48 | 1,04 | 19 | 1,06 | - | -
03.07.2019 00:25 | MR201A | L65A | - | - | - | - | - | - | 71 | 86 | 1,22 | 14,8 | 1,9 | 95 | 1,02 | 48 | 1,04 | 19 | 1,06 | - | -
03.07.2019 01:50 | MR201C | L67C | - | - | - | - | - | - | 64 | 81 | 1,26 | 17,1 | 2,7 | 91 | 1,02 | 47 | 1,04 | 19 | 1,07 | - | -
03.07.2019 03:55 | MS214C | U10C | - | - | - | - | - | 18,64 | 70 | 84 | 1,20 | 15,7 | 1,6 | 92 | 1,03 | 48 | 1,04 | 18 | 1,06 | - | -
03.07.2019 05:45 | MR201B | L72B | - | - | - | - | - | - | 68 | 84 | 1,23 | 15,1 | 2,1 | 93 | 1,03 | 48 | 1,04 | 19 | 1,06 | - | -
03.07.2019 08:35 | MR201A | L77A | - | - | - | - | - | - | 69 | 84 | 1,22 | 14,7 | 2,0 | 93 | 1,03 | 48 | 1,04 | 19 | 1,09 | - | -
03.07.2019 08:40 | MS214D | U11D | - | - | - | - | - | 18,85 | 70 | 84 | 1,20 | 15,6 | 1,6 | 92 | 1,03 | 47 | 1,04 | 18 | 1,07 | - | -
03.07.2019 12:10 | MR201C | L82C | - | 29,7 | - | - | - | - | 67 | 82 | 1,22 | 16,6 | 2,0 | 91 | 1,02 | 47 | 1,03 | 18 | 1,06 | - | -
03.07.2019 13:40 | MR201B | L84B | - | - | - | - | - | - | 69 | 84 | 1,22 | 15,8 | 1,9 | 93 | 1,03 | 48 | 1,04 | 18 | 1,07 | - | -
03.07.2019 14:15 | MS214A | U12A | - | - | - | - | - | 18,77 | 68 | 83 | 1,21 | 16,3 | 1,8 | 91 | 1,03 | 47 | 1,04 | 18 | 1,07 | - | -
03.07.2019 16:45 | MR201A | L89A | - | - | - | - | - | - | 69 | 82 | 1,19 | 16,4 | 1,5 | 90 | 1,02 | 47 | 1,03 | 18 | 1,09 | - | -
03.07.2019 18:15 | MS214B | U13B | - | - | - | - | - | 18,92 | 70 | 84 | 1,20 | 16,1 | 1,7 | 93 | 1,03 | 48 | 1,03 | 18 | 1,06 | - | -
03.07.2019 20:15 | MR201C | L94C | - | - | - | - | - | - | 66 | 84 | 1,27 | 14,3 | 2,9 | 92 | 1,02 | 48 | 1,05 | 19 | 1,06 | - | -
03.07.2019 22:20 | MR201B | L96B | - | - | - | - | - | - | 65 | 83 | 1,28 | 16,5 | 2,8 | 93 | 1,03 | 47 | 1,05 | 19 | 1,06 | - | -
03.07.2019 23:10 | MS214C | U14C | - | - | - | - | - | 18,80 | 70 | 84 | 1,20 | 16,0 | 1,7 | 93 | 1,03 | 48 | 1,03 | 19 | 1,06 | - | -
04.07.2019 03:05 | MR201A | L104A | - | - | - | - | - | - | 67 | 84 | 1,25 | 14,1 | 2,6 | 92 | 1,02 | 48 | 1,04 | 19 | 1,07 | - | -
04.07.2019 04:30 | MS214D | U15D | - | - | - | - | - | 18,78 | 72 | 87 | 1,22 | 14,8 | 1,9 | 96 | 1,03 | 49 | 1,04 | 19 | 1,06 | - | -
04.07.2019 04:35 | MR201C | L106C | - | - | - | - | - | - | 67 | 84 | 1,24 | 16,2 | 2,4 | 93 | 1,02 | 48 | 1,04 | 19 | 1,06 | - | -
04.07.2019 08:37 | MR201B | L 111B | - | 29,7 | - | - | - | - | 64 | 80 | 1,26 | 17,4 | 2,7 | 90 | 1,03 | 47 | 1,04 | 19 | 1,07 | - | -
04.07.2019 08:37 | MS214A | U 16A | - | - | - | - | - | 18,68 | 69 | 82 | 1,19 | 15,8 | 1,5 | 90 | 1,03 | 47 | 1,04 | 18 | 1,06 | - | -
04.07.2019 12:10 | MR201A | L 116A | - | - | - | - | - | - | 66 | 82 | 1,23 | 17,4 | 2,2 | 91 | 1,03 | 48 | 1,03 | 19 | 1,09 | - | -
04.07.2019 13:30 | MS214B | U 17B | - | - | - | - | - | 18,59 | 70 | 84 | 1,21 | 16,4 | 1,8 | 93 | 1,03 | 48 | 1,04 | 19 | 1,07 | - | -
04.07.2019 15:28 | MR201C | L 121C | - | - | - | - | - | - | 67 | 85 | 1,27 | 15,7 | 2,8 | 95 | 1,03 | 49 | 1,04 | 19 | 1,07 | - | -
04.07.2019 16:40 | MR201B | L123B | - | - | - | - | - | - | 66 | 83 | 1,27 | 17,2 | 2,6 | 93 | 1,04 | 47 | 1,04 | 19 | 1,07 | - | -
04.07.2019 17:48 | MS214C | U 18 C | - | - | - | - | - | 18,73 | 71 | 84 | 1,18 | 15,9 | 1,4 | 92 | 1,03 | 48 | 1,03 | 19 | 1,06 | - | -
04.07.2019 20:10 | MR201A | L128A | - | - | - | - | - | - | 68 | 82 | 1,20 | 16,4 | 1,8 | 90 | 1,02 | 47 | 1,04 | 19 | 1,08 | - | -
04.07.2019 22:15 | MS214D | U19D | - | - | - | - | - | 18,55 | 68 | 82 | 1,22 | 16,1 | 2,0 | 91 | 1,03 | 47 | 1,03 | 19 | 1,08 | - | -
04.07.2019 23:45 | MR201C | L133C | - | - | - | - | - | - | 64 | 82 | 1,28 | 16,8 | 2,7 | 92 | 1,03 | 47 | 1,04 | 18 | 1,08 | - | -
05.07.2019 03:05 | MS214A | U20A | - | - | - | - | - | 18,67 | 69 | 83 | 1,20 | 16,0 | 1,7 | 92 | 1,03 | 48 | 1,04 | 18 | 1,07 | - | -
05.07.2019 03:10 | MR201B | L138B | - | - | - | - | - | - | 67 | 84 | 1,25 | 16,2 | 2,2 | 93 | 1,03 | 47 | 1,04 | 18 | 1,08 | - | -
05.07.2019 04:30 | MR201A | L140A | - | - | - | - | - | - | 68 | 84 | 1,23 | 15,3 | 2,0 | 92 | 1,03 | 48 | 1,04 | 18 | 1,08 | - | -
05.07.2019 08:20 | MR201C | L145C | - | 30,0 | - | - | - | - | 66 | 80 | 1,22 | 17,3 | 2,0 | 89 | 1,02 | 46 | 1,04 | 18 | 1,06 | - | -
05.07.2019 08:50 | MS214B | U21B | - | - | - | - | - | 18,67 | 68 | 83 | 1,21 | 16,5 | 1,8 | 92 | 1,03 | 47 | 1,04 | 18 | 1,07 | - | -
05.07.2019 12:45 | MR201B | L150B | - | - | - | - | - | - | 69 | 85 | 1,24 | 15,5 | 2,1 | 94 | 1,03 | 48 | 1,04 | 18 | 1,06 | - | -
05.07.2019 14:00 | MS214C | U22C | - | - | - | - | - | 18,26 | 69 | 83 | 1,21 | 16,1 | 1,7 | 92 | 1,03 | 48 | 1,04 | 18 | 1,06 | - | -
05.07.2019 16:10 | MR201A | L155A | - | - | - | - | - | - | 69 | 82 | 1,20 | 15,2 | 1,7 | 90 | 1,02 | 47 | 1,04 | 19 | 1,08 | - | -
05.07.2019 17:50 | MR201C | L157C | - | - | - | - | - | - | 68 | 84 | 1,23 | 15,5 | 2,1 | 93 | 1,03 | 48 | 1,05 | 19 | 1,06 | - | -
05.07.2019 19:00 | MS214D | U23D | - | - | - | - | - | 18,62 | 70 | 85 | 1,22 | 15,2 | 1,9 | 93 | 1,03 | 48 | 1,04 | 19 | 1,06 | - | -
05.07.2019 21:42 | MR201B | L162B | - | - | - | - | - | - | 69 | 86 | 1,25 | 15,8 | 2,3 | 95 | 1,03 | 49 | 1,04 | 19 | 1,06 | - | -
05.07.2019 23:55 | MS214A | U24A | - | - | - | - | - | 18,66 | 69 | 84 | 1,21 | 15,4 | 1,9 | 92 | 1,03 | 48 | 1,04 | 19 | 1,07 | - | -
06.07.2019 00:30 | MR201C | L166C | - | - | - | - | - | - | 66 | 85 | 1,28 | 15,0 | 2,9 | 94 | 1,02 | 48 | 1,05 | 19 | 1,07 | - | -
06.07.2019 03:14 | MR201A | L170A | - | - | - | - | - | - | 67 | 84 | 1,24 | 15,4 | 2,4 | 92 | 1,03 | 48 | 1,04 | 19 | 1,08 | - | -
06.07.2019 05:08 | MS214B | U25B | - | - | - | - | - | 18,44 | 70 | 85 | 1,22 | 15,6 | 1,9 | 93 | 1,03 | 48 | 1,04 | 19 | 1,07 | - | -
06.07.2019 06:20 | MR201B | L174B | - | - | - | - | - | - | 67 | 84 | 1,25 | 15,3 | 2,5 | 93 | 1,03 | 48 | 1,04 | 19 | 1,07 | - | -
06.07.2019 09:15 | MR201C | L178C | - | 29,4 | - | - | - | - | 64 | 82 | 1,28 | 17,5 | 2,9 | 92 | 1,03 | 47 | 1,05 | 19 | 1,06 | - | -
06.07.2019 10:20 | MS214C | U26C | - | - | - | - | - | 18,51 | 69 | 84 | 1,21 | 15,7 | 1,8 | 93 | 1,03 | 48 | 1,04 | 19 | 1,07 | - | -
06.07.2019 12:10 | MR201A | L182A | - | - | - | - | - | - | 69 | 84 | 1,22 | 15,1 | 2,0 | 92 | 1,02 | 48 | 1,04 | 19 | 1,07 | - | -
06.07.2019 14:50 | MS214D | U27D | - | - | - | - | - | 18,64 | 69 | 83 | 1,21 | 16,1 | 1,7 | 92 | 1,03 | 48 | 1,04 | 18 | 1,06 | - | -
06.07.2019 15:00 | MR201B | L186B | - | - | - | - | - | - | 65 | 81 | 1,24 | 17,3 | 2,3 | 90 | 1,03 | 47 | 1,04 | 18 | 1,06 | - | -
06.07.2019 18:00 | MR201C | L190C | - | - | - | - | - | - | 62 | 82 | 1,32 | 16,6 | 3,5 | 92 | 1,02 | 47 | 1,04 | 19 | 1,07 | - | -
06.07.2019 20:10 | MS214A | U28A | - | - | - | - | - | 18,52 | 66 | 82 | 1,24 | 16,8 | 2,3 | 91 | 1,03 | 47 | 1,04 | 18 | 1,07 | - | -
06.07.2019 21:30 | MR201B | L195B | - | - | - | - | - | - | 67 | 85 | 1,27 | 16,7 | 2,6 | 95 | 1,03 | 47 | 1,04 | 19 | 1,06 | - | -
06.07.2019 22:45 | MR201A | L197A | - | - | - | - | - | - | 68 | 83 | 1,22 | 15,8 | 2,0 | 92 | 1,02 | 47 | 1,04 | 19 | 1,07 | - | -
07.07.2019 01:15 | MS214B | U29B | - | - | - | - | - | 18,38 | 67 | 83 | 1,24 | 15,9 | 2,3 | 92 | 1,03 | 47 | 1,04 | 19 | 1,07 | - | -
07.07.2019 02:30 | MR201C | L202C | - | - | - | - | - | - | 66 | 82 | 1,25 | 16,7 | 2,4 | 91 | 1,02 | 47 | 1,04 | 18 | 1,07 | - | -
07.07.2019 06:00 | MS214C | U30C | - | - | - | - | - | 18,33 | 67 | 83 | 1,24 | 16,5 | 2,2 | 93 | 1,03 | 47 | 1,04 | 19 | 1,07 | - | -
07.07.2019 06:05 | MR201B | L207B | - | - | - | - | - | - | 66 | 82 | 1,26 | 16,1 | 2,4 | 92 | 1,03 | 47 | 1,04 | 18 | 1,08 | - | -
07.07.2019 08:00 | MR201A | L209A | - | 29,6 | - | - | - | - | 66 | 83 | 1,25 | 15,6 | 2,4 | 92 | 1,03 | 47 | 1,05 | 19 | 1,09 | - | -
07.07.2019 11:10 | MS214D | U31D | - | - | - | - | - | 18,64 | 67 | 82 | 1,23 | 16,4 | 2,0 | 91 | 1,03 | 47 | 1,04 | 18 | 1,07 | - | -
07.07.2019 11:15 | MR201C | L214C | - | - | - | - | - | - | 65 | 81 | 1,25 | 16,3 | 2,3 | 90 | 1,03 | 46 | 1,04 | 18 | 1,07 | - | -
07.07.2019 15:00 | MR201B | L219B | - | - | - | - | - | - | 65 | 82 | 1,25 | 17,3 | 2,2 | 91 | 1,03 | 46 | 1,04 | 18 | 1,08 | - | -
07.07.2019 16:25 | MS214A | U32A | - | - | - | - | - | 18,82 | 67 | 82 | 1,23 | 16,7 | 2,0 | 91 | 1,03 | 47 | 1,04 | 18 | 1,07 | - | -
07.07.2019 16:50 | MR201A | L221A | - | - | - | - | - | - | 65 | 80 | 1,23 | 17,1 | 2,1 | 89 | 1,03 | 46 | 1,04 | 18 | 1,09 | - | -
07.07.2019 20:00 | MR201C | L226C | - | - | - | - | - | - | 66 | 82 | 1,26 | 15,8 | 2,6 | 91 | 1,02 | 47 | 1,04 | 19 | 1,06 | - | -
07.07.2019 21:25 | MS214B | U33B | - | - | - | - | - | 18,53 | 68 | 83 | 1,22 | 16,0 | 2,0 | 92 | 1,03 | 48 | 1,04 | 18 | 1,06 | - | -
08.07.2019 00:45 | MR201A | L233A | - | - | - | - | - | - | 67 | 82 | 1,22 | 16,5 | 2,0 | 91 | 1,02 | 47 | 1,04 | 18 | 1,06 | - | -
08.07.2019 02:15 | MS214C | U34C | - | - | - | - | - | 18,86 | 67 | 83 | 1,24 | 17,1 | 2,1 | 92 | 1,03 | 47 | 1,05 | 19 | 1,07 | - | -
08.07.2019 03:40 | MR201B | L237B | - | - | - | - | - | - | 65 | 81 | 1,26 | 16,8 | 2,6 | 91 | 1,03 | 47 | 1,04 | 18 | 1,07 | - | -
08.07.2019 07:15 | MS214D | U35D | - | - | - | - | - | 18,61 | 67 | 82 | 1,22 | 17,4 | 2,0 | 91 | 1,03 | 47 | 1,04 | 18 | 1,06 | - | -
08.07.2019 08:44 | MR201C | L211C | - | 30,6 | - | - | - | - | 63 | 83 | 1,32 | 15,3 | 3,2 | 93 | 1,04 | 47 | 1,04 | 19 | 1,06 | - | -
08.07.2019 11:00 | MR201A | L248A | - | - | - | - | - | - | 67 | 82 | 1,23 | 16,6 | 2,1 | 91 | 1,03 | 47 | 1,04 | 18 | 1,09 | - | -
08.07.2019 12:10 | MS214A | U36A | - | - | - | - | - | 18,52 | 62 | 80 | 1,30 | 17,4 | 3,1 | 90 | 1,03 | 46 | 1,04 | 19 | 1,07 | - | -
08.07.2019 14:00 | MR201B | L252B | - | - | - | - | - | - | 60 | 77 | 1,28 | 19,4 | 2,9 | 88 | 1,03 | 45 | 1,04 | 18 | 1,07 | - | -
08.07.2019 16:30 | MS214B | U37B | - | - | - | - | - | 18,75 | 64 | 80 | 1,26 | 18,2 | 2,5 | 90 | 1,03 | 46 | 1,04 | 19 | 1,08 | - | -
08.07.2019 16:50 | MR201A | L256A | - | - | - | - | - | - | 62 | 79 | 1,26 | 18,3 | 2,8 | 89 | 1,02 | 46 | 1,04 | 19 | 1,07 | - | -
08.07.2019 20:10 | MS214C | U38C | - | - | - | - | - | 18,78 | 66 | 80 | 1,22 | 18,1 | 1,9 | 90 | 1,03 | 46 | 1,04 | 18 | 1,07 | - | -
08.07.2019 21:25 | MR201B | L262B | - | - | - | - | - | - | 64 | 84 | 1,32 | 17,5 | 3,1 | 95 | 1,04 | 47 | 1,05 | 19 | 1,09 | - | -
08.07.2019 21:50 | MS214B | U37B-1 | - | - | - | - | - | 19,02 | 68 | 82 | 1,20 | 16,7 | 1,6 | 90 | 1,03 | 47 | 1,04 | 18 | 1,07 | - | -
09.07.2019 00:25 | MS214C | U38C-1 | - | - | - | - | - | 18,79 | 65 | 80 | 1,23 | 17,2 | 2,0 | 89 | 1,03 | 46 | 1,04 | 18 | 1,07 | - | -
09.07.2019 00:30 | MR201C | L266C | - | - | - | - | - | - | 61 | 80 | 1,33 | 21,6 | 2,8 | 93 | 1,05 | 45 | 1,07 | 19 | 1,07 | - | -
09.07.2019 02:55 | MS214D | U39D | - | - | - | - | - | 18,58 | 68 | 82 | 1,21 | 17,2 | 1,7 | 91 | 1,03 | 47 | 1,04 | 18 | 1,07 | - | -
09.07.2019 03:00 | MR201A | L270A | - | - | - | - | - | - | 68 | 82 | 1,22 | 15,3 | 1,9 | 90 | 1,02 | 47 | 1,04 | 18 | 1,09 | - | -
09.07.2019 06:15 | MS214C | U38C-2 | - | - | - | - | - | 18,61 | 67 | 81 | 1,22 | 16,4 | 1,8 | 90 | 1,03 | 46 | 1,04 | 18 | 1,08 | - | -
09.07.2019 06:30 | MR201C | L275C | - | - | - | - | - | - | 68 | 83 | 1,23 | 15,8 | 2,2 | 92 | 1,02 | 48 | 1,04 | 18 | 1,06 | - | -
09.07.2019 07:25 | MS214A | U40A | - | - | - | - | - | 18,74 | 68 | 82 | 1,22 | 16,5 | 1,9 | 91 | 1,03 | 47 | 1,03 | 18 | 1,07 | - | -
09.07.2019 09:45 | MR201B | L280B | - | 29,4 | - | - | - | - | 67 | 83 | 1,24 | 15,2 | 2,3 | 92 | 1,03 | 47 | 1,04 | 18 | 1,07 | - | -
09.07.2019 17:00 | MR201A | L282A | - | - | - | - | - | - | 68 | 83 | 1,22 | 17,2 | 1,9 | 92 | 1,03 | 47 | 1,05 | 20 | 1,08 | - | -
09.07.2019 17:51 | MS214B | U41B | - | - | - | - | - | 18,28 | 68 | 84 | 1,24 | 15,5 | 2,2 | 93 | 1,03 | 48 | 1,04 | 19 | 1,07 | - | -
09.07.2019 20:20 | MR201C | L287C | - | - | - | - | - | - | 71 | 88 | 1,25 | 11,6 | 2,6 | 96 | 1,02 | 49 | 1,05 | 19 | 1,06 | - | -
09.07.2019 22:32 | MS214D | U42D | - | - | - | - | - | 19,01 | 72 | 86 | 1,20 | 14,8 | 1,7 | 94 | 1,03 | 49 | 1,04 | 19 | 1,07 | - | -
10.07.2019 00:41 | MR201A | L294A | - | - | - | - | - | - | 67 | 85 | 1,26 | 16,5 | 2,6 | 95 | 1,02 | 49 | 1,04 | 19 | 1,06 | - | -
10.07.2019 02:57 | MS214A | U43A | - | - | - | - | - | 19,30 | 74 | 88 | 1,19 | 14,2 | 1,6 | 96 | 1,03 | 49 | 1,04 | 19 | 1,06 | - | -
10.07.2019 03:39 | MR201B | L298B | - | - | - | - | - | - | 70 | 87 | 1,24 | 15,0 | 2,3 | 95 | 1,03 | 49 | 1,04 | 19 | 1,07 | - | -
10.07.2019 06:00 | MR201C | L302C | - | - | - | - | - | - | 68 | 85 | 1,26 | 15,3 | 2,7 | 94 | 1,02 | 49 | 1,04 | 19 | 1,07 | - | -
10.07.2019 07:21 | MS214B | U44B | - | - | - | - | - | 18,86 | 69 | 85 | 1,23 | 15,4 | 2,1 | 94 | 1,03 | 48 | 1,04 | 19 | 1,06 | - | -
10.07.2019 08:15 | MR201A | L306A | - | 30,0 | - | - | - | - | 67 | 81 | 1,21 | 17,4 | 1,8 | 90 | 1,03 | 47 | 1,03 | 18 | 1,07 | - | -
10.07.2019 11:40 | MS214C | U45C | - | - | - | - | - | 18,95 | 69 | 84 | 1,22 | 16,0 | 2,0 | 92 | 1,03 | 48 | 1,03 | 18 | 1,06 | - | -
10.07.2019 12:05 | MR201A | L312A | - | - | - | - | - | - | 71 | 84 | 1,20 | 15,6 | 1,6 | 93 | 1,02 | 48 | 1,03 | 18 | 1,08 | - | -
10.07.2019 12:57 | MR201B | L313B | - | - | - | - | - | - | 67 | 84 | 1,24 | 16,5 | 2,4 | 93 | 1,03 | 48 | 1,03 | 19 | 1,06 | - | -
10.07.2019 13:30 | MR201C | L314C | - | - | - | - | - | - | 67 | 86 | 1,29 | 13,1 | 3,1 | 95 | 1,03 | 49 | 1,04 | 19 | 1,07 | - | -
10.07.2019 16:00 | MS214D | U46D | - | - | - | - | - | 18,84 | 69 | 84 | 1,21 | 15,0 | 1,8 | 92 | 1,03 | 48 | 1,03 | 18 | 1,08 | - | -
10.07.2019 17:55 | MR201A | L321A | - | - | - | - | - | - | 69 | 84 | 1,22 | 17,3 | 1,8 | 94 | 1,03 | 48 | 1,04 | 19 | 1,08 | - | -
10.07.2019 20:45 | MS214A | U47A | - | - | - | - | - | 18,65 | 68 | 84 | 1,23 | 15,7 | 2,1 | 93 | 1,03 | 48 | 1,04 | 19 | 1,06 | - | -
10.07.2019 21:20 | MR201C | L326C | - | - | - | - | - | - | 66 | 83 | 1,26 | 15,7 | 2,6 | 92 | 1,02 | 48 | 1,04 | 18 | 1,08 | - | -
10.07.2019 23:50 | MR201A | L330A | - | - | - | - | - | - | 71 | 85 | 1,20 | 15,9 | 1,7 | 93 | 1,03 | 49 | 1,03 | 19 | 1,07 | - | -
11.07.2019 01:05 | MR201B | L331B | - | - | - | - | - | - | 68 | 85 | 1,26 | 15,3 | 2,6 | 95 | 1,03 | 49 | 1,05 | 19 | 1,05 | - | -
11.07.2019 02:05 | MR201C | L332C | - | - | - | - | - | - | 66 | 83 | 1,25 | 16,9 | 2,5 | 93 | 1,02 | 48 | 1,03 | 19 | 1,06 | - | -
11.07.2019 02:30 | MS214B | U48B | - | - | - | - | - | 18,33 | 72 | 86 | 1,19 | 15,5 | 1,5 | 94 | 1,03 | 49 | 1,04 | 19 | 1,06 | - | -
11.07.2019 05:20 | MR201A | L336A | - | - | - | - | - | - | 72 | 86 | 1,20 | 13,6 | 1,8 | 93 | 1,03 | 49 | 1,03 | 19 | 1,07 | - | -
11.07.2019 07:30 | MS214C | U49C | - | - | - | - | - | 18,54 | 72 | 87 | 1,20 | 14,8 | 1,7 | 95 | 1,03 | 50 | 1,03 | 19 | 1,06 | - | -
11.07.2019 08:20 | MR201B | L340B | - | 28,8 | - | - | - | - | 71 | 89 | 1,25 | 14,0 | 2,2 | 98 | 1,04 | 49 | 1,05 | 19 | 1,07 | - | -
11.07.2019 11:00 | MR201C | L344C | - | - | - | - | - | - | 66 | 86 | 1,31 | 15,8 | 3,2 | 95 | 1,03 | 50 | 1,04 | 19 | 1,08 | - | -
11.07.2019 12:20 | MS214D | U50D | - | - | - | - | - | 18,79 | 73 | 88 | 1,20 | 13,8 | 1,8 | 95 | 1,03 | 50 | 1,03 | 19 | 1,06 | - | -
11.07.2019 13:40 | MR201A | L348A | - | - | - | - | - | - | 70 | 85 | 1,21 | 15,2 | 1,9 | 94 | 1,03 | 49 | 1,03 | 19 | 1,09 | - | -
11.07.2019 15:45 | MS214A | U51A | - | - | - | - | - | 18,82 | 70 | 85 | 1,22 | 14,7 | 2,1 | 94 | 1,03 | 49 | 1,03 | 19 | 1,08 | - | -
11.07.2019 17:20 | MS214D | U50D/1 | - | - | - | - | - | 18,49 | 72 | 86 | 1,20 | 15,3 | 1,7 | 95 | 1,03 | 50 | 1,03 | 19 | 1,06 | - | -
11.07.2019 18:50 | MR201B | L355B | - | - | - | - | - | - | 68 | 86 | 1,27 | 16,8 | 2,6 | 96 | 1,03 | 49 | 1,04 | 19 | 1,07 | - | -
11.07.2019 21:25 | MR201C | L359C | - | - | - | - | - | - | 66 | 82 | 1,24 | 15,7 | 2,5 | 91 | 1,03 | 48 | 1,04 | 19 | 1,06 | - | -
11.07.2019 22:17 | MS214B | U52B | - | - | - | - | - | 18,52 | 68 | 84 | 1,25 | 15,1 | 2,4 | 93 | 1,03 | 49 | 1,03 | 19 | 1,06 | - | -
12.07.2019 00:10 | MR201A | L363A | - | - | - | - | - | - | 67 | 83 | 1,24 | 17,4 | 2,3 | 92 | 1,03 | 48 | 1,03 | 19 | 1,07 | - | -
12.07.2019 03:07 | MS214C | U53C | - | - | - | - | - | 18,76 | 68 | 84 | 1,23 | 15,7 | 2,3 | 93 | 1,03 | 49 | 1,03 | 19 | 1,06 | - | -
12.07.2019 04:56 | MR201B | L370B | - | - | - | - | - | - | 69 | 85 | 1,24 | 15,8 | 2,3 | 94 | 1,04 | 49 | 1,04 | 19 | 1,06 | - | -
12.07.2019 07:55 | MR201C | L374C | - | - | - | - | - | - | 65 | 84 | 1,29 | 15,1 | 3,0 | 94 | 1,03 | 49 | 1,05 | 19 | 1,06 | - | -
12.07.2019 07:55 | MS214D | U54D | - | - | - | - | - | 19,13 | 70 | 85 | 1,21 | 15,8 | 1,7 | 93 | 1,03 | 49 | 1,03 | 18 | 1,06 | - | -
12.07.2019 10:14 | MR201A | L378A | - | 29,7 | - | - | - | - | 64 | 82 | 1,28 | 15,5 | 2,9 | 91 | 1,02 | 48 | 1,04 | 18 | 1,08 | - | -
12.07.2019 12:40 | MS214A | U55A | - | - | - | - | - | 19,03 | 70 | 85 | 1,23 | 14,8 | 2,1 | 94 | 1,03 | 49 | 1,03 | 19 | 1,06 | - | -
12.07.2019 15:30 | MR201B | L385B | - | - | - | - | - | - | 68 | 87 | 1,28 | 13,6 | 2,9 | 96 | 1,03 | 50 | 1,05 | 20 | 1,06 | - | -
12.07.2019 17:35 | MS214B | U56B | - | - | - | - | - | 18,77 | 73 | 88 | 1,22 | 13,5 | 2,0 | 96 | 1,03 | 50 | 1,03 | 19 | 1,06 | - | -
12.07.2019 18:27 | MR201C | L389C | - | - | - | - | - | - | 69 | 90 | 1,30 | 12,4 | 3,2 | 98 | 1,03 | 51 | 1,05 | 20 | 1,08 | - | -
12.07.2019 21:45 | MS214B | U56B/1 | - | - | - | - | - | 18,68 | 72 | 89 | 1,23 | 15,3 | 2,1 | 98 | 1,03 | 50 | 1,03 | 19 | 1,06 | - | -
12.07.2019 22:20 | MR201C | L395C | - | - | - | - | - | - | 70 | 89 | 1,27 | 13,8 | 2,7 | 98 | 1,03 | 51 | 1,05 | 19 | 1,07 | - | -
12.07.2019 22:50 | MS214C | U57C | - | - | - | - | - | 18,75 | 71 | 88 | 1,24 | 15,9 | 2,2 | 98 | 1,03 | 50 | 1,04 | 20 | 1,07 | - | -
13.07.2019 00:45 | MR201A | L399A | - | - | - | - | - | - | 68 | 87 | 1,27 | 13,5 | 2,9 | 96 | 1,03 | 50 | 1,04 | 19 | 1,08 | - | -
13.07.2019 02:25 | MS214D | U58D | - | - | - | - | - | 18,83 | 71 | 87 | 1,23 | 14,6 | 2,1 | 96 | 1,03 | 50 | 1,04 | 19 | 1,07 | - | -
13.07.2019 03:30 | MR201B | L403B | - | - | - | - | - | - | 70 | 87 | 1,25 | 15,5 | 2,4 | 97 | 1,03 | 50 | 1,03 | 19 | 1,06 | - | -
13.07.2019 04:25 | MR201C | L404C | - | - | - | - | - | - | 67 | 85 | 1,26 | 16,8 | 2,7 | 95 | 1,03 | 50 | 1,04 | 19 | 1,07 | - | -
13.07.2019 07:15 | MS214A | U59A | - | - | - | - | - | 19,06 | 72 | 88 | 1,23 | 15,7 | 2,1 | 98 | 1,03 | 50 | 1,04 | 19 | 1,06 | - | -
13.07.2019 08:35 | MR201A | L411A | - | 29,7 | - | - | - | - | 73 | 89 | 1,21 | 13,9 | 2,0 | 97 | 1,02 | 51 | 1,03 | 19 | 1,07 | - | -
13.07.2019 11:50 | MR201B | L415B | - | - | - | - | - | - | 72 | 88 | 1,22 | 14,8 | 2,0 | 97 | 1,03 | 50 | 1,04 | 19 | 1,06 | - | -
13.07.2019 14:00 | MS214B | U60B | - | - | - | - | - | 18,38 | 72 | 87 | 1,22 | 15,5 | 2,0 | 96 | 1,03 | 50 | 1,03 | 19 | 1,06 | - | -
13.07.2019 16:25 | MR201C | L419C | - | - | - | - | - | - | 71 | 91 | 1,28 | 12,8 | 2,9 | 99 | 1,03 | 51 | 1,04 | 20 | 1,06 | - | -
13.07.2019 18:00 | MR201B | L421B | - | - | - | - | - | - | 72 | 88 | 1,23 | 14,3 | 2,1 | 97 | 1,03 | 50 | 1,03 | 19 | 1,05 | - | -
13.07.2019 19:00 | MS214C | U61C | - | - | - | - | - | 18,18 | 72 | 88 | 1,22 | 14,4 | 2,0 | 96 | 1,03 | 50 | 1,03 | 19 | 1,06 | - | -
13.07.2019 20:51 | MR201C | L425C | - | - | - | - | - | - | 70 | 86 | 1,23 | 15,5 | 2,2 | 94 | 1,03 | 49 | 1,05 | 19 | 1,07 | - | -
13.07.2019 23:20 | MR201A | L429A | - | - | - | - | - | - | 67 | 84 | 1,26 | 17,6 | 2,1 | 94 | 1,03 | 49 | 1,05 | 19 | 1,16 | - | -
14.07.2019 00:14 | MS214D | U62D | - | - | - | - | - | 18,48 | 70 | 87 | 1,25 | 15,3 | 2,3 | 96 | 1,03 | 50 | 1,04 | 19 | 1,07 | - | -
14.07.2019 02:30 | MR201B | L433B | - | - | - | - | - | - | 67 | 87 | 1,29 | 15,1 | 3,0 | 96 | 1,03 | 49 | 1,05 | 20 | 1,06 | - | -
14.07.2019 05:20 | MR201C | L437C | - | - | - | - | - | - | 66 | 87 | 1,31 | 15,3 | 3,4 | 97 | 1,03 | 50 | 1,05 | 20 | 1,06 | - | -
14.07.2019 05:20 | MS214A | U63A | - | - | - | - | - | 18,43 | 73 | 87 | 1,20 | 15,2 | 1,6 | 96 | 1,03 | 50 | 1,03 | 19 | 1,06 | - | -
14.07.2019 08:55 | MS214B | U64B | - | - | - | - | - | 18,64 | 73 | 88 | 1,21 | 15,4 | 1,7 | 97 | 1,03 | 50 | 1,03 | 19 | 1,06 | - | -
14.08.2019 16:55 | MR201A | L1A | - | - | - | - | - | - | 65 | 79 | 1,21 | 17,2 | 1,7 | 87 | 1,03 | 45 | 1,03 | 17 | 1,06 | - | -
14.08.2019 20:50 | MR201B | L2B | - | - | - | - | - | - | 64 | 82 | 1,28 | 15,6 | 2,6 | 92 | 1,04 | 46 | 1,05 | 18 | 1,07 | - | -
14.08.2019 20:50 | MR201C | L3C | - | - | - | - | - | - | 67 | 88 | 1,32 | 32,2 | 2,8 | 108 | 1,03 | 54 | 1,04 | 20 | 1,07 | - | -
14.08.2019 21:22 | MR201A | L4A | - | - | - | - | - | - | 70 | 88 | 1,24 | 12,1 | 2,3 | 95 | 1,03 | 49 | 1,04 | 19 | 1,08 | - | -
15.08.2019 00:28 | MR201B | L5B | - | - | - | - | - | - | 71 | 93 | 1,30 | 21,0 | 2,6 | 107 | 1,04 | 54 | 1,04 | 20 | 1,07 | - | -
15.08.2019 01:24 | MR201C | L6C | - | - | - | - | - | - | 81 | 113 | 1,40 | 44,0 | 3,9 | 153 | 1,03 | 74 | 1,04 | 27 | 1,04 | - | -
15.08.2019 02:47 | MS214D | U1D | - | - | - | - | - | 17,29 | 72 | 89 | 1,25 | 18,0 | 2,0 | 100 | 1,04 | 51 | 1,03 | 19 | 1,06 | - | -
15.08.2019 03:31 | MR201B | L8B | - | - | - | - | - | - | 76 | 102 | 1,33 | 39,3 | 2,9 | 132 | 1,03 | 64 | 1,04 | 24 | 1,05 | - | -
15.08.2019 04:43 | MR201C | L9C | - | - | - | - | - | - | 65 | 81 | 1,25 | 14,6 | 2,3 | 89 | 1,03 | 46 | 1,03 | 18 | 1,11 | - | -
15.08.2019 04:43 | MR201A | L10A | - | - | - | - | - | - | 65 | 79 | 1,21 | 14,4 | 2,1 | 86 | 1,03 | 46 | 1,03 | 18 | 1,10 | - | -
15.08.2019 08:20 | MR201B | L11B | - | 29,4 | - | - | - | - | 66 | 81 | 1,23 | 13,5 | 2,1 | 89 | 1,04 | 46 | 1,04 | 17 | 1,06 | - | -
15.08.2019 09:06 | MR201C | L12C | - | - | - | - | - | - | 70 | 87 | 1,24 | 16,1 | 2,0 | 96 | 1,04 | 49 | 1,03 | 18 | 1,05 | - | -
15.08.2019 09:30 | MS214D | U1D/1 | - | - | - | - | - | 17,58 | 68 | 86 | 1,27 | 16,4 | 2,6 | 95 | 1,04 | 49 | 1,03 | 19 | 1,06 | - | -
15.08.2019 09:30 | MR201A | L13A | - | - | - | - | - | - | 70 | 83 | 1,19 | 9,9 | 1,9 | 89 | 1,03 | 47 | 1,04 | 18 | 1,06 | - | -
15.08.2019 19:08 | MR201A | L15A | - | - | - | - | - | - | 61 | 79 | 1,29 | 13,4 | 3,2 | 87 | 1,02 | 45 | 1,04 | 18 | 1,07 | - | -
15.08.2019 19:30 | MS214A | U2A | - | - | - | - | - | 18,43 | 76 | 98 | 1,29 | 6,4 | 2,4 | 104 | 1,02 | 45 | 1,03 | 23 | 1,09 | - | -
15.08.2019 21:30 | MR201C | L17C | - | - | - | - | - | - | 68 | 91 | 1,33 | 13,4 | 3,4 | 101 | 1,03 | 51 | 1,05 | 19 | 1,06 | - | -
15.08.2019 23:35 | MR201A | L18A | - | - | - | - | - | - | 67 | 88 | 1,31 | 11,3 | 3,3 | 96 | 1,03 | 49 | 1,05 | 18 | 1,06 | - | -
16.08.2019 00:25 | MR201B | L19B | - | - | - | - | - | - | 67 | 85 | 1,28 | 16,2 | 2,5 | 95 | 1,03 | 49 | 1,04 | 18 | 1,07 | - | -
16.08.2019 01:40 | MR201C | L20C | - | - | - | - | - | - | 73 | 90 | 1,24 | 11,1 | 2,3 | 98 | 1,03 | 50 | 1,05 | 19 | 1,05 | - | -
16.08.2019 04:10 | MS214B | U3B | - | - | - | - | - | 18,14 | 67 | 87 | 1,29 | 15,3 | 2,8 | 96 | 1,04 | 49 | 1,03 | 19 | 1,07 | - | -
16.08.2019 04:50 | MR201A | L23A | - | - | - | - | - | - | 67 | 85 | 1,27 | 16,1 | 2,5 | 95 | 1,03 | 48 | 1,04 | 19 | 1,08 | - | -
16.08.2019 08:05 | MR201C | L25C | - | 29,4 | - | - | - | - | 74 | 93 | 1,27 | 12,4 | 2,6 | 102 | 1,03 | 52 | 1,04 | 20 | 1,07 | - | -
16.08.2019 12:35 | MS214C | U4C | - | - | - | - | - | 18,28 | 71 | 90 | 1,27 | 14,6 | 2,5 | 100 | 1,04 | 50 | 1,03 | 20 | 1,07 | - | -
17.08.2019 01:05 | MR201B | L28B | - | - | - | - | - | - | 68 | 90 | 1,32 | 17,6 | 2,9 | 101 | 1,04 | 51 | 1,04 | 19 | 1,09 | - | -
17.08.2019 02:17 | MR201C | L29C | - | - | - | - | - | - | 64 | 84 | 1,30 | 19,2 | 2,9 | 95 | 1,03 | 48 | 1,03 | 18 | 1,06 | - | -
17.08.2019 02:40 | MR201A | L30A | - | - | - | - | - | - | 71 | 88 | 1,24 | 12,4 | 2,3 | 96 | 1,04 | 50 | 1,03 | 19 | 1,07 | - | -
17.08.2019 04:18 | MS214B | U5B | - | - | - | - | - | 18,39 | 71 | 90 | 1,27 | 15,5 | 2,3 | 100 | 1,05 | 49 | 1,03 | 20 | 1,08 | - | -
17.08.2019 05:30 | MR201B | L34B | - | - | - | - | - | - | 66 | 85 | 1,29 | 15,7 | 2,7 | 95 | 1,04 | 48 | 1,04 | 18 | 1,05 | - | -
17.08.2019 08:40 | MR201C | L38C | - | 30,1 | - | - | - | - | 61 | 78 | 1,29 | 19,8 | 2,8 | 89 | 1,03 | 45 | 1,04 | 18 | 1,07 | - | -
17.08.2019 09:02 | MS214C | U6C | - | - | - | - | - | 18,86 | 65 | 84 | 1,29 | 17,0 | 2,7 | 94 | 1,05 | 46 | 1,03 | 20 | 1,09 | - | -
17.08.2019 11:00 | MR201A | L42A | - | - | - | - | - | - | 59 | 77 | 1,31 | 18,6 | 3,2 | 87 | 1,03 | 45 | 1,04 | 18 | 1,08 | - | -
17.08.2019 13:10 | MS214D | U7D | - | - | - | - | - | 18,82 | 65 | 83 | 1,28 | 17,1 | 2,4 | 93 | 1,05 | 45 | 1,03 | 19 | 1,08 | - | -
17.08.2019 13:45 | MR201B | L46B | - | - | - | - | - | - | 64 | 82 | 1,28 | 17,5 | 2,5 | 93 | 1,04 | 46 | 1,04 | 18 | 1,08 | - | -
17.08.2019 16:36 | MR201C | L50C | - | - | - | - | - | - | 57 | 75 | 1,33 | 20,6 | 3,4 | 87 | 1,03 | 44 | 1,04 | 18 | 1,12 | - | -
17.08.2019 17:40 | MS214B | U8B | - | - | - | - | - | 18,81 | 65 | 82 | 1,25 | 16,8 | 2,1 | 91 | 1,05 | 45 | 1,03 | 18 | 1,08 | - | -
17.08.2019 20:30 | MR201B | L55B | - | - | - | - | - | - | 66 | 83 | 1,26 | 16,2 | 2,2 | 93 | 1,04 | 47 | 1,03 | 18 | 1,07 | - | -
17.08.2019 22:10 | MS214C | U9C | - | - | - | - | - | 18,29 | 65 | 82 | 1,27 | 16,5 | 2,5 | 91 | 1,04 | 46 | 1,03 | 19 | 1,09 | - | -
17.08.2019 22:15 | MR201A | L57A | - | - | - | - | - | - | 63 | 78 | 1,23 | 17,8 | 2,1 | 87 | 1,03 | 45 | 1,03 | 17 | 1,07 | - | -
18.08.2019 02:00 | MR201C | L62C | - | - | - | - | - | - | 63 | 78 | 1,23 | 19,8 | 2,0 | 88 | 1,03 | 45 | 1,03 | 17 | 1,07 | - | -
18.08.2019 03:10 | MS214D | U10D | - | - | - | - | - | 18,27 | 67 | 83 | 1,25 | 16,3 | 2,1 | 93 | 1,05 | 46 | 1,03 | 19 | 1,08 | - | -
18.08.2019 05:10 | MR201A | L66A | - | - | - | - | - | - | 68 | 82 | 1,21 | 15,0 | 1,8 | 90 | 1,03 | 46 | 1,03 | 18 | 1,05 | - | -
18.08.2019 07:35 | MS214A | U11B | - | - | - | - | - | 18,48 | 67 | 83 | 1,25 | 16,0 | 2,2 | 92 | 1,04 | 47 | 1,03 | 19 | 1,08 | - | -
18.08.2019 08:40 | MR201C | L71C | - | 29,4 | - | - | - | - | 64 | 80 | 1,25 | 18,1 | 2,3 | 90 | 1,03 | 46 | 1,03 | 18 | 1,08 | - | -
18.08.2019 12:15 | MR201B | L76B | - | - | - | - | - | - | 66 | 85 | 1,28 | 16,3 | 2,7 | 94 | 1,04 | 47 | 1,03 | 19 | 1,07 | - | -
18.08.2019 12:20 | MS214A | U12A | - | - | - | - | - | 18,75 | 67 | 82 | 1,22 | 16,4 | 1,9 | 90 | 1,03 | 46 | 1,03 | 18 | 1,07 | - | -
18.08.2019 15:15 | MR201A | L81A | - | - | - | - | - | - | 67 | 82 | 1,23 | 15,5 | 2,1 | 91 | 1,03 | 47 | 1,03 | 18 | 1,06 | - | -
18.08.2019 16:50 | MR201C | L83C | - | - | - | - | - | - | 63 | 78 | 1,24 | 18,3 | 2,3 | 87 | 1,02 | 45 | 1,03 | 18 | 1,06 | - | -
18.08.2019 17:05 | MS214C | U13C | - | - | - | - | - | 18,89 | 66 | 82 | 1,24 | 16,2 | 2,2 | 91 | 1,03 | 47 | 1,03 | 18 | 1,06 | - | -
18.08.2019 20:10 | MR201B | L88B | - | - | - | - | - | - | 66 | 85 | 1,27 | 17,2 | 2,3 | 95 | 1,04 | 47 | 1,04 | 19 | 1,10 | - | -
18.08.2019 21:03 | MS214D | U14D | - | - | - | - | - | 19,13 | 66 | 82 | 1,23 | 16,2 | 2,2 | 91 | 1,03 | 47 | 1,03 | 18 | 1,06 | - | -
18.08.2019 22:30 | MR201C | L92C | - | - | - | - | - | - | 65 | 81 | 1,26 | 16,1 | 2,5 | 90 | 1,03 | 47 | 1,04 | 18 | 1,07 | - | -
19.08.2019 00:48 | MR201A | L96A | - | - | - | - | - | - | 67 | 83 | 1,24 | 14,8 | 2,2 | 91 | 1,03 | 47 | 1,04 | 18 | 1,07 | - | -
19.08.2019 03:35 | MS214B | U15B | - | - | - | - | - | 19,33 | 68 | 83 | 1,23 | 15,4 | 2,0 | 92 | 1,03 | 47 | 1,03 | 18 | 1,06 | - | -
19.08.2019 03:50 | MR201B | L100B | - | - | - | - | - | - | 67 | 86 | 1,29 | 15,9 | 2,8 | 96 | 1,04 | 48 | 1,04 | 19 | 1,07 | - | -
19.08.2019 08:15 | MS214A | U16A | - | - | - | - | - | 18,85 | 67 | 82 | 1,23 | 15,1 | 2,1 | 90 | 1,03 | 47 | 1,03 | 18 | 1,06 | - | -
19.08.2019 09:45 | MR201C | L107C | - | 29,4 | - | - | - | - | 65 | 82 | 1,26 | 14,2 | 2,7 | 90 | 1,03 | 47 | 1,04 | 18 | 1,06 | - | -
19.08.2019 12:40 | MS214C | U17C | - | - | - | - | - | 18,74 | 67 | 82 | 1,23 | 14,8 | 2,1 | 90 | 1,04 | 47 | 1,03 | 18 | 1,06 | - | -
19.08.2019 12:40 | MR201A | L111A | - | - | - | - | - | - | 68 | 83 | 1,22 | 14,4 | 2,0 | 91 | 1,02 | 47 | 1,03 | 18 | 1,07 | - | -
19.08.2019 15:30 | MR201B | L 115 B | - | - | - | - | - | - | 68 | 86 | 1,27 | 19,5 | 2,2 | 98 | 1,04 | 48 | 1,03 | 19 | 1,06 | - | -
19.08.2019 17:50 | MS214D | U 18 D | - | - | - | - | - | 18,68 | 68 | 83 | 1,23 | 15,8 | 2,1 | 92 | 1,04 | 48 | 1,03 | 18 | 1,06 | - | -
19.08.2019 21:30 | MR201B | L124B | - | - | - | - | - | - | 64 | 85 | 1,33 | 16,9 | 3,3 | 95 | 1,04 | 48 | 1,04 | 19 | 1,06 | - | -
19.08.2019 22:25 | MS214B | U19B | - | - | - | - | - | 19,17 | 67 | 84 | 1,26 | 15,1 | 2,6 | 93 | 1,03 | 48 | 1,04 | 19 | 1,06 | - | -
20.08.2019 00:20 | MR201A | L129A | - | - | - | - | - | - | 66 | 83 | 1,26 | 13,9 | 2,7 | 91 | 1,03 | 47 | 1,03 | 18 | 1,07 | - | -
20.08.2019 02:20 | MS214A | U20A | - | - | - | - | - | 18,97 | 68 | 84 | 1,23 | 15,1 | 2,1 | 92 | 1,03 | 48 | 1,03 | 18 | 1,06 | - | -
20.08.2019 03:55 | MR201C | L134C | - | - | - | - | - | - | 64 | 83 | 1,28 | 15,8 | 3,0 | 92 | 1,03 | 48 | 1,03 | 18 | 1,06 | - | -
20.08.2019 04:25 | MS214B | U19B\1 | - | - | - | - | - | 19,04 | 68 | 85 | 1,24 | 16,0 | 2,1 | 94 | 1,04 | 48 | 1,03 | 18 | 1,06 | - | -
20.08.2019 05:15 | MR201B | L136B | - | - | - | - | - | - | 66 | 85 | 1,28 | 18,8 | 2,5 | 96 | 1,04 | 48 | 1,03 | 19 | 1,06 | - | -
20.08.2019 08:15 | MS214C | U21C | - | - | - | - | - | 18,87 | 67 | 83 | 1,24 | 16,3 | 2,2 | 92 | 1,03 | 47 | 1,03 | 18 | 1,06 | - | -
20.08.2019 08:20 | MR201A | L141A | - | 29,4 | - | - | - | - | 67 | 82 | 1,22 | 15,9 | 1,9 | 90 | 1,03 | 46 | 1,03 | 18 | 1,06 | - | -
20.08.2019 11:15 | MR201B | L145B | - | - | - | - | - | - | 66 | 83 | 1,26 | 17,1 | 2,3 | 93 | 1,04 | 47 | 1,03 | 18 | 1,07 | - | -
20.08.2019 11:50 | MS214D | U22D | - | - | - | - | - | 18,93 | 66 | 82 | 1,25 | 16,9 | 2,2 | 92 | 1,03 | 47 | 1,03 | 18 | 1,06 | - | -
20.08.2019 14:25 | MR201C | L149C | - | - | - | - | - | - | 65 | 85 | 1,30 | 13,9 | 3,1 | 94 | 1,03 | 48 | 1,04 | 18 | 1,07 | - | -
20.08.2019 17:00 | MS214A | U23A | - | - | - | - | - | 18,93 | 65 | 82 | 1,27 | 17,0 | 2,5 | 92 | 1,04 | 47 | 1,03 | 18 | 1,06 | - | -
20.08.2019 17:05 | MR201A | L153A | - | - | - | - | - | - | 65 | 81 | 1,25 | 15,0 | 2,5 | 90 | 1,03 | 46 | 1,03 | 18 | 1,08 | - | -
20.08.2019 21:56 | MS214B | U24B | - | - | - | - | - | 18,77 | 65 | 84 | 1,28 | 15,1 | 2,8 | 93 | 1,03 | 48 | 1,03 | 18 | 1,06 | - | -
20.08.2019 21:57 | MR201B | L160B | - | - | - | - | - | - | 67 | 85 | 1,27 | 15,8 | 2,6 | 95 | 1,04 | 48 | 1,03 | 19 | 1,06 | - | -
21.08.2019 00:30 | MR201C | L164C | - | - | - | - | - | - | 60 | 82 | 1,37 | 20,2 | 3,5 | 95 | 1,04 | 45 | 1,07 | 19 | 1,08 | - | -
21.08.2019 02:46 | MS214C | U25C | - | - | - | - | - | 18,54 | 65 | 83 | 1,28 | 15,7 | 2,8 | 93 | 1,03 | 47 | 1,03 | 19 | 1,06 | - | -
21.08.2019 03:04 | MR201A | L168A | - | - | - | - | - | - | 67 | 82 | 1,23 | 14,4 | 2,2 | 90 | 1,03 | 46 | 1,03 | 18 | 1,05 | - | -
21.08.2019 04:40 | MR201C | L170C | - | - | - | - | - | - | 63 | 80 | 1,27 | 15,1 | 2,8 | 89 | 1,03 | 46 | 1,04 | 18 | 1,06 | - | -
21.08.2019 08:20 | MR201B | L175B | - | 30,0 | - | - | - | - | 61 | 82 | 1,34 | 18,9 | 3,4 | 93 | 1,05 | 46 | 1,04 | 18 | 1,07 | - | -
21.08.2019 08:20 | MS214D | U26D | - | - | - | - | - | 19,46 | 63 | 81 | 1,28 | 18,6 | 2,6 | 91 | 1,04 | 47 | 1,03 | 18 | 1,07 | - | -
21.08.2019 11:25 | MS214A | U27A | - | - | - | - | - | 18,85 | 64 | 82 | 1,28 | 16,8 | 2,7 | 91 | 1,04 | 46 | 1,03 | 18 | 1,06 | - | -
21.08.2019 12:50 | MS214D | U26D/1 | - | - | - | - | - | 19,06 | 64 | 81 | 1,28 | 17,0 | 2,6 | 91 | 1,04 | 46 | 1,03 | 18 | 1,06 | - | -
21.08.2019 13:15 | MR201A | L183A | - | - | - | - | - | - | 63 | 79 | 1,26 | 17,1 | 2,5 | 88 | 1,03 | 45 | 1,04 | 18 | 1,06 | - | -
21.08.2019 15:04 | MR201C | L185C | - | - | - | - | - | - | 60 | 80 | 1,34 | 15,0 | 3,7 | 90 | 1,03 | 45 | 1,06 | 18 | 1,08 | - | -
21.08.2019 15:48 | MS214B | U28B | - | - | - | - | - | 19,08 | 64 | 80 | 1,26 | 16,3 | 2,5 | 90 | 1,04 | 46 | 1,03 | 18 | 1,07 | - | -
21.08.2019 17:55 | MR201B | L190B | - | - | - | - | - | - | 64 | 84 | 1,31 | 13,9 | 3,3 | 93 | 1,04 | 47 | 1,04 | 19 | 1,08 | - | -
21.08.2019 21:30 | MS214C | U29C | - | - | - | - | - | 18,79 | 64 | 83 | 1,28 | 14,0 | 2,9 | 91 | 1,03 | 47 | 1,04 | 18 | 1,06 | - | -
21.08.2019 21:35 | MR201C | L194C | - | - | - | - | - | - | 67 | 87 | 1,30 | 11,9 | 3,1 | 95 | 1,03 | 49 | 1,05 | 19 | 1,07 | - | -
22.08.2019 00:05 | MR201A | L198A | - | - | - | - | - | - | 66 | 82 | 1,25 | 16,7 | 2,3 | 91 | 1,03 | 47 | 1,03 | 18 | 1,07 | - | -
22.08.2019 02:30 | MS214D | U30D | - | - | - | - | - | 18,86 | 68 | 85 | 1,26 | 16,1 | 2,3 | 95 | 1,04 | 48 | 1,03 | 19 | 1,06 | - | -
22.08.2019 04:35 | MR201B | L205B | - | - | - | - | - | - | 66 | 84 | 1,27 | 21,5 | 2,2 | 97 | 1,05 | 48 | 1,03 | 19 | 1,07 | - | -
22.08.2019 05:45 | MR201A | L207A | - | - | - | - | - | - | 64 | 82 | 1,27 | 19,0 | 2,2 | 93 | 1,04 | 46 | 1,05 | 18 | 1,07 | - | -
22.08.2019 06:30 | MS214A | U31A | - | - | - | - | - | 19,01 | 66 | 84 | 1,27 | 17,4 | 2,5 | 94 | 1,04 | 48 | 1,03 | 19 | 1,06 | - | -
22.08.2019 09:40 | MR201A | L213 A | - | 29,7 | - | - | - | - | 66 | 82 | 1,24 | 14,2 | 2,4 | 90 | 1,03 | 47 | 1,03 | 18 | 1,06 | - | -
22.08.2019 11:15 | MS214B | U32B | - | - | - | - | - | 19,00 | 68 | 84 | 1,24 | 16,9 | 2,0 | 93 | 1,04 | 47 | 1,03 | 18 | 1,06 | - | -
22.08.2019 12:15 | MR201B | L217B | - | - | - | - | - | - | 65 | 86 | 1,33 | 29,7 | 2,5 | 105 | 1,05 | 49 | 1,03 | 19 | 1,06 | - | -
22.08.2019 15:05 | MR201C | L221C | - | - | - | - | - | - | 69 | 88 | 1,28 | 12,0 | 2,8 | 96 | 1,03 | 49 | 1,04 | 19 | 1,06 | - | -
22.08.2019 15:45 | MR201A | L222A | - | - | - | - | - | - | 67 | 83 | 1,24 | 14,3 | 2,3 | 91 | 1,03 | 47 | 1,03 | 18 | 1,06 | - | -
22.08.2019 16:20 | MS214C | U33C | - | - | - | - | - | 18,89 | 70 | 86 | 1,23 | 16,2 | 2,0 | 95 | 1,04 | 49 | 1,03 | 18 | 1,05 | - | -
22.08.2019 20:30 | MR201B | L229B | - | - | - | - | - | - | 66 | 88 | 1,33 | 18,1 | 3,2 | 99 | 1,05 | 49 | 1,05 | 19 | 1,06 | - | -
22.08.2019 20:30 | MS214D | U34D | - | - | - | - | - | 19,69 | 69 | 87 | 1,26 | 15,6 | 2,4 | 96 | 1,04 | 49 | 1,03 | 19 | 1,05 | - | -
22.08.2019 22:50 | MR201C | L233C | - | - | - | - | - | - | 68 | 88 | 1,29 | 11,3 | 3,1 | 96 | 1,03 | 49 | 1,05 | 19 | 1,08 | - | -
23.08.2019 01:21 | MS214A | U35A | - | - | - | - | - | 19,77 | 71 | 88 | 1,24 | 13,7 | 2,2 | 96 | 1,04 | 50 | 1,04 | 19 | 1,05 | - | -
23.08.2019 01:22 | MR201A | L237A | - | - | - | - | - | - | 69 | 88 | 1,29 | 14,3 | 2,5 | 97 | 1,04 | 49 | 1,04 | 18 | 1,13 | - | -
23.08.2019 05:50 | MS214A | U35A/1 | - | - | - | - | - | 19,43 | 70 | 90 | 1,28 | 15,2 | 2,6 | 99 | 1,04 | 50 | 1,04 | 19 | 1,06 | - | -
23.08.2019 07:08 | MS214B | U36B | - | - | - | - | - | 19,37 | 70 | 88 | 1,25 | 16,2 | 2,3 | 97 | 1,04 | 50 | 1,04 | 19 | 1,05 | - | -
23.08.2019 08:30 | MR201C | L248C | - | 28,8 | - | - | - | - | 70 | 87 | 1,25 | 14,7 | 2,3 | 96 | 1,03 | 49 | 1,04 | 19 | 1,04 | - | -
23.08.2019 10:40 | MS214C | U37C | - | - | - | - | - | 18,88 | 70 | 88 | 1,25 | 15,0 | 2,3 | 97 | 1,03 | 49 | 1,03 | 19 | 1,06 | - | -
23.08.2019 11:25 | MR201A | L251A | - | - | - | - | - | - | 66 | 83 | 1,26 | 15,6 | 2,6 | 92 | 1,03 | 48 | 1,03 | 19 | 1,06 | - | -
23.08.2019 14:00 | MR201A | L255A | - | - | - | - | - | - | 83 | 107 | 1,29 | 31,3 | 2,4 | 130 | 1,03 | 65 | 1,03 | 24 | 1,04 | - | -
23.08.2019 16:20 | MR201C | L256C | - | - | - | - | - | - | 66 | 85 | 1,28 | 17,1 | 2,7 | 95 | 1,03 | 49 | 1,04 | 19 | 1,08 | - | -
23.08.2019 17:50 | MS214D | U38D | - | - | - | - | - | 18,72 | 70 | 89 | 1,27 | 14,6 | 2,0 | 98 | 1,06 | 45 | 1,04 | 19 | 1,08 | - | -
23.08.2019 20:10 | MR201A | L260A | - | - | - | - | - | - | 73 | 90 | 1,23 | 12,0 | 2,1 | 97 | 1,03 | 50 | 1,04 | 18 | 1,05 | - | -
23.08.2019 21:25 | MR201C | L261C | - | - | - | - | - | - | 72 | 88 | 1,22 | 13,9 | 2,0 | 96 | 1,03 | 50 | 1,03 | 18 | 1,05 | - | -
24.08.2019 00:20 | MS214A | U39A | - | - | - | - | - | 17,81 | 73 | 92 | 1,25 | 14,6 | 2,1 | 100 | 1,04 | 50 | 1,03 | 18 | 1,06 | - | -
24.08.2019 01:05 | MR201A | L266A | - | - | - | - | - | - | 75 | 92 | 1,24 | 13,6 | 2,0 | 101 | 1,04 | 51 | 1,04 | 19 | 1,05 | - | -
24.08.2019 05:15 | MS214B | U40B | - | - | - | - | - | 18,70 | 74 | 90 | 1,23 | 14,8 | 2,0 | 99 | 1,03 | 50 | 1,03 | 19 | 1,06 | - | -
24.08.2019 05:40 | MR201C | L271C | - | - | - | - | - | - | 68 | 85 | 1,24 | 17,5 | 2,3 | 95 | 1,03 | 49 | 1,03 | 19 | 1,05 | - | -
24.08.2019 07:45 | MR201A | L274A | - | - | - | - | - | - | 70 | 88 | 1,26 | 14,8 | 2,5 | 97 | 1,03 | 50 | 1,03 | 19 | 1,07 | - | -
24.08.2019 09:55 | MS214C | U41C | - | - | - | - | - | 19,09 | 71 | 87 | 1,23 | 15,5 | 2,0 | 96 | 1,03 | 49 | 1,03 | 19 | 1,06 | - | -
24.08.2019 11:55 | MR201C | L279C | - | 29,1 | - | - | - | - | 68 | 86 | 1,26 | 15,8 | 2,4 | 95 | 1,03 | 48 | 1,04 | 19 | 1,06 | - | -
24.08.2019 15:30 | MS214D | U42D | - | - | - | - | - | 19,03 | 71 | 88 | 1,24 | 15,1 | 2,1 | 97 | 1,03 | 49 | 1,03 | 19 | 1,06 | - | -
24.08.2019 15:35 | MR201A | L284A | - | - | - | - | - | - | 73 | 91 | 1,25 | 13,8 | 2,3 | 100 | 1,03 | 51 | 1,04 | 20 | 1,07 | - | -
24.08.2019 18:55 | MR201C | L287C | - | - | - | - | - | - | 72 | 88 | 1,23 | 15,0 | 2,1 | 97 | 1,03 | 50 | 1,04 | 19 | 1,05 | - | -
24.08.2019 20:50 | MR201A | L290A | - | - | - | - | - | - | 68 | 84 | 1,23 | 16,9 | 2,2 | 94 | 1,03 | 49 | 1,04 | 19 | 1,06 | - | -
24.08.2019 21:30 | MS214A | U43A | - | - | - | - | - | 19,21 | 72 | 89 | 1,24 | 15,7 | 2,2 | 98 | 1,03 | 50 | 1,03 | 19 | 1,06 | - | -
25.08.2019 01:10 | MR201C | L295C | - | - | - | - | - | - | 68 | 88 | 1,29 | 17,2 | 2,6 | 99 | 1,04 | 49 | 1,06 | 20 | 1,06 | - | -
25.08.2019 03:20 | MS214B | U44B | - | - | - | - | - | 19,22 | 73 | 90 | 1,24 | 15,7 | 2,1 | 99 | 1,04 | 50 | 1,03 | 19 | 1,06 | - | -
25.08.2019 04:50 | MR201A | L300A | - | - | - | - | - | - | 66 | 86 | 1,30 | 13,9 | 3,4 | 95 | 1,03 | 50 | 1,04 | 19 | 1,06 | - | -
25.08.2019 08:58 | MS214C | U45C | - | - | - | - | - | 19,11 | 67 | 86 | 1,29 | 16,6 | 2,7 | 97 | 1,04 | 48 | 1,05 | 19 | 1,08 | - | -
25.08.2019 09:26 | MR201C | L311C | - | 30,0 | - | - | - | - | 68 | 86 | 1,26 | 15,8 | 2,5 | 95 | 1,03 | 49 | 1,04 | 19 | 1,06 | - | -
25.08.2019 11:35 | MR201A | L314A | - | - | - | - | - | - | 65 | 84 | 1,29 | 16,1 | 3,0 | 93 | 1,03 | 49 | 1,04 | 19 | 1,08 | - | -
25.08.2019 13:33 | MS214D | U46D | - | - | - | - | - | 19,76 | 70 | 88 | 1,25 | 15,5 | 2,2 | 97 | 1,04 | 49 | 1,04 | 19 | 1,06 | - | -
25.08.2019 15:35 | MR201C | L319C | - | - | - | - | - | - | 70 | 87 | 1,25 | 15,2 | 2,4 | 96 | 1,03 | 49 | 1,04 | 19 | 1,06 | - | -
25.08.2019 18:31 | MS214A | U47A | - | - | - | - | - | 19,68 | 68 | 86 | 1,26 | 15,4 | 2,5 | 95 | 1,04 | 49 | 1,04 | 19 | 1,07 | - | -
25.08.2019 20:35 | MR201A | L326A | - | - | - | - | - | - | 69 | 86 | 1,25 | 16,1 | 2,3 | 95 | 1,04 | 49 | 1,04 | 19 | 1,07 | - | -
25.08.2019 23:00 | MS214B | U48B | - | - | - | - | - | 19,35 | 73 | 88 | 1,21 | 14,9 | 1,8 | 96 | 1,03 | 50 | 1,03 | 19 | 1,06 | - | -
26.08.2019 00:50 | MR201C | L331C | - | - | - | - | - | - | 71 | 87 | 1,24 | 15,6 | 2,0 | 96 | 1,03 | 49 | 1,04 | 19 | 1,08 | - | -
26.08.2019 03:35 | MS214C | U49C | - | - | - | - | - | 19,12 | 73 | 88 | 1,21 | 15,7 | 1,7 | 97 | 1,03 | 50 | 1,03 | 19 | 1,06 | - | -
26.08.2019 05:50 | MR201A | L338A | - | - | - | - | - | - | 71 | 87 | 1,23 | 16,4 | 2,0 | 96 | 1,03 | 50 | 1,03 | 19 | 1,07 | - | -
26.08.2019 08:15 | MS214D | U50D | - | - | - | - | - | 18,87 | 73 | 88 | 1,21 | 15,5 | 1,6 | 97 | 1,03 | 50 | 1,03 | 19 | 1,06 | - | -
26.08.2019 08:45 | MR201C | L341C | - | 29,7 | - | - | - | - | 71 | 87 | 1,24 | 16,2 | 2,1 | 97 | 1,03 | 50 | 1,04 | 19 | 1,05 | - | -
26.08.2019 12:15 | MR201A | L346A | - | - | - | - | - | - | 71 | 87 | 1,24 | 16,6 | 2,2 | 97 | 1,03 | 50 | 1,03 | 19 | 1,07 | - | -
26.08.2019 13:10 | MS214A | U51A | - | - | - | - | - | 18,99 | 71 | 88 | 1,25 | 15,3 | 2,3 | 97 | 1,03 | 50 | 1,03 | 19 | 1,06 | - | -
26.08.2019 19:55 | MR201C | L348C | - | - | - | - | - | - | 66 | 82 | 1,23 | 18,7 | 2,0 | 92 | 1,03 | 47 | 1,04 | 19 | 1,06 | - | -
26.08.2019 20:25 | MR201A | L349A | - | - | - | - | - | - | 71 | 88 | 1,24 | 14,1 | 2,1 | 96 | 1,03 | 50 | 1,04 | 19 | 1,07 | - | -
26.08.2019 23:27 | MS214B | U52B | - | - | - | - | - | 18,85 | 73 | 88 | 1,20 | 15,2 | 1,6 | 96 | 1,03 | 50 | 1,03 | 19 | 1,05 | - | -
27.08.2019 02:05 | MR201C | L356C | - | - | - | - | - | - | 69 | 85 | 1,23 | 15,2 | 2,2 | 93 | 1,03 | 49 | 1,04 | 20 | 1,07 | - | -
27.08.2019 03:54 | MS214C | U53C | - | - | - | - | - | 19,64 | 75 | 90 | 1,20 | 14,1 | 1,7 | 98 | 1,03 | 50 | 1,03 | 20 | 1,06 | - | -
27.08.2019 07:05 | MR201A | L363A | - | - | - | - | - | - | 67 | 86 | 1,28 | 16,1 | 3,1 | 97 | 1,03 | 50 | 1,04 | 20 | 1,07 | - | -
27.08.2019 08:15 | MS214D | U 54 D | - | - | - | - | - | 20,05 | 73 | 88 | 1,20 | 15,5 | 1,7 | 97 | 1,03 | 50 | 1,03 | 20 | 1,07 | - | -
27.08.2019 10:40 | MR201C | L 368 C | - | 30,0 | - | - | - | - | 69 | 85 | 1,23 | 17,8 | 2,2 | 95 | 1,03 | 49 | 1,03 | 20 | 1,06 | - | -
27.08.2019 12:25 | MS214A | U55A | - | - | - | - | - | 19,57 | 71 | 85 | 1,20 | 16,6 | 1,4 | 94 | 1,04 | 49 | 1,03 | 19 | 1,07 | - | -
27.08.2019 14:37 | MR201A | L373A | - | - | - | - | - | - | 71 | 85 | 1,21 | 17,5 | 1,6 | 95 | 1,03 | 49 | 1,03 | 19 | 1,07 | - | -
27.08.2019 16:50 | MS214B | U56B | - | - | - | - | - | 19,23 | 72 | 84 | 1,18 | 16,3 | 1,4 | 93 | 1,03 | 48 | 1,03 | 19 | 1,05 | - | -
27.08.2019 20:40 | MR201C | L372C | - | - | - | - | - | - | 70 | 85 | 1,21 | 16,3 | 1,8 | 93 | 1,03 | 48 | 1,03 | 19 | 1,06 | - | -
27.08.2019 21:10 | MS214C | U57C | - | - | - | - | - | 19,61 | 70 | 86 | 1,23 | 16,5 | 1,9 | 96 | 1,04 | 49 | 1,03 | 19 | 1,06 | - | -
28.08.2019 00:10 | MR201A | L377A | - | - | - | - | - | - | 69 | 83 | 1,20 | 20,4 | 1,5 | 93 | 1,03 | 48 | 1,03 | 19 | 1,06 | - | -
28.08.2019 01:20 | MS214D | U58D | - | - | - | - | - | 19,53 | 71 | 85 | 1,20 | 17,2 | 1,6 | 94 | 1,04 | 48 | 1,03 | 19 | 1,06 | - | -
28.08.2019 03:45 | MR201C | L382C | - | - | - | - | - | - | 70 | 85 | 1,22 | 17,9 | 1,8 | 94 | 1,03 | 48 | 1,30 | 19 | 1,05 | - | -
28.08.2019 05:45 | MS214A | U59A | - | - | - | - | - | 19,88 | 72 | 87 | 1,20 | 16,0 | 1,5 | 95 | 1,03 | 49 | 1,03 | 19 | 1,05 | - | -
28.08.2019 07:50 | MR201C | L388C | - | 29,4 | - | - | - | - | 71 | 88 | 1,24 | 18,6 | 1,9 | 99 | 1,04 | 49 | 1,03 | 19 | 1,06 | - | -
28.08.2019 10:05 | MR201A | L391A | - | - | - | - | - | - | 70 | 88 | 1,25 | 17,1 | 2,3 | 98 | 1,03 | 50 | 1,04 | 20 | 1,08 | - | -
28.08.2019 10:20 | MS214B | U60B | - | - | - | - | - | 19,75 | 73 | 88 | 1,21 | 17,1 | 1,6 | 97 | 1,04 | 50 | 1,03 | 19 | 1,06 | - | -
28.08.2019 14:55 | MS214C | U61C | - | - | - | - | - | 19,18 | 73 | 89 | 1,21 | 16,1 | 1,7 | 98 | 1,03 | 50 | 1,03 | 20 | 1,06 | - | -
28.08.2019 15:55 | MR201C | L398C | - | - | - | - | - | - | 68 | 85 | 1,25 | 18,7 | 2,1 | 95 | 1,04 | 48 | 1,04 | 19 | 1,06 | - | -
28.08.2019 16:15 | MR201A | L399A | - | - | - | - | - | - | 73 | 90 | 1,25 | 14,8 | 2,2 | 100 | 1,03 | 51 | 1,04 | 20 | 1,08 | - | -
28.08.2019 20:00 | MS214D | U62D | - | - | - | - | - | 19,21 | 71 | 87 | 1,23 | 16,4 | 1,9 | 97 | 1,04 | 50 | 1,03 | 19 | 1,06 | - | -
28.08.2019 22:10 | MR201C | L406C | - | - | - | - | - | - | 70 | 88 | 1,25 | 18,4 | 2,2 | 99 | 1,04 | 49 | 1,03 | 20 | 1,06 | - | -
29.08.2019 00:28 | MS214A | U63A | - | - | - | - | - | 19,37 | 73 | 89 | 1,22 | 16,8 | 1,8 | 99 | 1,03 | 50 | 1,03 | 20 | 1,06 | - | -
29.08.2019 01:45 | MR201A | L411A | - | - | - | - | - | - | 70 | 90 | 1,28 | 14,5 | 3,0 | 99 | 1,03 | 51 | 1,04 | 20 | 1,07 | - | -
29.08.2019 05:00 | MS214B | U64B | - | - | - | - | - | 19,48 | 74 | 90 | 1,22 | 15,7 | 1,8 | 99 | 1,04 | 50 | 1,03 | 20 | 1,07 | - | -
29.08.2019 05:25 | MR201C | L416C | - | - | - | - | - | - | 67 | 85 | 1,27 | 17,4 | 2,6 | 96 | 1,03 | 49 | 1,04 | 19 | 1,06 | - | -
29.08.2019 08:59 | MR201A | L421A | - | 30,3 | - | - | - | - | 68 | 90 | 1,31 | 14,0 | 3,3 | 100 | 1,03 | 51 | 1,04 | 19 | 1,07 | - | -
29.08.2019 10:08 | MS214C | U65C | - | - | - | - | - | 19,90 | 74 | 90 | 1,22 | 16,6 | 1,7 | 99 | 1,04 | 50 | 1,03 | 19 | 1,06 | - | -
29.08.2019 12:29 | MR201C | L426C | - | - | - | - | - | - | 70 | 87 | 1,24 | 18,2 | 2,1 | 97 | 1,04 | 49 | 1,03 | 19 | 1,06 | - | -
29.08.2019 14:44 | MS214D | U66D | - | - | - | - | - | 19,95 | 72 | 90 | 1,25 | 15,3 | 2,3 | 100 | 1,05 | 50 | 1,04 | 20 | 1,06 | - | -
29.08.2019 16:15 | MR201A | L431A | - | - | - | - | - | - | 60 | 84 | 1,40 | 21,4 | 4,3 | 98 | 1,04 | 48 | 1,07 | 20 | 1,07 | - | -
29.08.2019 19:30 | MS214A | U67A | - | - | - | - | - | 19,96 | 72 | 88 | 1,21 | 16,1 | 1,7 | 97 | 1,03 | 49 | 1,03 | 19 | 1,06 | - | -
29.08.2019 19:50 | MR201C | L436C | - | - | - | - | - | - | 69 | 86 | 1,24 | 17,7 | 1,9 | 96 | 1,04 | 48 | 1,03 | 19 | 1,07 | - | -
29.08.2019 23:40 | MR201A | L441A | - | - | - | - | - | - | 73 | 90 | 1,23 | 15,2 | 2,0 | 99 | 1,03 | 51 | 1,03 | 19 | 1,08 | - | -
30.08.2019 00:15 | MS214B | U68B | - | - | - | - | - | 19,59 | 74 | 89 | 1,21 | 15,5 | 1,6 | 95 | 1,03 | 50 | 1,03 | 19 | 1,06 | - | -
30.08.2019 03:45 | MR201C | L446C | - | - | - | - | - | - | 67 | 86 | 1,28 | 17,7 | 2,6 | 97 | 1,03 | 49 | 1,03 | 19 | 1,06 | - | -
30.08.2019 05:10 | MS214C | U69C | - | - | - | - | - | 19,01 | 73 | 91 | 1,25 | 16,2 | 2,1 | 101 | 1,04 | 50 | 1,03 | 20 | 1,07 | - | -
30.08.2019 05:40 | MR201A | L449A | - | - | - | - | - | - | 73 | 92 | 1,26 | 14,5 | 2,4 | 101 | 1,03 | 51 | 1,03 | 20 | 1,07 | - | -
30.08.2019 09:45 | MS214D | U70D | - | - | - | - | - | 19,61 | 73 | 88 | 1,21 | 15,8 | 1,7 | 97 | 1,04 | 50 | 1,03 | 19 | 1,06 | - | -
30.08.2019 09:50 | MR201C | L454C | - | 30,6 | - | - | - | - | 63 | 83 | 1,31 | 18,3 | 3,2 | 94 | 1,04 | 47 | 1,04 | 19 | 1,06 | - | -
30.08.2019 11:45 | MR201A | L457A | - | - | - | - | - | - | 68 | 86 | 1,27 | 17,2 | 2,7 | 96 | 1,03 | 50 | 1,03 | 19 | 1,07 | - | -
30.08.2019 14:30 | MS214A | U71A | - | - | - | - | - | 18,98 | 72 | 87 | 1,20 | 16,4 | 1,6 | 96 | 1,03 | 49 | 1,03 | 19 | 1,06 | - | -
30.08.2019 14:55 | MR201A | L461A | - | - | - | - | - | - | 73 | 88 | 1,20 | 15,3 | 1,6 | 96 | 1,03 | 50 | 1,03 | 19 | 1,07 | - | -
30.08.2019 17:50 | MR201C | L464C | - | - | - | - | - | - | 66 | 82 | 1,24 | 18,4 | 2,3 | 92 | 1,03 | 47 | 1,03 | 19 | 1,06 | - | -
30.08.2019 19:05 | MS214B | U72B | - | - | - | - | - | 19,01 | 71 | 86 | 1,22 | 16,2 | 1,8 | 96 | 1,04 | 48 | 1,04 | 19 | 1,07 | - | -
30.08.2019 21:25 | MR201A | L469A | - | - | - | - | - | - | 72 | 87 | 1,22 | 15,4 | 1,9 | 96 | 1,03 | 49 | 1,03 | 19 | 1,07 | - | -
31.08.2019 00:57 | MS214C | U73C | - | - | - | - | - | 19,90 | 70 | 86 | 1,22 | 17,0 | 1,8 | 95 | 1,04 | 48 | 1,04 | 19 | 1,07 | - | -
31.08.2019 01:23 | MR201C | L474C | - | - | - | - | - | - | 70 | 86 | 1,23 | 14,9 | 2,0 | 95 | 1,04 | 48 | 1,04 | 19 | 1,06 | - | -
31.08.2019 04:51 | MR201A | L479A | - | - | - | - | - | - | 70 | 87 | 1,23 | 14,6 | 2,1 | 95 | 1,03 | 49 | 1,03 | 19 | 1,08 | - | -
31.08.2019 05:56 | MS214D | U74D | - | - | - | - | - | 19,50 | 70 | 86 | 1,22 | 16,9 | 1,8 | 95 | 1,03 | 48 | 1,03 | 19 | 1,07 | - | -
31.08.2019 09:19 | MR201C | L484C | - | 30,3 | - | - | - | - | 59 | 77 | 1,30 | 21,0 | 3,1 | 89 | 1,04 | 44 | 1,04 | 19 | 1,07 | - | -
31.08.2019 10:43 | MS214A | U75A | - | - | - | - | - | 19,54 | 67 | 81 | 1,21 | 18,4 | 1,6 | 91 | 1,04 | 47 | 1,03 | 19 | 1,07 | - | -
31.08.2019 11:20 | MR201A | L487A | - | - | - | - | - | - | 67 | 86 | 1,28 | 17,6 | 2,6 | 97 | 1,03 | 49 | 1,03 | 19 | 1,07 | - | -
31.08.2019 13:50 | MS214A | U75A/1 | - | - | - | - | - | 19,30 | 69 | 83 | 1,21 | 17,6 | 1,6 | 92 | 1,03 | 47 | 1,03 | 18 | 1,07 | - | -
31.08.2019 15:30 | MR201C | L492C | - | - | - | - | - | - | 67 | 82 | 1,24 | 17,9 | 2,0 | 92 | 1,04 | 46 | 1,03 | 19 | 1,07 | - | -
31.08.2019 17:30 | MS214B | U76B | - | - | - | - | - | 18,89 | 68 | 83 | 1,22 | 18,9 | 1,7 | 94 | 1,04 | 47 | 1,03 | 18 | 1,07 | - | -
31.08.2019 21:40 | MS214B | U76B\1 | - | - | - | - | - | 18,86 | 69 | 84 | 1,21 | 16,9 | 1,6 | 93 | 1,04 | 47 | 1,03 | 18 | 1,06 | - | -
31.08.2019 23:05 | MS214C | U77C | - | - | - | - | - | 19,07 | 69 | 83 | 1,20 | 17,0 | 1,5 | 91 | 1,03 | 47 | 1,03 | 18 | 1,06 | - | -
31.08.2019 23:10 | MR201C | L502C | - | - | - | - | - | - | 68 | 84 | 1,23 | 17,1 | 1,9 | 93 | 1,04 | 47 | 1,03 | 18 | 1,06 | - | -
01.09.2019 01:15 | MR201A | L1A | - | - | - | - | - | - | 69 | 84 | 1,22 | 15,6 | 2,0 | 92 | 1,03 | 48 | 1,03 | 19 | 1,07 | - | -
01.09.2019 03:20 | MS214D | U1D | - | - | - | - | - | 19,35 | 70 | 84 | 1,20 | 17,3 | 1,4 | 93 | 1,03 | 47 | 1,03 | 18 | 1,06 | - | -
01.09.2019 05:30 | MR201C | L6C | - | - | - | - | - | - | 62 | 78 | 1,26 | 19,5 | 2,4 | 88 | 1,04 | 44 | 1,04 | 18 | 1,07 | - | -
01.09.2019 09:00 | MR201C | L10C | - | 29,7 | - | - | - | - | 68 | 83 | 1,22 | 14,8 | 1,8 | 91 | 1,04 | 46 | 1,04 | 18 | 1,07 | - | -
01.09.2019 09:00 | MS214A | U2A | - | - | - | - | - | 19,15 | 66 | 83 | 1,27 | 17,5 | 2,4 | 94 | 1,04 | 47 | 1,03 | 18 | 1,07 | - | -
01.09.2019 11:25 | MR201A | L14A | - | - | - | - | - | - | 70 | 90 | 1,29 | 14,5 | 2,5 | 100 | 1,04 | 49 | 1,04 | 19 | 1,07 | - | -
01.09.2019 13:00 | MS214B | U3B | - | - | - | - | - | 19,54 | 71 | 87 | 1,23 | 16,5 | 1,7 | 97 | 1,04 | 48 | 1,03 | 19 | 1,07 | - | -
01.09.2019 14:50 | MR201A | L18A | - | - | - | - | - | - | 64 | 79 | 1,23 | 19,3 | 1,8 | 89 | 1,03 | 45 | 1,03 | 18 | 1,07 | - | -
01.09.2019 16:15 | MR201C | L19C | - | - | - | - | - | - | 67 | 83 | 1,25 | 15,2 | 2,3 | 92 | 1,04 | 46 | 1,03 | 19 | 1,08 | - | -
01.09.2019 17:15 | MR201B | L20B | - | - | - | - | - | - | 38 | 49 | 1,27 | 38,1 | 1,9 | 62 | 1,05 | 30 | 1,02 | 14 | 1,18 | - | -
01.09.2019 20:20 | MS214C | U4C | - | - | - | - | - | 19,01 | 69 | 84 | 1,23 | 15,3 | 1,9 | 93 | 1,04 | 47 | 1,03 | 18 | 1,07 | - | -
01.09.2019 21:05 | MR201A | L24A | - | - | - | - | - | - | 64 | 79 | 1,23 | 19,5 | 2,0 | 89 | 1,03 | 45 | 1,03 | 19 | 1,08 | - | -
02.09.2019 00:10 | MR201C | L28C | - | - | - | - | - | - | 73 | 90 | 1,23 | 12,8 | 1,9 | 97 | 1,04 | 49 | 1,05 | 19 | 1,06 | - | -
02.09.2019 01:55 | MS214A | U5A | - | - | - | - | - | 18,85 | 66 | 81 | 1,24 | 20,1 | 1,7 | 92 | 1,04 | 46 | 1,05 | 17 | 1,09 | - | -
02.09.2019 02:44 | MS214D | U6D | - | - | - | - | - | 18,01 | 48 | 88 | 1,83 | 39,4 | 6,4 | 101 | 1,04 | 50 | 1,11 | 17 | 1,07 | - | -
02.09.2019 03:10 | MR201B | L33B | - | - | - | - | - | - | 62 | 76 | 1,21 | 20,2 | 1,7 | 85 | 1,03 | 43 | 1,03 | 17 | 1,08 | - | -
02.09.2019 05:10 | MS214A | U5A/1 | - | - | - | - | - | - | 67 | 83 | 1,24 | 18,4 | 1,8 | 93 | 1,04 | 46 | 1,05 | 18 | 1,07 | - | -
02.09.2019 08:10 | MS214A | U5A/2 | - | - | - | - | - | 19,04 | 64 | 82 | 1,27 | 17,8 | 2,4 | 92 | 1,04 | 46 | 1,05 | 18 | 1,07 | - | -
02.09.2019 08:10 | MR201B | L40B | - | 30,0 | - | - | - | - | 65 | 81 | 1,25 | 14,0 | 2,4 | 89 | 1,03 | 45 | 1,04 | 18 | 1,08 | - | -
02.09.2019 10:10 | MS214B | U7B | - | - | - | - | - | 19,31 | 65 | 83 | 1,28 | 17,0 | 2,4 | 93 | 1,04 | 46 | 1,04 | 18 | 1,08 | - | -
02.09.2019 11:40 | MR201A | L45A | - | - | - | - | - | - | 64 | 82 | 1,27 | 15,6 | 2,6 | 91 | 1,03 | 46 | 1,04 | 18 | 1,08 | - | -
02.09.2019 13:05 | MR201C | L47C | - | - | - | - | - | - | 62 | 84 | 1,34 | 14,6 | 3,5 | 93 | 1,04 | 46 | 1,06 | 19 | 1,11 | - | -
02.09.2019 14:52 | MS214C | U8C | - | - | - | - | - | 19,20 | 66 | 81 | 1,24 | 15,6 | 2,2 | 90 | 1,03 | 45 | 1,04 | 18 | 1,07 | - | -
02.09.2019 17:20 | MR201B | L52B | - | - | - | - | - | - | 59 | 75 | 1,27 | 21,2 | 2,4 | 86 | 1,03 | 43 | 1,05 | 18 | 1,09 | - | -
02.09.2019 20:05 | MS214A | U9A | - | - | - | - | - | 18,65 | 68 | 83 | 1,22 | 14,7 | 1,9 | 91 | 1,03 | 46 | 1,03 | 18 | 1,07 | - | -
02.09.2019 21:15 | MR201A | L57A | - | - | - | - | - | - | 71 | 86 | 1,22 | 13,2 | 1,9 | 94 | 1,03 | 48 | 1,03 | 19 | 1,08 | - | -
02.09.2019 21:55 | MR201B | L58B | - | - | - | - | - | - | 65 | 82 | 1,27 | 15,3 | 2,1 | 91 | 1,03 | 46 | 1,04 | 17 | 1,16 | - | -
03.09.2019 00:45 | MS214B | U10B | - | - | - | - | - | 19,04 | 70 | 84 | 1,20 | 15,2 | 1,6 | 92 | 1,03 | 47 | 1,03 | 18 | 1,06 | - | -
03.09.2019 02:55 | MR201C | L65C | - | - | - | - | - | - | 63 | 82 | 1,29 | 18,5 | 2,5 | 92 | 1,04 | 45 | 1,03 | 18 | 1,08 | - | -
03.09.2019 05:00 | MS214C | U11C | - | - | - | - | - | 18,87 | 66 | 81 | 1,23 | 17,9 | 1,8 | 91 | 1,04 | 46 | 1,03 | 18 | 1,08 | - | -
03.09.2019 06:05 | MR201B | L70B | - | - | - | - | - | - | 68 | 81 | 1,20 | 17,6 | 1,5 | 90 | 1,03 | 46 | 1,03 | 18 | 1,06 | - | -
03.09.2019 09:40 | MS214A | U12A | - | - | - | - | - | 18,98 | 68 | 83 | 1,22 | 17,1 | 1,6 | 92 | 1,30 | 46 | 1,03 | 18 | 1,07 | - | -
03.09.2019 09:45 | MR201B | L76B | - | 29,4 | - | - | - | - | 68 | 82 | 1,20 | 15,8 | 1,7 | 90 | 1,03 | 46 | 1,03 | 18 | 1,06 | - | -
03.09.2019 11:15 | MR201A | L78A | - | - | - | - | - | - | 64 | 79 | 1,23 | 17,6 | 2,1 | 89 | 1,03 | 46 | 1,03 | 18 | 1,06 | - | -
03.09.2019 14:40 | MS214B | U13B | - | - | - | - | - | 18,73 | 67 | 81 | 1,22 | 17,0 | 1,6 | 90 | 1,04 | 45 | 1,03 | 18 | 1,06 | - | -
03.09.2019 15:00 | MR201C | L83C | - | - | - | - | - | - | 63 | 83 | 1,31 | 14,5 | 3,2 | 92 | 1,03 | 46 | 1,04 | 18 | 1,07 | - | -
03.09.2019 16:40 | MR201B | L85B | - | - | - | - | - | - | 65 | 79 | 1,21 | 18,8 | 1,5 | 88 | 1,03 | 45 | 1,03 | 18 | 1,06 | - | -
03.09.2019 20:05 | MS214C | U14C | - | - | - | - | - | 18,76 | 64 | 82 | 1,28 | 16,0 | 2,6 | 91 | 1,04 | 46 | 1,04 | 18 | 1,08 | - | -
03.09.2019 20:19 | MR201A | L90A | - | - | - | - | - | - | 66 | 84 | 1,27 | 14,6 | 2,6 | 92 | 1,03 | 47 | 1,04 | 18 | 1,07 | - | -
03.09.2019 23:17 | MR201B | L94B | - | - | - | - | - | - | 66 | 81 | 1,22 | 16,8 | 1,9 | 90 | 1,03 | 46 | 1,04 | 18 | 1,07 | - | -
04.09.2019 01:35 | MS214A | U15A | - | - | - | - | - | 18,88 | 69 | 85 | 1,24 | 15,0 | 2,0 | 93 | 1,03 | 47 | 1,04 | 18 | 1,07 | - | -
04.09.2019 02:30 | MR201C | L98C | - | - | - | - | - | - | 66 | 87 | 1,31 | 12,3 | 3,4 | 95 | 1,03 | 48 | 1,05 | 19 | 1,07 | - | -
04.09.2019 05:10 | MR201A | L102A | - | - | - | - | - | - | 68 | 85 | 1,25 | 14,6 | 2,3 | 93 | 1,03 | 48 | 1,03 | 18 | 1,09 | - | -
04.09.2019 06:23 | MS214B | U16B | - | - | - | - | - | 18,76 | 69 | 86 | 1,24 | 14,7 | 2,1 | 94 | 1,03 | 48 | 1,04 | 18 | 1,07 | - | -
04.09.2019 08:10 | MR201B | L 106 B | - | 29,4 | - | - | - | - | 66 | 79 | 1,21 | 18,6 | 1,7 | 89 | 1,03 | 46 | 1,03 | 18 | 1,08 | - | -
04.09.2019 11:12 | MR201C | L110C | - | - | - | - | - | - | 68 | 87 | 1,27 | 15,9 | 2,6 | 96 | 1,04 | 49 | 1,04 | 19 | 1,06 | - | -
04.09.2019 11:15 | MS214C | U 17 C | - | - | - | - | - | 19,12 | 70 | 84 | 1,21 | 14,9 | 1,7 | 92 | 1,03 | 47 | 1,03 | 18 | 1,06 | - | -
04.09.2019 13:44 | MR201A | L 114 A | - | - | - | - | - | - | 67 | 82 | 1,24 | 16,5 | 2,2 | 92 | 1,03 | 47 | 1,03 | 18 | 1,07 | - | -
04.09.2019 16:18 | MS214A | U 18 A | - | - | - | - | - | 19,02 | 70 | 85 | 1,21 | 16,4 | 1,7 | 94 | 1,04 | 47 | 1,03 | 19 | 1,07 | - | -
04.09.2019 16:19 | MR201B | L 118 B | - | - | - | - | - | - | 66 | 79 | 1,20 | 17,1 | 1,7 | 88 | 1,03 | 46 | 1,03 | 18 | 1,07 | - | -
04.09.2019 21:05 | MS214B | U19B | - | - | - | - | - | 18,53 | 68 | 85 | 1,24 | 16,5 | 2,1 | 94 | 1,04 | 47 | 1,03 | 19 | 1,08 | - | -
04.09.2019 21:10 | MR201C | L125C | - | - | - | - | - | - | 70 | 91 | 1,30 | 11,4 | 3,1 | 99 | 1,03 | 50 | 1,05 | 19 | 1,06 | - | -
04.09.2019 22:25 | MR201B | L127B | - | - | - | - | - | - | 70 | 84 | 1,20 | 16,2 | 1,6 | 92 | 1,03 | 47 | 1,03 | 18 | 1,06 | - | -
05.09.2019 02:05 | MS214C | U20C | - | - | - | - | - | 18,70 | 71 | 87 | 1,22 | 14,9 | 1,8 | 95 | 1,03 | 48 | 1,03 | 19 | 1,07 | - | -
05.09.2019 02:10 | MR201A | L132A | - | - | - | - | - | - | 70 | 87 | 1,24 | 15,0 | 2,2 | 96 | 1,03 | 49 | 1,03 | 19 | 1,06 | - | -
05.09.2019 05:45 | MR201C | L137C | - | - | - | - | - | - | 68 | 91 | 1,33 | 12,6 | 3,5 | 100 | 1,04 | 50 | 1,05 | 20 | 1,06 | - | -
05.09.2019 07:10 | MS214A | U21A | - | - | - | - | - | 18,67 | 72 | 88 | 1,23 | 14,7 | 1,8 | 97 | 1,04 | 48 | 1,04 | 19 | 1,07 | - | -
05.09.2019 08:15 | MR201C | L140C | - | 29,4 | - | - | - | - | 66 | 88 | 1,33 | 15,5 | 3,4 | 99 | 1,04 | 49 | 1,04 | 19 | 1,08 | - | -
05.09.2019 09:05 | MR201B | L142B | - | - | - | - | - | - | 70 | 88 | 1,26 | 17,2 | 2,1 | 98 | 1,04 | 48 | 1,04 | 19 | 1,08 | - | -
05.09.2019 12:20 | MS214B | U22B | - | - | - | - | - | 19,15 | 70 | 88 | 1,26 | 16,4 | 2,2 | 98 | 1,04 | 49 | 1,04 | 19 | 1,07 | - | -
05.09.2019 12:45 | MR201A | L147A | - | - | - | - | - | - | 68 | 84 | 1,24 | 17,1 | 2,1 | 94 | 1,03 | 47 | 1,03 | 18 | 1,08 | - | -
05.09.2019 17:10 | MR201C | L152C | - | - | - | - | - | - | 70 | 94 | 1,35 | 15,8 | 3,2 | 106 | 1,05 | 50 | 1,07 | 21 | 1,07 | - | -
05.09.2019 17:30 | MS214C | U23C | - | - | - | - | - | 18,77 | 71 | 88 | 1,23 | 15,3 | 1,9 | 97 | 1,04 | 48 | 1,03 | 19 | 1,07 | - | -
05.09.2019 21:25 | MR201C | L 158 C | - | - | - | - | - | - | 70 | 93 | 1,32 | 11,3 | 3,4 | 101 | 1,03 | 50 | 1,05 | 19 | 1,06 | - | -
05.09.2019 22:50 | MR201B | L160B | - | - | - | - | - | - | 71 | 86 | 1,22 | 14,3 | 1,9 | 94 | 1,04 | 48 | 1,03 | 19 | 1,07 | - | -
05.09.2019 23:41 | MS214A | U 24 A | - | - | - | - | - | 18,46 | 70 | 88 | 1,26 | 15,1 | 2,4 | 98 | 1,04 | 49 | 1,04 | 20 | 1,07 | - | -
06.09.2019 03:15 | MR201A | L165A | - | - | - | - | - | - | 67 | 85 | 1,27 | 15,4 | 2,7 | 95 | 1,03 | 48 | 1,03 | 19 | 1,07 | - | -
06.09.2019 04:40 | MS214B | U25B | - | - | - | - | - | 18,31 | 69 | 86 | 1,26 | 15,6 | 2,3 | 96 | 1,05 | 48 | 1,04 | 19 | 1,07 | - | -
06.09.2019 09:00 | MR201C | L173C | - | 30,0 | - | - | - | - | 71 | 91 | 1,29 | 11,1 | 2,9 | 99 | 1,04 | 50 | 1,04 | 19 | 1,09 | - | -
06.09.2019 10:01 | MS214C | U26C | - | - | - | - | - | 18,74 | 69 | 87 | 1,26 | 15,5 | 2,2 | 96 | 1,04 | 48 | 1,04 | 19 | 1,07 | - | -
06.09.2019 12:45 | MR201B | L178B | - | - | - | - | - | - | 69 | 85 | 1,24 | 13,6 | 2,2 | 93 | 1,03 | 48 | 1,04 | 19 | 1,08 | - | -
06.09.2019 14:00 | MR201A | L180A | - | - | - | - | - | - | 62 | 81 | 1,30 | 16,9 | 2,9 | 91 | 1,03 | 46 | 1,04 | 18 | 1,12 | - | -
06.09.2019 15:08 | MS214A | U27A | - | - | - | - | - | 19,05 | 70 | 86 | 1,23 | 14,0 | 2,1 | 94 | 1,03 | 48 | 1,04 | 19 | 1,06 | - | -
06.09.2019 17:50 | MR201C | L185C | - | - | - | - | - | - | 64 | 92 | 1,44 | 10,8 | 6,0 | 103 | 1,03 | 51 | 1,03 | 23 | 1,13 | - | -
06.09.2019 20:10 | MS214B | U28B | - | - | - | - | - | 18,61 | 71 | 87 | 1,23 | 14,6 | 1,9 | 95 | 1,04 | 48 | 1,04 | 19 | 1,07 | - | -
06.09.2019 20:40 | MR201A | L189A | - | - | - | - | - | - | 67 | 84 | 1,25 | 17,2 | 2,1 | 93 | 1,03 | 47 | 1,03 | 18 | 1,09 | - | -
06.09.2019 22:25 | MR201C | L191C | - | - | - | - | - | - | 68 | 90 | 1,32 | 13,7 | 3,5 | 100 | 1,04 | 50 | 1,03 | 21 | 1,10 | - | -
07.09.2019 01:15 | MS214C | U29C | - | - | - | - | - | 18,75 | 71 | 88 | 1,24 | 15,3 | 1,9 | 97 | 1,04 | 48 | 1,04 | 19 | 1,07 | - | -
07.09.2019 01:45 | MR201B | L196B | - | - | - | - | - | - | 69 | 87 | 1,25 | 18,2 | 1,8 | 97 | 1,04 | 48 | 1,03 | 18 | 1,10 | - | -
07.09.2019 05:25 | MR201A | L201A | - | - | - | - | - | - | 71 | 90 | 1,26 | 15,7 | 2,1 | 100 | 1,05 | 49 | 1,03 | 19 | 1,07 | - | -
07.09.2019 06:25 | MS214A | U30A | - | - | - | - | - | 18,60 | 72 | 89 | 1,23 | 16,0 | 1,8 | 98 | 1,04 | 49 | 1,04 | 19 | 1,07 | - | -
07.09.2019 09:25 | MR201C | L206C | - | 30,3 | - | - | - | - | 67 | 84 | 1,27 | 15,3 | 2,6 | 93 | 1,03 | 48 | 1,04 | 19 | 1,10 | - | -
07.09.2019 11:30 | MS214B | U31B | - | - | - | - | - | 18,42 | 72 | 87 | 1,22 | 15,8 | 1,6 | 96 | 1,04 | 48 | 1,04 | 19 | 1,06 | - | -
07.09.2019 12:40 | MR201B | L211B | - | - | - | - | - | - | 70 | 84 | 1,21 | 14,9 | 1,7 | 93 | 1,03 | 47 | 1,04 | 19 | 1,08 | - | -
07.09.2019 14:20 | MR201A | L213A | - | - | - | - | - | - | 68 | 83 | 1,22 | 16,5 | 1,9 | 92 | 1,03 | 47 | 1,03 | 18 | 1,08 | - | -
07.09.2019 16:35 | MS214C | U32C | - | - | - | - | - | 18,68 | 69 | 86 | 1,25 | 15,6 | 2,1 | 96 | 1,04 | 48 | 1,04 | 19 | 1,07 | - | -
07.09.2019 18:20 | MR201C | L218C | - | - | - | - | - | - | 69 | 91 | 1,31 | 11,2 | 3,2 | 99 | 1,04 | 49 | 1,06 | 20 | 1,08 | - | -
07.09.2019 20:08 | MR201B | L220B | - | - | - | - | - | - | 72 | 86 | 1,20 | 15,9 | 1,5 | 95 | 1,03 | 47 | 1,06 | 19 | 1,05 | - | -
07.09.2019 22:23 | MS214A | U33A | - | - | - | - | - | 18,63 | 69 | 87 | 1,25 | 14,6 | 2,2 | 95 | 1,04 | 48 | 1,04 | 19 | 1,07 | - | -
07.09.2019 23:40 | MR201A | L225A | - | - | - | - | - | - | 66 | 84 | 1,26 | 16,7 | 2,3 | 93 | 1,04 | 48 | 1,04 | 19 | 1,10 | - | -
08.09.2019 01:32 | MR201C | L227C | - | - | - | - | - | - | 60 | 82 | 1,36 | 17,4 | 4,0 | 94 | 1,04 | 47 | 1,06 | 20 | 1,09 | - | -
08.09.2019 03:00 | MS214B | U34B | - | - | - | - | - | 18,83 | 73 | 88 | 1,22 | 15,1 | 1,7 | 97 | 1,04 | 49 | 1,04 | 19 | 1,07 | - | -
08.09.2019 08:10 | MS214C | U35C | - | - | - | - | - | 18,84 | 71 | 88 | 1,23 | 15,7 | 1,7 | 97 | 1,04 | 48 | 1,04 | 19 | 1,07 | - | -
08.09.2019 12:40 | MS214A | U36A | - | - | - | - | - | 18,51 | 72 | 87 | 1,22 | 15,7 | 1,6 | 96 | 1,04 | 48 | 1,04 | 19 | 1,07 | - | -
20.10.2019 14:10 | MR201B | L2B | - | - | - | - | - | - | 48 | 62 | 1,29 | 32,2 | 2,1 | 75 | 1,03 | 38 | 1,05 | 14 | 1,11 | - | -
20.10.2019 17:50 | MR201A | L3A | - | - | - | - | - | - | 80 | 126 | 1,58 | 1,0 | 5,4 | 88 | 1,02 | 38 | 1,02 | 29 | 1,19 | - | ВМФ=42,3%
20.10.2019 19:30 | MR201B | L4B | - | - | - | - | - | - | 70 | 91 | 1,31 | 14,6 | 2,8 | 101 | 1,04 | 49 | 1,06 | 20 | 1,06 | - | -
20.10.2019 20:20 | MR201C | L5C | - | - | - | - | - | - | 67 | 96 | 1,43 | 35,6 | 3,3 | 123 | 1,06 | 57 | 1,03 | 21 | 1,13 | - | -
20.10.2019 21:10 | MR201A | L6A | - | - | - | - | - | - | 63 | 93 | 1,49 | 39,9 | 4,5 | 126 | 1,06 | 57 | 1,02 | 21 | 1,09 | - | -
20.10.2019 21:10 | MR201B | L7B | - | - | - | - | - | - | 72 | 93 | 1,28 | 31,6 | 2,0 | 113 | 1,04 | 55 | 1,03 | 21 | 1,07 | - | -
21.10.2019 00:30 | MS214C | U1C | - | - | - | - | - | 18,65 | 74 | 98 | 1,33 | 23,2 | 2,6 | 104 | 1,02 | 55 | 1,03 | 21 | 1,09 | - | ВМФ= Mw-192 -8.8%
21.10.2019 07:10 | MR201B | L8B | - | - | - | - | - | - | 64 | 83 | 1,31 | 46,9 | 2,0 | 115 | 1,06 | 52 | 1,02 | 21 | 1,07 | - | -
21.10.2019 08:30 | MR201C | L9C | - | 30,8 | - | - | - | - | 75 | 94 | 1,25 | 19,1 | 1,9 | 106 | 1,05 | 52 | 1,03 | 21 | 1,07 | - | -
21.10.2019 08:40 | MS214C | U1C/1 | - | - | - | - | - | - | 73 | 101 | 1,39 | 24,9 | 2,9 | 121 | 1,10 | 55 | 1,04 | 24 | 1,12 | - | ВМФ Mw=196 14.5%
21.10.2019 10:00 | MR201A | L10A | - | - | - | - | - | - | 63 | 91 | 1,44 | 54,9 | 2,8 | 140 | 1,10 | 57 | 1,02 | 21 | 1,12 | - | ВМФ Mw=200, 12,9%
21.10.2019 16:20 | MR201A | L11A | - | - | - | - | - | - | 57 | 72 | 1,27 | 22,3 | 2,2 | 83 | 1,04 | 42 | 1,03 | 17 | 1,13 | - | -
21.10.2019 16:50 | MR201B | L12B | - | - | - | - | - | - | 74 | 97 | 1,31 | 14,7 | 2,5 | 107 | 1,04 | 53 | 1,05 | 19 | 1,07 | - | -
22.10.2019 02:30 | MR201B | L13B | - | - | - | - | - | - | 68 | 93 | 1,37 | 16,9 | 3,4 | 105 | 1,04 | 52 | 1,06 | 19 | 1,07 | - | -
22.10.2019 03:55 | MR201C | L14C | - | - | - | - | - | - | 65 | 85 | 1,31 | 14,3 | 3,0 | 94 | 1,04 | 47 | 1,05 | 18 | 1,07 | - | -
22.10.2019 04:33 | MR201A | L15A | - | - | - | - | - | - | 56 | 73 | 1,31 | 19,6 | 3,1 | 83 | 1,04 | 42 | 1,03 | 18 | 1,13 | - | -
22.10.2019 06:19 | MS214B | U2B | - | - | - | - | - | 18,88 | 68 | 90 | 1,33 | 16,5 | 2,5 | 101 | 1,06 | 48 | 1,04 | 19 | 1,12 | - | -
22.10.2019 07:40 | MR201A | L18A | - | - | - | - | - | - | 65 | 82 | 1,27 | 23,7 | 2,1 | 95 | 1,05 | 47 | 1,03 | 19 | 1,09 | - | -
22.10.2019 08:45 | MR201B | L19B | - | 29,7 | - | - | - | - | 69 | 90 | 1,30 | 17,6 | 2,8 | 101 | 1,04 | 50 | 1,03 | 20 | 1,07 | - | -
22.10.2019 12:21 | MS214C | U3C | - | - | - | - | - | 18,56 | 71 | 87 | 1,23 | 16,0 | 1,7 | 96 | 1,05 | 48 | 1,03 | 19 | 1,07 | - | -
22.10.2019 13:35 | MR201C | L23C | - | - | - | - | - | - | 66 | 86 | 1,30 | 13,0 | 3,4 | 95 | 1,04 | 49 | 1,03 | 20 | 1,06 | - | -
22.10.2019 16:10 | MR201A | L27A | - | - | - | - | - | - | 64 | 78 | 1,22 | 18,7 | 1,8 | 87 | 1,04 | 45 | 1,03 | 18 | 1,07 | - | -
22.10.2019 17:25 | MS214D | U4D | - | - | - | - | - | 18,51 | 71 | 86 | 1,21 | 16,2 | 1,6 | 95 | 1,04 | 48 | 1,03 | 19 | 1,07 | - | -
22.10.2019 21:10 | MR201B | L34B | - | - | - | - | - | - | 66 | 85 | 1,27 | 15,3 | 2,7 | 94 | 1,05 | 48 | 1,03 | 20 | 1,10 | - | -
22.10.2019 23:10 | MS214B | U5B | - | - | - | - | - | 19,00 | 65 | 82 | 1,26 | 22,0 | 2,1 | 94 | 1,05 | 46 | 1,03 | 20 | 1,10 | - | -
23.10.2019 00:35 | MR201C | L38C | - | - | - | - | - | - | 62 | 77 | 1,25 | 17,3 | 2,7 | 86 | 1,03 | 45 | 1,02 | 19 | 1,11 | - | -
23.10.2019 02:35 | MS214B | U5B\1 | - | - | - | - | - | - | 66 | 83 | 1,24 | 20,4 | 2,0 | 94 | 1,04 | 47 | 1,03 | 20 | 1,10 | - | -
23.10.2019 04:00 | MR201A | L43A | - | - | - | - | - | - | 65 | 83 | 1,26 | 30,6 | 1,9 | 100 | 1,04 | 49 | 1,03 | 19 | 1,07 | - | ВМФ Mw=158 6.7%
23.10.2019 04:10 | MS214C | U6C | - | - | - | - | - | 18,92 | 65 | 81 | 1,25 | 20,9 | 2,0 | 93 | 1,05 | 47 | 1,03 | 20 | 1,10 | - | -
23.10.2019 06:15 | MS214B | U5B/2 | - | - | - | - | - | - | 67 | 83 | 1,23 | 20,6 | 1,9 | 94 | 1,05 | 48 | 1,03 | 20 | 1,10 | - | -
23.10.2019 06:50 | MR201B | L45B | - | - | - | - | - | - | 70 | 89 | 1,27 | 20,7 | 2,2 | 101 | 1,04 | 50 | 1,03 | 20 | 1,11 | - | -
23.10.2019 07:45 | MR201C | L46C | - | - | - | - | - | - | 63 | 84 | 1,34 | 17,3 | 3,8 | 95 | 1,04 | 48 | 1,03 | 20 | 1,10 | - | -
23.10.2019 08:50 | MS214D | U7D | - | - | - | - | - | 19,23 | 67 | 85 | 1,27 | 20,2 | 2,2 | 97 | 1,05 | 48 | 1,03 | 20 | 1,13 | - | -
23.10.2019 09:25 | MR201B | L47B | - | - | - | - | - | - | 67 | 87 | 1,30 | 41,1 | 1,8 | 114 | 1,06 | 52 | 1,02 | 22 | 1,07 | - | -
23.10.2019 09:45 | MR201C | L48C | - | - | - | - | - | - | 58 | 71 | 1,23 | 23,9 | 1,9 | 82 | 1,04 | 42 | 1,03 | 17 | 1,08 | - | -
23.10.2019 10:25 | MR201A | L49A | - | 29,1 | - | - | - | - | 72 | 91 | 1,27 | 22,1 | 2,2 | 105 | 1,04 | 53 | 1,03 | 20 | 1,10 | - | -
23.10.2019 14:20 | MR201A | L50A | - | - | - | - | - | - | 65 | 83 | 1,27 | 20,8 | 2,1 | 94 | 1,05 | 47 | 1,03 | 19 | 1,11 | - | -
23.10.2019 17:50 | MR201C | L51C | - | - | - | - | - | - | 58 | 75 | 1,28 | 20,4 | 2,6 | 85 | 1,04 | 44 | 1,02 | 17 | 1,13 | - | -
23.10.2019 19:25 | MR201B | L52B | - | - | - | - | - | - | 55 | 77 | 1,40 | 0,0 | 2,4 | 58 | 1,04 | 0 | 0,00 | 15 | 1,14 | - | ВМФ Mw-147; pd-1.14; 21,8%
23.10.2019 21:10 | MS214D | U8D | - | - | - | - | - | 19,17 | 65 | 87 | 1,33 | 0,0 | 1,9 | 0 | 0,00 | 0 | 0,00 | 18 | 1,10 | - | -
23.10.2019 23:43 | MS214D | U8D/1 | - | - | - | - | - | - | 65 | 86 | 1,32 | 0,0 | 2,1 | 0 | 0,00 | 0 | 0,00 | 19 | 1,10 | - | нетипичная хроматограмма
24.10.2019 04:35 | MR201C | L53C | - | - | - | - | - | - | 66 | 82 | 1,25 | 12,8 | 2,7 | 90 | 1,04 | 47 | 1,03 | 19 | 1,08 | - | -
24.10.2019 07:10 | MR201A | L54A | - | - | - | - | - | - | 73 | 91 | 1,25 | 15,9 | 2,0 | 100 | 1,04 | 51 | 1,04 | 19 | 1,06 | - | -
24.10.2019 08:55 | MR201B | L 55B | - | - | - | - | - | - | 72 | 91 | 1,26 | 19,6 | 2,0 | 103 | 1,05 | 51 | 1,04 | 20 | 1,07 | - | -
24.10.2019 09:10 | MR201C | L 56C | - | 31,3 | - | - | - | - | 66 | 84 | 1,28 | 13,2 | 3,0 | 93 | 1,04 | 48 | 1,04 | 21 | 1,09 | - | -
24.10.2019 09:45 | MS214B | U 9B | - | - | - | - | - | 18,75 | 68 | 88 | 1,31 | 17,0 | 2,3 | 99 | 1,07 | 48 | 1,05 | 19 | 1,08 | - | -
24.10.2019 10:43 | MR201A | L 57A | - | - | - | - | - | - | 65 | 83 | 1,27 | 25,2 | 1,9 | 97 | 1,05 | 48 | 1,03 | 18 | 1,10 | - | -
24.10.2019 10:44 | MR201B | L 58B | - | - | - | - | - | - | 61 | 85 | 1,40 | 24,7 | 3,4 | 102 | 1,06 | 48 | 1,07 | 19 | 1,10 | - | -
24.10.2019 13:05 | MR201A | L 60A | - | - | 6,4 | - | - | - | 68 | 85 | 1,25 | 20,2 | 1,9 | 97 | 1,04 | 49 | 1,04 | 18 | 1,08 | - | -
24.10.2019 13:37 | MS214D | U 10D | - | - | - | - | - | 19,28 | 69 | 87 | 1,26 | 18,1 | 2,1 | 98 | 1,05 | 49 | 1,04 | 20 | 1,08 | - | -
24.10.2019 14:00 | MR201B | L 61 B | - | - | - | - | - | - | 70 | 87 | 1,24 | 18,0 | 1,8 | 97 | 1,05 | 49 | 1,04 | 19 | 1,08 | - | -
24.10.2019 15:00 | MR201C | L 62 C | - | - | - | - | - | - | 67 | 90 | 1,33 | 16,7 | 3,5 | 101 | 1,04 | 52 | 1,04 | 20 | 1,07 | - | -
24.10.2019 16:15 | MR201A | L 63A | - | - | - | - | - | - | 70 | 86 | 1,24 | 19,7 | 1,7 | 97 | 1,04 | 49 | 1,03 | 18 | 1,09 | - | -
24.10.2019 17:30 | MR201B | L 64B | - | - | - | - | - | - | 71 | 88 | 1,24 | 16,0 | 1,9 | 97 | 1,05 | 49 | 1,04 | 19 | 1,07 | - | -
24.10.2019 18:23 | MR201A | L 66A | - | - | - | - | - | - | 67 | 86 | 1,28 | 33,0 | 1,9 | 98 | 1,02 | 51 | 1,02 | 20 | 1,08 | - | ВМФ Mw- 167- 57.5%
24.10.2019 20:20 | MR201A | L69A | - | - | - | - | - | - | 62 | 80 | 1,29 | 36,9 | 1,7 | 91 | 1,02 | 47 | 1,03 | 19 | 1,09 | - | ВМФ Mw - 159 - 8.7%
24.10.2019 20:40 | MS214B | U11B | - | - | - | - | - | 19,09 | 73 | 89 | 1,22 | 18,5 | 1,6 | 100 | 1,04 | 50 | 1,03 | 19 | 1,06 | - | -
24.10.2019 21:30 | MR201B | L70B | - | - | - | - | - | - | 70 | 89 | 1,26 | 22,5 | 2,0 | 102 | 1,05 | 50 | 1,02 | 20 | 1,07 | - | -
24.10.2019 22:15 | MR201C | L71C | - | - | - | - | - | - | 64 | 82 | 1,28 | 21,7 | 2,4 | 94 | 1,04 | 47 | 1,03 | 19 | 1,08 | - | -
25.10.2019 00:30 | MR201C | L73C | - | - | - | - | - | - | 62 | 78 | 1,26 | 27,0 | 1,8 | 92 | 1,05 | 45 | 1,03 | 18 | 1,07 | - | -
25.10.2019 00:50 | MR201B | L74B | - | - | - | - | - | - | 59 | 78 | 1,32 | 47,3 | 2,4 | 109 | 1,06 | 49 | 1,02 | 21 | 1,09 | - | -
25.10.2019 02:55 | MS214D | U12D | - | - | - | - | - | 19,41 | 67 | 84 | 1,27 | 27,4 | 1,8 | 100 | 1,05 | 48 | 1,03 | 20 | 1,08 | - | -
25.10.2019 03:00 | MR201B | L76B | - | - | - | - | - | - | 63 | 81 | 1,28 | 64,7 | 2,0 | 101 | 1,05 | 50 | 1,03 | 19 | 1,06 | - | -
25.10.2019 04:00 | MR201C | L77C | - | - | - | - | - | - | 64 | 80 | 1,26 | 23,9 | 1,9 | 93 | 1,05 | 46 | 1,03 | 18 | 1,07 | - | -
25.10.2019 06:40 | MS214C | U6C/1 | - | - | - | - | - | - | 67 | 84 | 1,26 | 21,4 | 2,0 | 96 | 1,05 | 48 | 1,03 | 20 | 1,09 | - | -
25.10.2019 09:30 | MR201C | L78C | - | 29,7 | - | - | - | - | 62 | 76 | 1,23 | 19,1 | 1,9 | 85 | 1,03 | 44 | 1,03 | 17 | 1,07 | - | -
25.10.2019 12:45 | MR201C | L79C | - | - | - | - | - | - | 61 | 78 | 1,29 | 43,7 | 1,6 | 105 | 1,06 | 48 | 1,02 | 21 | 1,08 | - | ВМФ Mw=158¦, 10.1%
25.10.2019 14:20 | MR201C | L79C переотбор | - | - | - | - | - | - | 62 | 81 | 1,31 | 39,7 | 1,6 | 107 | 1,08 | 47 | 1,02 | 21 | 1,10 | - | ВМФ Mw=158,13.5%
25.10.2019 14:30 | MR201A | L80A | - | - | - | - | - | - | 65 | 90 | 1,37 | 19,4 | 3,1 | 103 | 1,06 | 48 | 1,08 | 20 | 1,10 | - | -
25.10.2019 16:40 | MR201C | L81C | - | - | - | - | - | - | 67 | 91 | 1,36 | 39,2 | 2,4 | 119 | 1,06 | 54 | 1,03 | 20 | 1,05 | - | ВМФ Mw=181,10.6%
25.10.2019 18:10 | MS214D | U12D/1 | - | - | - | - | - | - | 66 | 84 | 1,27 | 26,9 | 1,7 | 99 | 1,06 | 48 | 1,03 | 19 | 1,08 | - | -
25.10.2019 18:20 | MS214A | U14A | - | - | - | - | - | 13,12 | 33 | 72 | 2,18 | 0,0 | 0,0 | 0 | 0,00 | 0 | 0,00 | 0 | 0,00 | - | -
25.10.2019 20:00 | MR201A | L82A | - | - | - | - | - | - | 73 | 90 | 1,22 | 12,3 | 2,1 | 97 | 1,04 | 50 | 1,03 | 20 | 1,10 | - | -
25.10.2019 20:30 | MR201B | L83B | - | - | - | - | - | - | 59 | 75 | 1,27 | 16,8 | 2,9 | 84 | 1,04 | 43 | 1,03 | 19 | 1,10 | - | -
25.10.2019 21:15 | MS214B | U 13 B | - | - | - | - | - | 17,95 | 69 | 87 | 1,26 | 17,8 | 2,0 | 98 | 1,05 | 48 | 1,03 | 19 | 1,08 | - | -
25.10.2019 23:10 | MR201C | L 85C | - | - | - | - | - | - | 68 | 85 | 1,25 | 15,2 | 2,2 | 94 | 1,04 | 48 | 1,03 | 18 | 1,08 | - | -
25.10.2019 23:45 | MR201A | L 86 A | - | - | - | - | - | - | 74 | 91 | 1,23 | 16,2 | 1,8 | 101 | 1,05 | 51 | 1,03 | 20 | 1,07 | - | -
26.10.2019 00:53 | MR201B | L 87 B | - | - | - | - | - | - | 65 | 80 | 1,24 | 18,7 | 1,9 | 90 | 1,04 | 46 | 1,04 | 18 | 1,08 | - | -
26.10.2019 02:30 | MR201C | L 89C | - | - | - | - | - | - | 70 | 87 | 1,24 | 14,6 | 1,9 | 95 | 1,04 | 48 | 1,04 | 19 | 1,05 | - | -
26.10.2019 02:42 | MS214D | U 15D | - | - | - | - | - | 19,23 | 71 | 90 | 1,27 | 18,2 | 1,8 | 101 | 1,07 | 49 | 1,03 | 20 | 1,08 | - | -
26.10.2019 03:30 | MR201A | L 90A | - | - | - | - | - | - | 72 | 88 | 1,23 | 16,4 | 1,7 | 98 | 1,04 | 50 | 1,03 | 19 | 1,08 | - | -
26.10.2019 05:40 | MR201B | L91B | - | - | - | - | - | - | 74 | 90 | 1,21 | 12,0 | 1,8 | 97 | 1,04 | 51 | 1,03 | 19 | 1,09 | - | -
26.10.2019 07:00 | MR201A | L93A | - | - | - | - | - | - | 70 | 85 | 1,22 | 16,3 | 1,7 | 95 | 1,04 | 48 | 1,03 | 19 | 1,07 | - | -
26.10.2019 08:00 | MS214B | U16B | - | - | - | - | - | 18,86 | 72 | 88 | 1,22 | 15,5 | 1,7 | 97 | 1,05 | 49 | 1,03 | 19 | 1,06 | - | -
26.10.2019 08:15 | MR201C | L94C | - | 30,0 | - | - | - | - | 65 | 78 | 1,21 | 16,7 | 1,7 | 87 | 1,04 | 44 | 1,03 | 18 | 1,07 | - | -
26.10.2019 10:04 | MR201B | L96B | - | - | - | - | - | - | 71 | 87 | 1,23 | 15,9 | 2,0 | 97 | 1,04 | 50 | 1,03 | 19 | 1,06 | - | -
26.10.2019 12:50 | MS214D | U17D | - | - | - | - | - | 19,00 | 68 | 84 | 1,23 | 20,9 | 1,5 | 95 | 1,05 | 47 | 1,03 | 18 | 1,06 | - | -
26.10.2019 12:50 | MR201A | L101A | - | - | - | - | - | - | 65 | 78 | 1,22 | 23,0 | 1,4 | 90 | 1,04 | 45 | 1,03 | 18 | 1,07 | - | -
26.10.2019 14:15 | MR201C | L103C | - | - | - | - | - | - | 60 | 78 | 1,29 | 32,3 | 1,8 | 96 | 1,06 | 45 | 1,03 | 18 | 1,07 | - | -
26.10.2019 15:00 | MS214D | U17D/1 | - | - | - | - | - | - | 68 | 83 | 1,23 | 21,2 | 1,5 | 95 | 1,05 | 47 | 1,03 | 18 | 1,05 | - | -
26.10.2019 16:40 | MR201C | L106C | - | - | - | - | - | - | 66 | 84 | 1,27 | 29,8 | 1,7 | 101 | 1,06 | 48 | 1,02 | 19 | 1,06 | - | -
26.10.2019 17:15 | MR201A | L107A | - | - | - | - | - | - | 64 | 81 | 1,27 | 29,1 | 1,8 | 97 | 1,05 | 47 | 1,03 | 18 | 1,06 | - | -
26.10.2019 18:30 | MR201B | L105B | - | - | - | - | - | - | 65 | 85 | 1,31 | 27,2 | 2,1 | 102 | 1,06 | 48 | 1,03 | 19 | 1,07 | - | -
26.10.2019 20:25 | MR201B | L109B | - | - | - | - | - | - | 70 | 91 | 1,30 | 17,1 | 2,8 | 102 | 1,04 | 52 | 1,03 | 19 | 1,07 | - | -
26.10.2019 20:30 | MR201A | L108A | - | - | - | - | - | - | 61 | 81 | 1,33 | 42,8 | 2,0 | 109 | 1,07 | 48 | 1,03 | 20 | 1,07 | - | -
26.10.2019 23:10 | MS214B | U18B | - | - | - | - | - | 18,89 | 67 | 83 | 1,25 | 24,5 | 1,5 | 97 | 1,06 | 46 | 1,03 | 18 | 1,06 | - | -
27.10.2019 01:10 | MR201A | L110A | - | - | - | - | - | - | 67 | 88 | 1,32 | 16,0 | 3,1 | 99 | 1,04 | 49 | 1,04 | 18 | 1,06 | - | -
27.10.2019 01:30 | MR201B | L111B | - | - | - | - | - | - | 65 | 81 | 1,25 | 13,9 | 2,3 | 89 | 1,03 | 46 | 1,03 | 18 | 1,06 | - | -
27.10.2019 03:00 | MS214C | U19C | - | - | - | - | - | 18,48 | 68 | 88 | 1,29 | 26,6 | 1,8 | 105 | 1,07 | 49 | 1,03 | 20 | 1,07 | - | -
27.10.2019 03:55 | MR201A | L112A | - | - | - | - | - | - | 75 | 95 | 1,27 | 25,9 | 2,1 | 112 | 1,04 | 56 | 1,03 | 21 | 1,07 | - | -
27.10.2019 04:55 | MR201B | L113B | - | - | - | - | - | - | 68 | 84 | 1,24 | 14,2 | 2,1 | 92 | 1,03 | 47 | 1,03 | 18 | 1,06 | - | -
27.10.2019 06:00 | MR201A | L114A | - | - | - | - | - | - | 73 | 96 | 1,31 | 33,6 | 2,6 | 119 | 1,04 | 58 | 1,03 | 22 | 1,07 | - | -
27.10.2019 07:15 | MR201B | L115B | - | - | - | - | - | - | 65 | 86 | 1,32 | 16,0 | 2,8 | 96 | 1,05 | 47 | 1,06 | 18 | 1,09 | - | -
27.10.2019 09:10 | MS214D | U20D | - | - | - | - | - | 18,86 | 70 | 88 | 1,26 | 18,3 | 2,0 | 99 | 1,05 | 49 | 1,03 | 18 | 1,07 | - | -
27.10.2019 10:55 | MR201C | L117C | - | - | - | - | - | - | 57 | 84 | 1,48 | 25,3 | 3,8 | 103 | 1,06 | 45 | 1,11 | 18 | 1,05 | - | -
27.10.2019 11:55 | MR201A | L118A | - | 29,7 | - | - | - | - | 58 | 91 | 1,59 | 44,4 | 6,2 | 129 | 1,05 | 60 | 1,03 | 20 | 1,07 | - | -
27.10.2019 12:15 | MR201B | L119B | - | - | - | - | - | - | 67 | 88 | 1,31 | 19,7 | 2,6 | 100 | 1,04 | 50 | 1,03 | 18 | 1,08 | - | -
27.10.2019 17:15 | MR201B | L120B | - | - | - | - | - | - | 64 | 84 | 1,30 | 18,4 | 2,6 | 95 | 1,04 | 47 | 1,03 | 17 | 1,06 | - | -
27.10.2019 20:30 | MR201B | L122B | - | - | - | - | - | - | 57 | 80 | 1,40 | 47,2 | 2,9 | 113 | 1,08 | 50 | 1,03 | 19 | 1,08 | - | -
27.10.2019 21:30 | MS214B | U21B | - | - | - | - | - | 18,97 | 68 | 93 | 1,38 | 24,7 | 2,8 | 111 | 1,08 | 51 | 1,03 | 20 | 1,08 | - | -
27.10.2019 22:20 | MR201B | L124B | - | - | - | - | - | - | 70 | 88 | 1,26 | 21,0 | 2,1 | 101 | 1,04 | 50 | 1,03 | 19 | 1,05 | - | -
27.10.2019 22:50 | MS214C | U19C/1 | - | - | - | - | - | - | 68 | 96 | 1,41 | 21,1 | 2,8 | 111 | 1,13 | 49 | 1,03 | 21 | 1,11 | - | -
27.10.2019 23:45 | MR201C | L125C | - | - | - | - | - | - | 60 | 82 | 1,37 | 27,4 | 3,3 | 99 | 1,05 | 47 | 1,03 | 18 | 1,07 | - | -
28.10.2019 02:10 | MR201A | L126A | - | - | - | - | - | - | 55 | 80 | 1,45 | 37,3 | 4,2 | 105 | 1,05 | 49 | 1,03 | 18 | 1,06 | - | -
28.10.2019 02:55 | MR201B | L127B | - | - | - | - | - | - | 67 | 85 | 1,26 | 17,3 | 2,3 | 95 | 1,04 | 48 | 1,03 | 18 | 1,06 | - | -
28.10.2019 06:29 | MR201C | L128C | - | - | - | - | - | - | 57 | 82 | 1,42 | 42,1 | 3,5 | 111 | 1,07 | 50 | 1,03 | 18 | 1,06 | - | -
28.10.2019 06:35 | MR201B | L129B | - | - | - | - | - | - | 63 | 86 | 1,36 | 30,5 | 2,6 | 106 | 1,06 | 50 | 1,03 | 19 | 1,14 | - | -
28.10.2019 08:20 | MR201A | L130A | - | - | - | - | - | - | 52 | 81 | 1,58 | 0,0 | 3,2 | 59 | 1,05 | 0 | 0,00 | 14 | 1,19 | - | ВМФ-25,3% Mw-153
28.10.2019 09:45 | MS214B | U21B/1 | - | - | - | - | - | - | 62 | 92 | 1,47 | 34,1 | 3,6 | 116 | 1,10 | 55 | 1,05 | 19 | 1,12 | - | -
28.10.2019 09:45 | MR201C | L131C | - | - | - | - | - | - | 58 | 88 | 1,52 | 0,0 | 2,8 | 65 | 1,06 | 0 | 0,00 | 15 | 1,16 | - | ВМФ-22,8% Mw-171
28.10.2019 11:05 | MR201A | L132A | - | - | - | - | - | - | 56 | 81 | 1,45 | 0,0 | 2,2 | 61 | 1,05 | 0 | 0,00 | 14 | 1,23 | - | ВМФ- 23,1% Mw-152
28.10.2019 12:00 | MR201B | L133B | - | - | - | - | - | - | 65 | 85 | 1,32 | 11,1 | 3,2 | 93 | 1,04 | 47 | 1,05 | 18 | 1,08 | - | -
28.10.2019 13:20 | MR201A | L134A | - | - | - | - | - | - | 64 | 89 | 1,40 | 13,8 | 3,9 | 99 | 1,04 | 50 | 1,04 | 18 | 1,10 | - | -
28.10.2019 14:25 | MS214D | U22D | - | - | - | - | - | 19,00 | 61 | 86 | 1,41 | 33,2 | 3,2 | 108 | 1,07 | 51 | 1,04 | 18 | 1,08 | - | -
28.10.2019 16:30 | MR201C | L135C | - | - | - | - | - | - | 65 | 91 | 1,39 | 15,4 | 3,5 | 102 | 1,05 | 49 | 1,06 | 18 | 1,08 | - | -
28.10.2019 17:59 | MR201B | L136B | - | 30,1 | - | - | - | - | 64 | 88 | 1,38 | 15,7 | 3,7 | 100 | 1,04 | 50 | 1,04 | 18 | 1,08 | - | -
28.10.2019 18:30 | MR201A | L137A | - | - | - | - | - | - | 61 | 87 | 1,42 | 19,4 | 4,0 | 100 | 1,05 | 49 | 1,04 | 18 | 1,08 | - | -
28.10.2019 19:00 | MR201C | L138C | - | - | - | - | - | - | 65 | 89 | 1,37 | 15,4 | 3,9 | 100 | 1,04 | 50 | 1,03 | 19 | 1,09 | - | -
28.10.2019 21:20 | MS214C | U23C | - | - | - | - | - | 19,03 | 68 | 89 | 1,31 | 15,7 | 2,9 | 99 | 1,04 | 50 | 1,03 | 19 | 1,08 | - | -
28.10.2019 21:25 | MR201A | L140A | - | - | - | - | - | - | 61 | 85 | 1,39 | 26,7 | 3,5 | 102 | 1,04 | 50 | 1,03 | 18 | 1,07 | - | -
28.10.2019 22:00 | MR201B | L141B | - | - | - | - | - | - | 65 | 84 | 1,28 | 19,8 | 2,3 | 95 | 1,05 | 47 | 1,03 | 18 | 1,07 | - | -
28.10.2019 23:05 | MR201C | L142C | - | - | - | - | - | - | 70 | 94 | 1,35 | 24,2 | 3,2 | 110 | 1,04 | 55 | 1,03 | 20 | 1,06 | - | -
29.10.2019 02:40 | MR201B | L143B | - | - | - | - | - | - | 69 | 89 | 1,29 | 14,2 | 2,6 | 98 | 1,04 | 49 | 1,03 | 18 | 1,08 | - | -
29.10.2019 05:30 | MR201C | L144C | - | - | - | - | - | - | 67 | 89 | 1,32 | 16,6 | 2,8 | 100 | 1,04 | 50 | 1,03 | 18 | 1,07 | - | -
29.10.2019 06:10 | MR201B | L145B | - | - | - | - | - | - | 66 | 87 | 1,31 | 19,4 | 2,7 | 99 | 1,04 | 49 | 1,03 | 18 | 1,07 | - | -
29.10.2019 07:25 | MR201B | L146B | - | - | - | - | - | - | 61 | 82 | 1,34 | 33,4 | 2,8 | 103 | 1,06 | 49 | 1,02 | 19 | 1,08 | - | -
29.10.2019 08:00 | MR201C | L147C | - | 30,0 | - | - | - | - | 65 | 88 | 1,36 | 23,0 | 3,2 | 103 | 1,04 | 51 | 1,03 | 18 | 1,07 | - | -
29.10.2019 08:40 | MS214A | U24A | - | - | - | - | - | 19,29 | 67 | 88 | 1,31 | 19,1 | 2,6 | 100 | 1,05 | 49 | 1,03 | 18 | 1,07 | - | -
29.10.2019 09:10 | MR201A | L148A | - | - | - | - | - | - | 61 | 86 | 1,41 | 28,2 | 3,9 | 105 | 1,04 | 51 | 1,03 | 18 | 1,06 | - | -
29.10.2019 09:50 | MR201C | L150C | - | - | - | - | - | - | 72 | 94 | 1,30 | 19,2 | 2,7 | 107 | 1,03 | 54 | 1,03 | 20 | 1,06 | - | -
29.10.2019 10:55 | MR201A | L151A | - | - | - | - | - | - | 66 | 86 | 1,31 | 21,8 | 2,9 | 99 | 1,04 | 51 | 1,30 | 19 | 1,06 | - | -
29.10.2019 11:15 | MS214B | U25B | - | - | - | - | - | 19,97 | 64 | 87 | 1,36 | 21,6 | 3,2 | 101 | 1,05 | 49 | 1,03 | 18 | 1,06 | - | -
29.10.2019 11:40 | MR201B | L152B | - | - | - | - | - | - | 62 | 83 | 1,34 | 18,3 | 3,1 | 95 | 1,04 | 47 | 1,03 | 17 | 1,05 | - | -
29.10.2019 12:50 | MR201C | L153C | - | - | - | - | - | - | 64 | 89 | 1,39 | 16,3 | 3,9 | 101 | 1,04 | 51 | 1,03 | 18 | 1,06 | - | -
29.10.2019 15:30 | MS214B | U25B/1 | - | - | - | - | - | - | 65 | 87 | 1,34 | 20,2 | 2,9 | 100 | 1,05 | 49 | 1,03 | 18 | 1,06 | - | -
07.11.2019 10:10 | MS214D | UD | - | - | - | - | - | 18,12 | 64 | 89 | 1,39 | 29,7 | 2,8 | 109 | 1,08 | 50 | 1,03 | 19 | 1,07 | - | -
08.11.2019 10:50 | MR201C | L1C | - | 28,5 | - | - | - | - | 75 | 97 | 1,29 | 24,5 | 2,5 | 113 | 1,03 | 57 | 1,03 | 21 | 1,04 | - | -
08.11.2019 13:00 | MR201A | L2A | - | - | - | - | - | - | 65 | 88 | 1,36 | 32,3 | 3,6 | 109 | 1,03 | 54 | 1,04 | 21 | 1,06 | - | -
08.11.2019 15:35 | MR201C | L3C | - | - | - | - | - | - | 68 | 86 | 1,27 | 10,6 | 2,7 | 93 | 1,04 | 47 | 1,04 | 19 | 1,08 | - | -
08.11.2019 16:40 | MR201A | L4A | - | - | - | - | - | - | 74 | 88 | 1,19 | 9,4 | 1,8 | 94 | 1,03 | 49 | 1,03 | 19 | 1,07 | - | -
08.11.2019 19:35 | MR201C | L5C | - | - | - | - | - | - | 70 | 85 | 1,22 | 10,8 | 2,2 | 92 | 1,04 | 48 | 1,04 | 19 | 1,06 | - | -
08.11.2019 20:32 | MR201A | L6A | - | - | - | - | - | - | 69 | 89 | 1,29 | 10,8 | 2,9 | 96 | 1,04 | 50 | 1,04 | 19 | 1,12 | - | -
08.11.2019 21:35 | MR201C | L7C | - | - | - | - | - | - | 69 | 87 | 1,26 | 13,6 | 2,4 | 95 | 1,04 | 49 | 1,02 | 20 | 1,09 | - | -
08.11.2019 22:30 | MR201A | L8A | - | - | - | - | - | - | 70 | 85 | 1,21 | 13,8 | 1,9 | 93 | 1,03 | 48 | 1,03 | 19 | 1,07 | - | -
08.11.2019 22:33 | MS214B | U1B | - | - | - | - | - | 21,04 | 76 | 94 | 1,24 | 15,3 | 1,9 | 103 | 1,06 | 53 | 1,03 | 19 | 1,05 | - | -
09.11.2019 02:53 | MR201A | L12A | - | - | - | - | - | - | 64 | 78 | 1,23 | 16,3 | 2,2 | 87 | 1,03 | 45 | 1,03 | 18 | 1,07 | - | -
09.11.2019 03:57 | MR201C | L13C | - | - | - | - | - | - | 67 | 84 | 1,25 | 18,0 | 2,0 | 94 | 1,06 | 48 | 1,03 | 18 | 1,07 | - | -
09.11.2019 04:20 | MS214A | U2A | - | - | - | - | - | 22,85 | 67 | 84 | 1,25 | 18,0 | 2,0 | 94 | 1,06 | 48 | 1,03 | 18 | 1,07 | - | -
09.11.2019 04:40 | MR201A | L14A | - | - | - | - | - | - | 65 | 81 | 1,23 | 14,7 | 2,2 | 89 | 1,04 | 46 | 1,03 | 18 | 1,07 | - | -
09.11.2019 07:00 | MR201A | L16A | - | - | - | - | - | - | 67 | 83 | 1,25 | 14,4 | 2,3 | 92 | 1,04 | 47 | 1,03 | 18 | 1,06 | - | -
09.11.2019 07:36 | MR201C | L17C | - | - | - | - | - | - | 64 | 83 | 1,29 | 14,6 | 2,7 | 91 | 1,04 | 47 | 1,04 | 18 | 1,07 | - | -
09.11.2019 10:10 | MS214C | U3C | - | - | - | - | - | 18,82 | 66 | 82 | 1,25 | 15,9 | 2,3 | 91 | 1,04 | 47 | 1,03 | 18 | 1,06 | - | -
09.11.2019 12:13 | MR201A | L 22A | - | 30,0 | - | - | - | - | 65 | 82 | 1,26 | 13,0 | 2,4 | 89 | 1,04 | 46 | 1,04 | 18 | 1,10 | - | -
09.11.2019 14:34 | MS214B | U 4B | - | - | - | - | - | 19,21 | 69 | 83 | 1,21 | 15,2 | 1,7 | 91 | 1,04 | 48 | 1,03 | 18 | 1,07 | - | -
09.11.2019 16:00 | MR201C | L 25C | - | - | - | - | - | - | 61 | 81 | 1,33 | 13,8 | 3,7 | 90 | 1,04 | 46 | 1,03 | 19 | 1,12 | - | -
09.11.2019 18:00 | MR201A | L 30A | - | - | - | - | - | - | 65 | 82 | 1,26 | 12,8 | 2,6 | 90 | 1,04 | 46 | 1,04 | 18 | 1,09 | - | -
09.11.2019 20:00 | MS214A | U5A | - | - | - | - | - | 19,20 | 68 | 82 | 1,21 | 15,0 | 1,7 | 90 | 1,04 | 47 | 1,03 | 18 | 1,07 | - | -
09.11.2019 21:40 | MR201A | L34A | - | - | - | - | - | - | 69 | 83 | 1,21 | 11,1 | 1,9 | 90 | 1,03 | 47 | 1,03 | 17 | 1,06 | - | -
09.11.2019 22:45 | MR201C | L35C | - | - | - | - | - | - | 67 | 82 | 1,23 | 12,1 | 2,3 | 89 | 1,03 | 47 | 1,03 | 18 | 1,07 | - | -
10.11.2019 01:10 | MR201A | R38A | - | - | - | - | - | - | 71 | 86 | 1,22 | 13,3 | 1,9 | 94 | 1,03 | 48 | 1,03 | 18 | 1,06 | - | -
10.11.2019 01:15 | MS214D | U6D | - | - | - | - | - | 19,21 | 69 | 83 | 1,19 | 13,3 | 1,6 | 90 | 1,03 | 47 | 1,03 | 17 | 1,06 | - | -
10.11.2019 02:00 | MR201C | L39C | - | - | - | - | - | - | 65 | 86 | 1,31 | 17,8 | 2,2 | 97 | 1,07 | 45 | 1,06 | 18 | 1,08 | - | -
10.11.2019 04:15 | MS214D | U6D/1 | - | - | - | - | - | - | 68 | 82 | 1,20 | 14,7 | 1,6 | 90 | 1,03 | 46 | 1,03 | 14 | 1,06 | - | -
10.11.2019 05:45 | MR201C | L43C | - | - | - | - | - | - | 68 | 85 | 1,26 | 15,0 | 2,5 | 94 | 1,04 | 48 | 1,03 | 18 | 1,05 | - | -
10.11.2019 06:20 | MS214B | U7B | - | - | - | - | - | 19,52 | 71 | 85 | 1,20 | 14,5 | 1,6 | 93 | 1,04 | 48 | 1,03 | 18 | 1,05 | - | -
10.11.2019 08:00 | MR201A | L46A | - | 29,1 | - | - | - | - | 70 | 87 | 1,25 | 12,3 | 2,5 | 95 | 1,03 | 50 | 1,03 | 19 | 1,06 | - | -
10.11.2019 11:15 | MS214C | U8C | - | - | - | - | - | 17,13 | 73 | 86 | 1,19 | 13,3 | 1,5 | 93 | 1,03 | 49 | 1,03 | 18 | 1,05 | - | -
10.11.2019 12:15 | MR201C | L51C | - | - | - | - | - | - | 68 | 86 | 1,27 | 12,6 | 2,9 | 94 | 1,03 | 49 | 1,04 | 19 | 1,08 | - | -
10.11.2019 14:30 | MS214C | U8C/1 | - | - | - | - | - | - | 71 | 86 | 1,21 | 15,3 | 1,8 | 95 | 1,03 | 48 | 1,03 | 19 | 1,06 | - | -
10.11.2019 16:10 | MS214D | U9D | - | - | - | - | - | 17,30 | 72 | 86 | 1,19 | 15,4 | 1,5 | 94 | 1,03 | 48 | 1,03 | 19 | 1,06 | - | -
10.11.2019 17:00 | MR201C | L57C | - | - | - | - | - | - | 63 | 80 | 1,25 | 17,6 | 2,6 | 89 | 1,03 | 46 | 1,04 | 19 | 1,07 | - | -
10.11.2019 20:44 | MR201A | L 62A | - | - | - | - | - | - | 68 | 87 | 1,29 | 14,0 | 2,7 | 96 | 1,04 | 49 | 1,04 | 18 | 1,08 | - | -
10.11.2019 21:10 | MS214B | U 10B | - | - | - | - | - | 19,35 | 67 | 81 | 1,22 | 17,5 | 1,8 | 90 | 1,04 | 46 | 1,03 | 18 | 1,06 | - | -
11.11.2019 00:50 | MR201C | L 67C | - | - | - | - | - | - | 58 | 78 | 1,34 | 18,8 | 3,5 | 89 | 1,04 | 45 | 1,03 | 18 | 1,09 | - | -
11.11.2019 02:00 | MS214C | U 11C | - | - | - | - | - | 19,03 | 67 | 82 | 1,22 | 18,5 | 1,6 | 92 | 1,04 | 46 | 1,03 | 18 | 1,06 | - | -
11.11.2019 04:19 | MR201A | L 71A | - | - | - | - | - | - | 69 | 87 | 1,26 | 13,9 | 2,3 | 96 | 1,05 | 48 | 1,05 | 19 | 1,06 | - | -
11.11.2019 05:35 | MR201B | L 72B | - | - | - | - | - | - | 41 | 51 | 1,25 | 38,8 | 2,3 | 64 | 1,03 | 33 | 1,02 | 15 | 1,16 | - | -
11.11.2019 06:33 | MS214C | U 11C/1 | - | - | - | - | - | - | 69 | 83 | 1,21 | 18,2 | 1,5 | 93 | 1,04 | 46 | 1,03 | 19 | 1,06 | - | -
11.11.2019 08:25 | MR201A | L76A | - | 28,8 | - | - | - | - | 70 | 83 | 1,19 | 15,7 | 1,5 | 91 | 1,03 | 47 | 1,03 | 18 | 1,06 | - | -
11.11.2019 08:25 | MS214D | U12D | - | - | - | - | - | 18,42 | 70 | 85 | 1,22 | 17,1 | 1,7 | 95 | 1,04 | 47 | 1,03 | 19 | 1,06 | - | -
11.11.2019 10:01 | MS214A | U214A | - | - | - | - | - | - | 62 | 219 | 3,53 | 0,0 | 2,6 | 0 | 0,00 | 0 | 0,00 | 19 | 1,10 | - | ВМФ 9,8% Mw-1514
11.11.2019 10:02 | MR201B | L78B | - | - | - | - | - | - | 62 | 82 | 1,32 | 10,4 | 3,3 | 89 | 1,04 | 45 | 1,06 | 18 | 1,10 | - | -
11.11.2019 11:41 | MR201C | L80C | - | - | - | - | - | - | 57 | 81 | 1,42 | 18,1 | 5,1 | 94 | 1,04 | 47 | 1,04 | 19 | 1,07 | - | -
11.11.2019 12:55 | MS214B | U13B | - | - | - | - | - | 18,40 | 65 | 80 | 1,24 | 19,2 | 1,8 | 90 | 1,04 | 45 | 1,04 | 18 | 1,07 | - | -
11.11.2019 14:45 | MR201B | L84B | - | - | - | - | - | - | 65 | 81 | 1,25 | 11,5 | 2,4 | 88 | 1,03 | 47 | 1,03 | 17 | 1,09 | - | -
11.11.2019 15:45 | MS214C | U14C | - | - | - | - | - | 18,29 | 68 | 84 | 1,24 | 18,2 | 1,9 | 94 | 1,04 | 48 | 1,03 | 18 | 1,07 | - | -
11.11.2019 16:20 | MS214B | U13B-1 | - | - | - | - | - | - | 67 | 83 | 1,25 | 18,5 | 1,9 | 93 | 1,04 | 47 | 1,03 | 18 | 1,06 | - | -
11.11.2019 17:48 | MR201A | L88A | - | - | - | - | - | - | 72 | 88 | 1,23 | 12,7 | 2,0 | 96 | 1,04 | 50 | 1,03 | 19 | 1,06 | - | -
11.11.2019 18:40 | MR201B | L89B | - | - | - | - | - | - | 66 | 83 | 1,26 | 13,9 | 2,5 | 91 | 1,03 | 48 | 1,03 | 17 | 1,08 | - | ВМФ Mw=676, 0,02%
11.11.2019 19:45 | MS214B | U13B-2 | - | - | - | - | - | - | 65 | 85 | 1,31 | 18,0 | 2,6 | 96 | 1,05 | 47 | 1,04 | 18 | 1,08 | - | ВМФ Mw=1527, 0,04%
11.11.2019 20:20 | MR201C | L92C | - | - | - | - | - | - | 68 | 84 | 1,24 | 17,5 | 2,1 | 93 | 1,03 | 48 | 1,03 | 18 | 1,06 | - | -
11.11.2019 21:50 | MS214D | U15D | - | - | - | - | - | 18,63 | 70 | 86 | 1,24 | 16,2 | 1,9 | 96 | 1,04 | 49 | 1,03 | 18 | 1,06 | - | -
11.11.2019 23:30 | MR201B | L97B | - | - | - | - | - | - | 55 | 68 | 1,25 | 24,6 | 2,3 | 79 | 1,03 | 41 | 1,03 | 17 | 1,12 | - | -
12.11.2019 00:40 | MR201A | L99A | - | - | - | - | - | - | 66 | 82 | 1,23 | 17,7 | 2,0 | 91 | 1,03 | 47 | 1,03 | 18 | 1,08 | - | -
12.11.2019 02:40 | MS214C | U16C | - | - | - | - | - | 19,65 | 70 | 85 | 1,21 | 15,0 | 1,7 | 93 | 1,03 | 48 | 1,03 | 18 | 1,07 | - | -
12.11.2019 04:20 | MR201B | L104B | - | - | - | - | - | - | 80 | 108 | 1,35 | 23,3 | 3,1 | 126 | 1,03 | 64 | 1,04 | 22 | 1,08 | - | -
12.11.2019 04:55 | MR201C | L105C | - | - | - | - | - | - | 75 | 93 | 1,24 | 11,4 | 2,2 | 100 | 1,04 | 52 | 1,04 | 19 | 1,07 | - | -
12.11.2019 08:00 | MS214B | U17B | - | - | - | - | - | 18,32 | 69 | 88 | 1,26 | 14,3 | 2,3 | 97 | 1,04 | 48 | 1,04 | 19 | 1,07 | - | -
12.11.2019 08:05 | MR201C | L109C | - | 29,4 | - | - | - | - | 67 | 84 | 1,27 | 17,5 | 2,3 | 94 | 1,04 | 48 | 1,04 | 18 | 1,08 | - | -
12.11.2019 09:15 | MR201A | L110A | - | - | - | - | - | - | 73 | 90 | 1,23 | 13,2 | 2,1 | 98 | 1,03 | 50 | 1,03 | 19 | 1,08 | - | -
12.11.2019 09:50 | MR201B | L111B | - | - | - | - | - | - | 78 | 109 | 1,39 | 30,4 | 3,5 | 133 | 1,03 | 67 | 1,03 | 22 | 1,08 | - | -
12.11.2019 10:15 | MS214D | U18D | - | - | - | - | - | 19,33 | 73 | 95 | 1,29 | 11,6 | 2,5 | 103 | 1,06 | 49 | 1,03 | 20 | 1,07 | - | -
12.11.2019 12:50 | MS214D | U18D/1 | - | - | - | - | - | - | 74 | 92 | 1,23 | 12,6 | 1,8 | 100 | 1,05 | 48 | 1,03 | 19 | 1,07 | - | -
12.11.2019 14:45 | MR201A | L117A | - | - | - | - | - | - | 64 | 83 | 1,29 | 18,0 | 2,7 | 93 | 1,04 | 47 | 1,04 | 18 | 1,07 | - | -
12.11.2019 15:45 | MS214C | U19C | - | - | - | - | - | 19,11 | 70 | 88 | 1,26 | 16,1 | 2,1 | 98 | 1,06 | 48 | 1,03 | 20 | 1,09 | - | -
12.11.2019 17:05 | MR201C | L120C | - | - | - | - | - | - | 64 | 82 | 1,29 | 19,5 | 2,6 | 94 | 1,04 | 47 | 1,03 | 19 | 1,09 | - | -
12.11.2019 17:20 | MS214D | U18D/2 | - | - | - | - | - | - | 70 | 89 | 1,26 | 15,6 | 2,1 | 98 | 1,06 | 48 | 1,03 | 19 | 1,09 | - | -
12.11.2019 19:55 | MR201B | L123B | - | - | - | - | - | - | 79 | 113 | 1,43 | 35,9 | 3,6 | 143 | 1,03 | 71 | 1,04 | 24 | 1,14 | - | -
12.11.2019 22:00 | MR201A | L126A | - | - | - | - | - | - | 68 | 82 | 1,21 | 16,5 | 1,7 | 90 | 1,04 | 47 | 1,03 | 18 | 1,07 | - | -
12.11.2019 23:22 | MS214B | U20B | - | - | - | - | - | 19,35 | 68 | 84 | 1,23 | 15,5 | 1,8 | 92 | 1,06 | 46 | 1,03 | 19 | 1,08 | - | ВМФ 148- 1,03; 10,1%
12.11.2019 23:31 | MR201C | L127C | - | - | - | - | - | - | 64 | 79 | 1,23 | 19,0 | 1,9 | 89 | 1,04 | 46 | 1,03 | 18 | 1,07 | - | -
13.11.2019 01:15 | MR201B | L130B | - | - | - | - | - | - | 63 | 80 | 1,27 | 14,4 | 2,5 | 88 | 1,04 | 46 | 1,03 | 17 | 1,10 | - | -
13.11.2019 01:45 | MR201A | L131A | - | - | - | - | - | - | 66 | 83 | 1,26 | 15,2 | 2,5 | 92 | 1,03 | 48 | 1,03 | 18 | 1,06 | - | -
13.11.2019 04:08 | MR201C | L134C | - | - | - | - | - | - | 68 | 85 | 1,26 | 16,1 | 2,4 | 95 | 1,04 | 49 | 1,03 | 19 | 1,06 | - | -
13.11.2019 04:42 | MS214C | U21C | - | - | - | - | - | 19,08 | 68 | 85 | 1,25 | 15,0 | 2,0 | 94 | 1,06 | 47 | 1,03 | 19 | 1,08 | - | -
13.11.2019 05:01 | MR201B | L135B | - | - | - | - | - | - | 58 | 74 | 1,27 | 19,9 | 2,4 | 84 | 1,04 | 43 | 1,03 | 17 | 1,09 | - | -
13.11.2019 07:01 | MR201B | L138B | - | - | - | - | - | - | 57 | 71 | 1,25 | 21,2 | 2,1 | 81 | 1,04 | 42 | 1,03 | 16 | 1,09 | - | -
13.11.2019 09:00 | MS214D | U22D | - | - | - | - | - | 19,40 | 69 | 88 | 1,28 | 15,9 | 1,8 | 95 | 1,06 | 47 | 1,03 | 18 | 1,07 | - | ВМФ-0,2%
13.11.2019 09:10 | MR201A | L141A | - | 29,7 | - | - | - | - | 67 | 83 | 1,24 | 16,0 | 1,7 | 92 | 1,06 | 46 | 1,04 | 18 | 1,07 | - | -
13.11.2019 10:10 | MR201B | L143B | - | - | - | - | - | - | 57 | 73 | 1,28 | 20,9 | 2,5 | 83 | 1,03 | 43 | 1,03 | 16 | 1,08 | - | -
13.11.2019 13:05 | MS214B | U23B | - | - | - | - | - | 19,53 | 68 | 87 | 1,26 | 16,1 | 1,7 | 93 | 1,05 | 46 | 1,03 | 18 | 1,07 | - | ВМФ-0,2%
13.11.2019 14:15 | MR201C | L147C | - | - | - | - | - | - | 63 | 84 | 1,33 | 15,3 | 3,1 | 94 | 1,04 | 48 | 1,03 | 18 | 1,10 | - | -
13.11.2019 15:00 | MR201B | L149B | - | - | - | - | - | - | 61 | 76 | 1,25 | 17,4 | 2,1 | 85 | 1,03 | 44 | 1,04 | 16 | 1,09 | - | -
13.11.2019 16:50 | MR201C | L152C | - | - | - | - | - | - | 55 | 76 | 1,38 | 47,1 | 2,6 | 92 | 1,02 | 47 | 1,03 | 18 | 1,11 | - | ВМФ -10,5%
13.11.2019 18:00 | MR201B | L154B | - | - | - | - | - | - | 67 | 83 | 1,25 | 13,7 | 2,2 | 91 | 1,03 | 48 | 1,04 | 18 | 1,11 | - | -
13.11.2019 18:20 | MS214C | U24C | - | - | - | - | - | 18,74 | 68 | 86 | 1,27 | 17,0 | 1,7 | 96 | 1,08 | 47 | 1,03 | 18 | 1,07 | - | -
13.11.2019 21:00 | MR201A | L159A | - | - | - | - | - | - | 60 | 85 | 1,42 | 14,2 | 4,8 | 95 | 1,04 | 49 | 1,03 | 18 | 1,06 | - | -
13.11.2019 21:25 | MS214D | U25D | - | - | - | - | - | 18,57 | 68 | 84 | 1,24 | 19,3 | 2,1 | 95 | 1,04 | 48 | 1,03 | 19 | 1,08 | - | -
13.11.2019 23:35 | MR201B | L163B | - | - | - | - | - | - | 69 | 85 | 1,23 | 16,7 | 1,8 | 95 | 1,04 | 48 | 1,03 | 18 | 1,06 | - | -
13.11.2019 23:55 | MS214B | U26B | - | - | - | - | - | 18,83 | 70 | 87 | 1,24 | 12,7 | 2,2 | 95 | 1,03 | 49 | 1,04 | 18 | 1,07 | - | -
14.11.2019 02:05 | MS214B | U26B/1 | - | - | - | - | - | - | 70 | 86 | 1,23 | 17,3 | 1,8 | 96 | 1,04 | 48 | 1,09 | 18 | 1,06 | - | -
14.11.2019 02:10 | MR201C | L167C | - | - | - | - | - | - | 66 | 85 | 1,30 | 17,4 | 2,7 | 96 | 1,04 | 48 | 1,03 | 18 | 1,06 | - | -
14.11.2019 03:25 | MS214D | U25D/1 | - | - | - | - | - | - | 70 | 86 | 1,22 | 17,9 | 1,6 | 96 | 1,04 | 49 | 1,03 | 18 | 1,06 | - | -
14.11.2019 04:10 | MR201B | L169B | - | - | - | - | - | - | 68 | 85 | 1,26 | 14,2 | 2,4 | 94 | 1,03 | 48 | 1,03 | 18 | 1,08 | - | -
14.11.2019 05:35 | MR201A | L171A | - | - | - | - | - | - | 65 | 87 | 1,33 | 15,1 | 3,2 | 97 | 1,04 | 49 | 1,03 | 18 | 1,08 | - | -
14.11.2019 07:35 | MS214C | U27C | - | - | - | - | - | 18,70 | 70 | 87 | 1,24 | 15,6 | 2,0 | 96 | 1,04 | 49 | 1,03 | 18 | 1,06 | - | -
14.11.2019 08:20 | MR201C | L176C | - | 30,0 | - | - | - | - | 65 | 84 | 1,30 | 15,1 | 3,0 | 93 | 1,03 | 48 | 1,04 | 18 | 1,06 | - | -
14.11.2019 09:11 | MR201B | L178B | - | - | - | - | - | - | 65 | 81 | 1,24 | 15,5 | 2,3 | 90 | 1,03 | 46 | 1,05 | 18 | 1,06 | - | -
14.11.2019 12:15 | MS214B | U28B | - | - | - | - | - | 18,64 | 67 | 84 | 1,25 | 15,1 | 2,4 | 93 | 1,03 | 48 | 1,03 | 18 | 1,06 | - | -
14.11.2019 14:25 | MR201A | L185A | - | - | - | - | - | - | 67 | 84 | 1,26 | 14,4 | 2,4 | 93 | 1,03 | 48 | 1,04 | 18 | 1,07 | - | -
14.11.2019 16:15 | MS214D | U29D | - | - | - | - | - | 18,57 | 70 | 84 | 1,21 | 15,2 | 1,7 | 92 | 1,03 | 48 | 1,04 | 18 | 1,06 | - | -
14.11.2019 17:20 | MR201B | L189B | - | - | - | - | - | - | 65 | 81 | 1,25 | 14,5 | 2,6 | 89 | 1,03 | 47 | 1,03 | 18 | 1,07 | - | -
14.11.2019 19:55 | MR201C | L193C | - | - | - | - | - | - | 64 | 86 | 1,33 | 13,8 | 3,4 | 95 | 1,04 | 48 | 1,04 | 18 | 1,07 | - | -
14.11.2019 20:20 | MS214C | U30C | - | - | - | - | - | 18,95 | 70 | 84 | 1,21 | 14,7 | 1,6 | 92 | 1,04 | 48 | 1,04 | 18 | 1,06 | - | -
14.11.2019 23:06 | MR201A | L197A | - | - | - | - | - | - | 67 | 85 | 1,28 | 13,9 | 2,5 | 93 | 1,04 | 48 | 1,04 | 18 | 1,09 | - | -
15.11.2019 01:20 | MS214B | U31B | - | - | - | - | - | 18,87 | 69 | 84 | 1,20 | 14,1 | 1,7 | 91 | 1,04 | 48 | 1,03 | 18 | 1,06 | - | -
15.11.2019 02:30 | MR201B | L201B | - | - | - | - | - | - | 62 | 80 | 1,29 | 16,0 | 2,9 | 90 | 1,03 | 47 | 1,03 | 18 | 1,08 | - | -
15.11.2019 05:42 | MS214D | U32D | - | - | - | - | - | 18,63 | 68 | 83 | 1,21 | 15,2 | 1,8 | 91 | 1,04 | 47 | 1,03 | 18 | 1,06 | - | -
15.11.2019 06:41 | MR201B | L207B | - | - | - | - | - | - | 64 | 82 | 1,28 | 15,6 | 2,7 | 91 | 1,03 | 47 | 1,04 | 18 | 1,08 | - | -
15.11.2019 08:10 | MR201C | L211C | - | 30,6 | - | - | - | - | 64 | 85 | 1,34 | 17,2 | 2,8 | 96 | 1,06 | 47 | 1,04 | 18 | 1,08 | - | -
15.11.2019 10:30 | MS214C | U33C | - | - | - | - | - | 18,86 | 69 | 84 | 1,21 | 17,8 | 1,6 | 93 | 1,03 | 47 | 1,03 | 18 | 1,05 | - | -
15.11.2019 11:05 | MR201A | L215A | - | - | - | - | - | - | 64 | 83 | 1,30 | 17,9 | 2,7 | 94 | 1,04 | 48 | 1,03 | 18 | 1,07 | - | -
15.11.2019 14:07 | MR201B | L219B | - | - | - | - | - | - | 63 | 81 | 1,29 | 17,0 | 2,8 | 90 | 1,03 | 47 | 1,03 | 17 | 1,05 | - | -
15.11.2019 15:10 | MS214B | U34B | - | - | - | - | - | 18,77 | 69 | 84 | 1,23 | 16,6 | 1,8 | 93 | 1,04 | 47 | 1,03 | 18 | 1,06 | - | -
15.11.2019 16:47 | MR201A | L223A | - | - | - | - | - | - | 65 | 84 | 1,28 | 17,7 | 2,4 | 94 | 1,04 | 47 | 1,03 | 18 | 1,06 | - | -
15.11.2019 20:10 | MS214D | U35D | - | - | - | - | - | 18,61 | 68 | 84 | 1,24 | 18,0 | 1,9 | 94 | 1,04 | 47 | 1,03 | 18 | 1,06 | - | -
15.11.2019 20:30 | MR201B | L228B | - | - | - | - | - | - | 68 | 83 | 1,23 | 14,5 | 2,1 | 91 | 1,03 | 48 | 1,03 | 18 | 1,06 | - | -
16.11.2019 00:35 | MR201A | L233A | - | - | - | - | - | - | 67 | 84 | 1,26 | 16,3 | 2,5 | 94 | 1,03 | 48 | 1,03 | 18 | 1,06 | - | -
16.11.2019 01:05 | MS214C | U36C | - | - | - | - | - | 19,00 | 70 | 85 | 1,20 | 15,1 | 1,7 | 93 | 1,03 | 48 | 1,03 | 19 | 1,06 | - | -
16.11.2019 05:40 | MR201B | L240B | - | - | - | - | - | - | 69 | 83 | 1,21 | 14,1 | 1,9 | 91 | 1,03 | 47 | 1,03 | 18 | 1,06 | - | -
16.11.2019 06:00 | MS214B | U37B | - | - | - | - | - | 19,12 | 69 | 85 | 1,23 | 15,5 | 2,2 | 93 | 1,03 | 48 | 1,03 | 19 | 1,07 | - | -
16.11.2019 09:45 | MR201A | L245A | - | 30,0 | - | - | - | - | 70 | 88 | 1,25 | 12,9 | 2,3 | 96 | 1,04 | 49 | 1,03 | 18 | 1,06 | - | -
16.11.2019 10:55 | MS214D | U38D | - | - | - | - | - | 19,18 | 72 | 86 | 1,19 | 14,4 | 1,6 | 94 | 1,03 | 48 | 1,03 | 18 | 1,05 | - | -
16.11.2019 12:00 | MR201B | L248B | - | - | - | - | - | - | 65 | 86 | 1,31 | 17,2 | 2,2 | 97 | 1,05 | 46 | 1,08 | 19 | 1,05 | - | -
16.11.2019 14:30 | MR201A | L251A | - | - | - | - | - | - | 72 | 86 | 1,20 | 13,6 | 1,7 | 94 | 1,03 | 49 | 1,03 | 18 | 1,05 | - | -
16.11.2019 15:50 | MS214C | U39C | - | - | - | - | - | 19,06 | 73 | 88 | 1,19 | 14,0 | 1,5 | 95 | 1,03 | 49 | 1,03 | 18 | 1,06 | - | -
16.11.2019 16:30 | MR201B | L254B | - | - | - | - | - | - | 68 | 84 | 1,22 | 15,6 | 2,0 | 92 | 1,03 | 48 | 1,03 | 18 | 1,06 | - | -
16.11.2019 21:05 | MR201B | L260B | - | - | - | - | - | - | 66 | 85 | 1,28 | 17,1 | 2,4 | 95 | 1,04 | 47 | 1,04 | 18 | 1,08 | - | -
16.11.2019 21:05 | MS214B | U40B | - | - | - | - | - | 18,85 | 72 | 86 | 1,21 | 15,1 | 1,7 | 95 | 1,03 | 49 | 1,03 | 18 | 1,06 | - | -
17.11.2019 01:21 | MR201A | L265A | - | - | - | - | - | - | 66 | 85 | 1,29 | 19,8 | 2,4 | 97 | 1,05 | 48 | 1,04 | 18 | 1,08 | - | -
17.11.2019 01:44 | MS214D | U41D | - | - | - | - | - | 19,60 | 70 | 87 | 1,24 | 15,5 | 1,9 | 96 | 1,04 | 48 | 1,03 | 18 | 1,07 | - | -
17.11.2019 04:49 | MR201B | L270B | - | - | - | - | - | - | 66 | 84 | 1,28 | 17,1 | 2,6 | 95 | 1,03 | 48 | 1,03 | 18 | 1,05 | - | -
17.11.2019 06:39 | MS214C | U42C | - | - | - | - | - | 19,30 | 71 | 87 | 1,21 | 16,4 | 1,5 | 96 | 1,04 | 48 | 1,03 | 18 | 1,06 | - | -
17.11.2019 08:55 | MR201A | L275A | - | 29,8 | - | - | - | - | 67 | 84 | 1,25 | 15,7 | 2,2 | 93 | 1,04 | 48 | 1,03 | 18 | 1,08 | - | -
17.11.2019 11:35 | MS214B | U43B | - | - | - | - | - | 19,52 | 71 | 87 | 1,22 | 17,1 | 1,5 | 96 | 1,04 | 48 | 1,03 | 18 | 1,06 | - | -
17.11.2019 12:15 | MR201B | L280B | - | - | - | - | - | - | 62 | 83 | 1,33 | 15,2 | 3,6 | 93 | 1,03 | 47 | 1,05 | 18 | 1,08 | - | -
17.11.2019 16:00 | MR201A | L285A | - | - | - | - | - | - | 67 | 85 | 1,26 | 17,4 | 2,1 | 95 | 1,04 | 48 | 1,03 | 18 | 1,10 | - | -
17.11.2019 16:41 | MS214D | U44D | - | - | - | - | - | 19,45 | 70 | 84 | 1,20 | 16,1 | 1,5 | 93 | 1,03 | 48 | 1,03 | 18 | 1,06 | - | -
17.11.2019 21:40 | MS214C | U45C | - | - | - | - | - | 18,99 | 72 | 86 | 1,20 | 15,1 | 1,6 | 94 | 1,03 | 48 | 1,03 | 19 | 1,06 | - | -
05.12.2019 15:20 | MR201B | L1B | - | 28,5 | - | - | - | - | 71 | 92 | 1,30 | 23,6 | 1,9 | 107 | 1,08 | 50 | 1,03 | 20 | 1,06 | - | -
05.12.2019 17:38 | MR201A | L2A | - | - | - | - | - | - | 74 | 94 | 1,28 | 12,3 | 2,6 | 103 | 1,05 | 51 | 1,03 | 21 | 1,07 | - | -
05.12.2019 18:30 | MR201C | L3C | - | - | - | - | - | - | 68 | 89 | 1,31 | 17,8 | 2,9 | 100 | 1,04 | 49 | 1,04 | 20 | 1,07 | - | -
05.12.2019 19:20 | MR201B | L4B | - | - | - | - | - | - | 71 | 87 | 1,22 | 16,2 | 1,7 | 96 | 1,04 | 48 | 1,04 | 19 | 1,07 | - | -
05.12.2019 23:05 | MR201B | L5B | - | - | - | - | - | - | 77 | 91 | 1,18 | 7,9 | 1,7 | 97 | 1,03 | 48 | 1,05 | 20 | 1,07 | - | -
06.12.2019 02:15 | MR201C | L6C | - | - | - | - | - | - | 71 | 88 | 1,24 | 13,1 | 2,3 | 96 | 1,03 | 49 | 1,04 | 19 | 1,07 | - | -
06.12.2019 03:00 | MR201B | L7B | - | - | - | - | - | - | 72 | 88 | 1,22 | 14,0 | 1,8 | 97 | 1,03 | 49 | 1,04 | 19 | 1,08 | - | -
06.12.2019 05:45 | MS214B | U1B | - | - | - | - | - | 15,43 | 75 | 93 | 1,23 | 14,4 | 1,6 | 102 | 1,06 | 50 | 1,04 | 19 | 1,05 | - | -
06.12.2019 05:55 | MR201C | L8C | - | - | - | - | - | - | 66 | 83 | 1,26 | 19,1 | 2,0 | 93 | 1,04 | 46 | 1,06 | 19 | 1,07 | - | -
06.12.2019 09:50 | MR201B | L13B | - | - | - | - | - | - | 71 | 89 | 1,25 | 10,9 | 2,7 | 96 | 1,03 | 49 | 1,03 | 21 | 1,10 | - | -
06.12.2019 10:55 | MS214C | U2C | - | - | - | - | - | 18,01 | 72 | 88 | 1,23 | 12,8 | 2,1 | 96 | 1,03 | 48 | 1,03 | 20 | 1,06 | - | -
06.12.2019 11:00 | MR201C | L14C | - | 28,5 | - | - | - | - | 73 | 88 | 1,21 | 12,7 | 1,5 | 96 | 1,04 | 48 | 1,03 | 18 | 1,08 | - | -
06.12.2019 16:10 | MS214C | U2C/1 | - | - | - | - | - | - | 73 | 86 | 1,18 | 14,9 | 1,2 | 94 | 1,03 | 48 | 1,03 | 18 | 1,05 | - | -
06.12.2019 16:40 | MR201B | L17B | - | - | - | - | - | - | 70 | 87 | 1,24 | 12,8 | 2,4 | 95 | 1,03 | 48 | 1,03 | 20 | 1,09 | - | -
06.12.2019 17:10 | MS214A | U3A | - | - | - | - | - | 16,73 | 72 | 87 | 1,21 | 16,1 | 1,6 | 96 | 1,04 | 48 | 1,03 | 19 | 1,06 | - | -
06.12.2019 17:20 | MR201C | L18C | - | - | - | - | - | - | 65 | 80 | 1,22 | 21,0 | 1,8 | 90 | 1,03 | 46 | 1,03 | 18 | 1,09 | - | -
06.12.2019 20:10 | MR201B | L21B | - | - | - | - | - | - | 68 | 88 | 1,29 | 13,0 | 3,1 | 96 | 1,03 | 49 | 1,03 | 20 | 1,07 | - | -
06.12.2019 21:50 | MS214D | U4D | - | - | - | - | - | 17,83 | 70 | 84 | 1,20 | 16,5 | 1,7 | 93 | 1,03 | 47 | 1,03 | 19 | 1,07 | - | -
06.12.2019 23:55 | MR201B | L25B | - | - | - | - | - | - | 66 | 83 | 1,27 | 17,1 | 2,3 | 93 | 1,04 | 47 | 1,04 | 18 | 1,09 | - | -
07.12.2019 00:30 | MS214B | U1B/1 | - | - | - | - | - | - | 71 | 87 | 1,22 | 15,0 | 1,7 | 96 | 1,04 | 47 | 1,04 | 19 | 1,06 | - | -
07.12.2019 03:04 | MR201C | L28C | - | - | - | - | - | - | 58 | 79 | 1,36 | 17,5 | 3,7 | 89 | 1,03 | 45 | 1,04 | 17 | 1,08 | - | -
07.12.2019 05:27 | MR201B | L31B | - | - | - | - | - | - | 65 | 86 | 1,32 | 13,8 | 3,3 | 95 | 1,04 | 48 | 1,04 | 19 | 1,06 | - | -
07.12.2019 06:10 | MS214E | U5E | - | - | - | - | - | 17,82 | 67 | 85 | 1,26 | 15,0 | 2,5 | 94 | 1,05 | 47 | 1,03 | 20 | 1,14 | - | -
07.12.2019 08:00 | MR201C | L 34C | - | 29,8 | - | - | - | - | 69 | 88 | 1,27 | 11,3 | 2,7 | 95 | 1,03 | 48 | 1,03 | 20 | 1,13 | - | -
07.12.2019 11:40 | MS214C | U 6C | - | - | - | - | - | 18,57 | 68 | 83 | 1,22 | 15,1 | 1,7 | 91 | 1,04 | 46 | 1,03 | 18 | 1,06 | - | -
07.12.2019 13:41 | MR201B | L 39B | - | - | - | - | - | - | 64 | 82 | 1,29 | 14,8 | 2,6 | 91 | 1,03 | 46 | 1,04 | 17 | 1,10 | - | -
07.12.2019 17:43 | MR201C | L 46C | - | - | - | - | - | - | 56 | 78 | 1,38 | 16,9 | 4,4 | 88 | 1,02 | 45 | 1,04 | 17 | 1,07 | - | -
07.12.2019 17:44 | MS214A | U7A | - | - | - | - | - | 18,88 | 69 | 82 | 1,19 | 16,9 | 1,4 | 91 | 1,03 | 46 | 1,03 | 18 | 1,05 | - | -
07.12.2019 20:40 | MR201C | L50C | - | - | - | - | - | - | 61 | 79 | 1,28 | 16,6 | 2,9 | 88 | 1,03 | 45 | 1,02 | 18 | 1,09 | - | -
07.12.2019 21:50 | MS214B | U8B | - | - | - | - | - | 18,88 | 69 | 81 | 1,18 | 16,3 | 1,3 | 89 | 1,03 | 46 | 1,03 | 18 | 1,05 | - | -
07.12.2019 22:50 | MR201B | L53B | - | - | - | - | - | - | 70 | 84 | 1,20 | 15,2 | 1,7 | 92 | 1,03 | 48 | 1,02 | 20 | 1,11 | - | -
08.12.2019 02:00 | MS214D | U9D | - | - | - | - | - | 18,40 | 70 | 82 | 1,17 | 15,5 | 1,3 | 90 | 1,03 | 47 | 1,02 | 20 | 1,09 | - | -
08.12.2019 02:40 | MS214B | U8B/1 | - | - | - | - | - | - | 72 | 84 | 1,17 | 16,4 | 1,1 | 92 | 1,03 | 48 | 1,03 | 18 | 1,05 | - | -
08.12.2019 03:45 | MR201B | L59B | - | - | - | - | - | - | 73 | 87 | 1,20 | 13,4 | 1,7 | 95 | 1,03 | 49 | 1,03 | 18 | 1,06 | - | -
08.12.2019 06:15 | MR201C | L62C | - | - | - | - | - | - | 70 | 84 | 1,21 | 16,0 | 1,9 | 93 | 1,03 | 49 | 1,03 | 18 | 1,06 | - | -
08.12.2019 08:15 | MS214E | U10E | - | - | - | - | - | 18,64 | 73 | 86 | 1,18 | 15,3 | 1,4 | 94 | 1,03 | 49 | 1,03 | 19 | 1,07 | - | -
08.12.2019 10:00 | MR201B | L67B | - | 29,7 | - | - | - | - | 67 | 85 | 1,26 | 18,0 | 2,1 | 95 | 1,04 | 47 | 1,06 | 19 | 1,06 | - | -
08.12.2019 11:05 | MR201C | L68C | - | - | - | - | - | - | 65 | 83 | 1,28 | 16,7 | 2,9 | 93 | 1,03 | 48 | 1,04 | 19 | 1,09 | - | -
08.12.2019 14:15 | MS214C | U11C | - | - | - | - | - | 18,41 | 69 | 81 | 1,18 | 15,7 | 1,5 | 89 | 1,03 | 47 | 1,03 | 18 | 1,06 | - | -
08.12.2019 14:40 | MR201B | L73B | - | - | - | - | - | - | 67 | 82 | 1,22 | 16,8 | 1,7 | 91 | 1,03 | 47 | 1,05 | 18 | 1,06 | - | -
08.12.2019 18:20 | MS214C | U11C\1 | - | - | - | - | - | - | 72 | 85 | 1,19 | 15,2 | 1,5 | 93 | 1,03 | 48 | 1,03 | 18 | 1,06 | - | -
08.12.2019 18:40 | MR201C | L78C | - | - | - | - | - | - | 63 | 81 | 1,28 | 17,7 | 2,8 | 91 | 1,03 | 48 | 1,03 | 18 | 1,07 | - | -
08.12.2019 19:15 | MS214A | U12A | - | - | - | - | - | 18,24 | 70 | 84 | 1,20 | 16,1 | 1,6 | 93 | 1,03 | 48 | 1,03 | 18 | 1,07 | - | -
08.12.2019 22:17 | MR201B | L 83B | - | - | - | - | - | - | 67 | 85 | 1,26 | 13,4 | 2,6 | 93 | 1,03 | 48 | 1,04 | 19 | 1,06 | - | -
08.12.2019 22:56 | MS214B | U 13B | - | - | - | - | - | 18,55 | 70 | 84 | 1,21 | 14,4 | 1,8 | 92 | 1,03 | 47 | 1,03 | 19 | 1,06 | - | -
09.12.2019 02:52 | MR201C | L88C | - | - | - | - | - | - | 59 | 80 | 1,36 | 17,0 | 4,0 | 91 | 1,03 | 47 | 1,03 | 18 | 1,06 | - | -
09.12.2019 03:33 | MS214D | U14D | - | - | - | - | - | 18,57 | 70 | 84 | 1,21 | 15,8 | 1,6 | 93 | 1,03 | 47 | 1,03 | 18 | 1,06 | - | -
09.12.2019 06:35 | MR201B | L 93B | - | - | - | - | - | - | 68 | 86 | 1,28 | 14,8 | 2,5 | 98 | 1,03 | 48 | 1,03 | 18 | 1,11 | - | -
09.12.2019 08:25 | MR201C | L96C | - | 28,8 | - | - | - | - | 68 | 83 | 1,21 | 17,0 | 1,8 | 92 | 1,03 | 47 | 1,03 | 18 | 1,06 | - | -
09.12.2019 08:50 | MS214A | U15A | - | - | - | - | - | 18,83 | 67 | 84 | 1,24 | 16,0 | 2,2 | 93 | 1,03 | 47 | 1,03 | 18 | 1,06 | - | -
09.12.2019 10:14 | MR201C | L98C | - | - | - | - | - | - | 69 | 84 | 1,23 | 16,4 | 2,1 | 93 | 1,03 | 48 | 1,03 | 18 | 1,05 | - | -
09.12.2019 12:10 | MR201B | L101B | - | - | - | - | - | - | 67 | 84 | 1,26 | 19,4 | 2,2 | 95 | 1,04 | 47 | 1,03 | 19 | 1,06 | - | -
09.12.2019 14:18 | MS214B | U16B | - | - | - | - | - | 18,97 | 69 | 83 | 1,20 | 16,4 | 1,6 | 92 | 1,03 | 47 | 1,03 | 18 | 1,05 | - | -
09.12.2019 14:30 | MR201C | L104C | - | - | - | - | - | - | 68 | 83 | 1,21 | 18,5 | 1,7 | 92 | 1,03 | 47 | 1,03 | 18 | 1,05 | - | -
09.12.2019 16:20 | MR201C | L106C | - | - | - | - | - | - | 68 | 85 | 1,24 | 15,1 | 2,1 | 93 | 1,03 | 48 | 1,03 | 19 | 1,05 | - | -
09.12.2019 18:10 | MR201C | L108C | - | - | - | - | - | - | 64 | 80 | 1,26 | 20,9 | 2,0 | 92 | 1,05 | 45 | 1,05 | 18 | 1,06 | - | -
09.12.2019 20:05 | MS214C | U17C | - | - | - | - | - | 18,56 | 68 | 82 | 1,21 | 18,4 | 1,6 | 91 | 1,04 | 47 | 1,03 | 18 | 1,06 | - | -
09.12.2019 21:35 | MR201C | L112C | - | - | - | - | - | - | 70 | 84 | 1,20 | 14,9 | 1,8 | 92 | 1,03 | 48 | 1,03 | 19 | 1,07 | - | -
09.12.2019 22:55 | MS214D | U18D | - | - | - | - | - | 18,89 | 69 | 83 | 1,21 | 16,5 | 1,7 | 92 | 1,03 | 48 | 1,03 | 18 | 1,05 | - | -
09.12.2019 23:45 | MS214C | U17C/1 | - | - | - | - | - | - | 67 | 82 | 1,22 | 17,8 | 1,8 | 92 | 1,04 | 47 | 1,04 | 18 | 1,06 | - | -
10.12.2019 00:30 | MR201C | L116C | - | - | - | - | - | - | 67 | 83 | 1,24 | 17,1 | 2,3 | 92 | 1,03 | 48 | 1,04 | 19 | 1,06 | - | -
10.12.2019 00:35 | MR201B | L117B | - | - | - | - | - | - | 63 | 80 | 1,27 | 24,4 | 2,2 | 93 | 1,04 | 46 | 1,03 | 18 | 1,07 | - | -
10.12.2019 04:15 | MS214A | U19A | - | - | - | - | - | 18,75 | 69 | 83 | 1,21 | 17,9 | 1,6 | 93 | 1,04 | 47 | 1,03 | 19 | 1,06 | - | -
10.12.2019 05:35 | MR201B | L123B | - | - | - | - | - | - | 68 | 85 | 1,24 | 14,5 | 2,2 | 93 | 1,04 | 48 | 1,04 | 18 | 1,07 | - | -
10.12.2019 08:15 | MR201C | L126C | - | 29,1 | - | - | - | - | 61 | 83 | 1,35 | 17,9 | 3,6 | 95 | 1,04 | 46 | 1,07 | 19 | 1,05 | - | -
10.12.2019 09:20 | MS214B | U20B | - | - | - | - | - | 18,59 | 72 | 86 | 1,19 | 14,4 | 1,5 | 94 | 1,03 | 48 | 1,03 | 19 | 1,05 | - | -
10.12.2019 13:15 | MR201B | L129B | - | - | - | - | - | - | 90 | 116 | 1,30 | 35,8 | 2,1 | 145 | 1,03 | 72 | 1,03 | 24 | 1,07 | - | -
10.12.2019 16:50 | MR201B | L133B | - | - | - | - | - | - | 69 | 84 | 1,23 | 17,8 | 1,7 | 94 | 1,04 | 47 | 1,03 | 19 | 1,06 | - | -
10.12.2019 17:40 | MR201C | L134C | - | - | - | - | - | - | 70 | 84 | 1,20 | 14,9 | 1,7 | 92 | 1,03 | 48 | 1,03 | 19 | 1,06 | - | -
10.12.2019 18:10 | MS214E | U21E | - | - | - | - | - | 18,55 | 81 | 97 | 1,20 | 10,3 | 1,3 | 104 | 1,07 | 49 | 1,03 | 21 | 1,07 | - | -
10.12.2019 19:04 | MR201B | L135B | - | - | - | - | - | - | 71 | 88 | 1,24 | 20,2 | 1,4 | 100 | 1,05 | 48 | 1,05 | 19 | 1,06 | - | -
10.12.2019 20:05 | MS214C | U22C | - | - | - | - | - | 18,15 | 69 | 85 | 1,23 | 16,9 | 1,9 | 94 | 1,04 | 47 | 1,04 | 19 | 1,06 | - | -
10.12.2019 22:30 | MR201C | L140C | - | - | - | - | - | - | 71 | 87 | 1,24 | 11,9 | 2,2 | 95 | 1,03 | 49 | 1,04 | 18 | 1,06 | - | -
10.12.2019 23:20 | MR201B | L141B | - | - | - | - | - | - | 65 | 80 | 1,24 | 20,1 | 1,8 | 91 | 1,04 | 45 | 1,04 | 18 | 1,08 | - | -
10.12.2019 23:25 | MS214E | U21E/1 | - | - | - | - | - | - | 75 | 92 | 1,22 | 13,1 | 1,6 | 100 | 1,05 | 48 | 1,03 | 20 | 1,08 | - | -
11.12.2019 00:50 | MR201B | L143B | - | - | - | - | - | - | 73 | 86 | 1,17 | 15,1 | 1,2 | 93 | 1,04 | 48 | 1,03 | 19 | 1,05 | - | -
11.12.2019 01:15 | MS214D | U23D | - | - | - | - | - | 18,08 | 72 | 90 | 1,25 | 14,1 | 2,0 | 99 | 1,05 | 47 | 1,03 | 21 | 1,09 | - | -
11.12.2019 02:20 | MR201B | L145B | - | - | - | - | - | - | 64 | 80 | 1,26 | 20,2 | 1,9 | 91 | 1,05 | 44 | 1,07 | 19 | 1,06 | - | -
11.12.2019 03:35 | MS214E | U21E/2 | - | - | - | - | - | - | 73 | 88 | 1,21 | 15,0 | 1,5 | 97 | 1,05 | 48 | 1,03 | 20 | 1,08 | - | -
11.12.2019 03:55 | MR201B | L147B | - | - | - | - | - | - | 71 | 85 | 1,20 | 14,9 | 1,5 | 93 | 1,04 | 48 | 1,04 | 19 | 1,08 | - | -
11.12.2019 06:35 | MR201C | L150C | - | - | - | - | - | - | 65 | 83 | 1,28 | 17,3 | 2,5 | 93 | 1,04 | 47 | 1,04 | 18 | 1,08 | - | -
11.12.2019 09:54 | MS214A | U 24A | - | - | - | - | - | 18,38 | 73 | 87 | 1,18 | 15,5 | 1,2 | 95 | 1,04 | 48 | 1,03 | 19 | 1,08 | - | -
11.12.2019 10:15 | MR201B | L 155B | - | 29,6 | - | - | - | - | 72 | 87 | 1,22 | 13,5 | 1,9 | 95 | 1,03 | 49 | 1,04 | 19 | 1,06 | - | -
11.12.2019 12:20 | MS214B | U 25B | - | - | - | - | - | 18,46 | 72 | 86 | 1,19 | 15,6 | 1,4 | 94 | 1,03 | 48 | 1,04 | 19 | 1,06 | - | -
11.12.2019 12:57 | MR201C | L 158C | - | - | - | - | - | - | 55 | 92 | 1,67 | 9,3 | 7,8 | 104 | 1,03 | 52 | 1,03 | 18 | 1,05 | - | -
11.12.2019 17:02 | MR201B | L 161B | - | - | - | - | - | - | 53 | 95 | 1,77 | 9,7 | 8,7 | 109 | 1,04 | 53 | 1,05 | 18 | 1,06 | - | -
11.12.2019 18:45 | MS214C | U 26C | - | - | - | - | - | 17,64 | 61 | 91 | 1,50 | 12,5 | 5,6 | 102 | 1,04 | 50 | 1,05 | 19 | 1,05 | - | -
11.12.2019 19:25 | MR201C | L 164C | - | - | - | - | - | - | 56 | 88 | 1,58 | 13,8 | 7,2 | 101 | 1,03 | 53 | 1,03 | 19 | 1,07 | - | -
11.12.2019 20:25 | MR201B | L165B | - | - | - | - | - | - | 58 | 82 | 1,42 | 14,0 | 5,0 | 92 | 1,03 | 48 | 1,03 | 18 | 1,06 | - | -
11.12.2019 22:45 | MR201C | L168C | - | - | - | - | - | - | 59 | 78 | 1,32 | 22,1 | 3,1 | 91 | 1,04 | 46 | 1,03 | 17 | 1,05 | - | -
11.12.2019 23:50 | MS214C | U26C/1 | - | - | - | - | - | - | 62 | 88 | 1,42 | 14,2 | 4,5 | 99 | 1,04 | 49 | 1,03 | 18 | 1,06 | - | -
12.12.2019 00:55 | MR201B | L171B | - | - | - | - | - | - | 65 | 82 | 1,27 | 15,0 | 2,7 | 91 | 1,03 | 47 | 1,03 | 18 | 1,05 | - | -
12.12.2019 02:30 | MS214A | U28A | - | - | - | - | - | 18,19 | 62 | 85 | 1,38 | 17,0 | 4,0 | 97 | 1,04 | 48 | 1,03 | 18 | 1,05 | - | -
12.12.2019 03:25 | MR201C | L174C | - | - | - | - | - | - | 60 | 76 | 1,27 | 21,9 | 2,6 | 87 | 1,03 | 45 | 1,03 | 17 | 1,05 | - | -
12.12.2019 04:15 | MR201B | L175B | - | - | - | - | - | - | 61 | 77 | 1,27 | 20,7 | 2,7 | 88 | 1,03 | 46 | 1,03 | 17 | 1,06 | - | -
12.12.2019 05:40 | MS214B | U29B | - | - | - | - | - | 18,14 | 61 | 83 | 1,36 | 18,0 | 3,7 | 95 | 1,04 | 47 | 1,03 | 18 | 1,05 | - | -
12.12.2019 09:00 | MR201B | L181B | - | 30,3 | - | - | - | - | 67 | 89 | 1,33 | 14,9 | 3,4 | 99 | 1,03 | 50 | 1,03 | 18 | 1,05 | - | -
12.12.2019 10:35 | MS214D | U27D | - | - | - | - | - | 18,22 | 66 | 88 | 1,34 | 16,5 | 3,4 | 99 | 1,04 | 50 | 1,03 | 18 | 1,05 | - | -
12.12.2019 11:35 | MR201C | L184C | - | - | - | - | - | - | 66 | 86 | 1,31 | 16,4 | 3,1 | 96 | 1,03 | 49 | 1,04 | 18 | 1,06 | - | -
12.12.2019 14:00 | MR201B | L187B | - | - | - | - | - | - | 50 | 63 | 1,27 | 31,0 | 2,3 | 77 | 1,03 | 39 | 1,03 | 16 | 1,08 | - | -
12.12.2019 15:00 | MS214C | U28C | - | - | - | - | - | 17,81 | 67 | 88 | 1,30 | 16,6 | 2,6 | 98 | 1,04 | 47 | 1,04 | 18 | 1,06 | - | -
12.12.2019 18:15 | MR201C | L193C | - | - | - | - | - | - | 74 | 98 | 1,34 | 36,5 | 3,1 | 125 | 1,03 | 62 | 1,03 | 23 | 1,04 | - | -
12.12.2019 19:15 | MR201A | L194A | - | - | - | - | - | - | 31 | 45 | 1,44 | 32,2 | 4,4 | 56 | 1,02 | 29 | 1,04 | 10 | 1,12 | - | -
12.12.2019 21:34 | MR201B | L197B | - | - | - | - | - | - | 64 | 88 | 1,37 | 13,2 | 4,0 | 98 | 1,03 | 50 | 1,04 | 18 | 1,06 | - | -
12.12.2019 22:48 | MS214B | U29B | - | - | - | - | - | 16,83 | 58 | 85 | 1,46 | 35,3 | 3,7 | 108 | 1,05 | 52 | 1,05 | 18 | 1,19 | - | -
12.12.2019 22:49 | MR201C | L198C | - | - | - | - | - | - | 66 | 87 | 1,32 | 13,1 | 3,3 | 96 | 1,03 | 49 | 1,04 | 18 | 1,07 | - | -
13.12.2019 02:04 | MS214D | U30D | - | - | - | - | - | 18,09 | 68 | 87 | 1,29 | 18,8 | 2,4 | 99 | 1,03 | 50 | 1,06 | 18 | 1,08 | - | -
13.12.2019 04:25 | MS214D | U30D/1 | - | - | - | - | - | - | 68 | 88 | 1,29 | 17,3 | 2,5 | 98 | 1,03 | 49 | 1,05 | 18 | 1,08 | - | -
13.12.2019 05:39 | MR201B | L205B | - | - | - | - | - | - | 65 | 86 | 1,33 | 10,1 | 3,7 | 93 | 1,03 | 48 | 1,04 | 18 | 1,07 | - | -
13.12.2019 08:00 | MS214C | U31C | - | - | - | - | - | 17,80 | 65 | 86 | 1,32 | 20,7 | 2,6 | 98 | 1,03 | 49 | 1,06 | 18 | 1,10 | - | -
13.12.2019 10:17 | MR201C | L209C | - | - | - | - | - | - | 62 | 88 | 1,42 | 26,3 | 3,7 | 106 | 1,05 | 50 | 1,04 | 18 | 1,05 | - | -
13.12.2019 10:18 | MR201A | L211A | - | 30,6 | - | - | - | - | 27 | 52 | 1,94 | 43,7 | 2,4 | 46 | 1,05 | 22 | 1,03 | 9 | 1,18 | - | ВМФ Mw-654; пд-1,14; 2,9%
13.12.2019 11:50 | MS214C | U31C/1 | - | - | - | - | - | - | 64 | 90 | 1,40 | 20,5 | 2,5 | 96 | 1,04 | 48 | 1,07 | 18 | 1,10 | - | ВМФ Mw-699; пд.-1.11; 1,0%
13.12.2019 13:05 | MR201C | L213C | - | - | - | - | - | - | 72 | 90 | 1,25 | 7,6 | 2,6 | 96 | 1,04 | 50 | 1,04 | 19 | 1,05 | - | -
13.12.2019 15:00 | MS214D | U34D | - | - | - | - | - | 17,67 | 68 | 86 | 1,27 | 17,5 | 2,2 | 97 | 1,05 | 49 | 1,04 | 18 | 1,06 | - | -
13.12.2019 15:20 | MR201B | L216B | - | - | - | - | - | - | 66 | 85 | 1,29 | 11,7 | 2,9 | 92 | 1,04 | 48 | 1,04 | 18 | 1,07 | - | -
13.12.2019 16:10 | MS214C | U33C/2 | - | - | - | - | - | - | 65 | 89 | 1,36 | 18,2 | 2,6 | 95 | 1,04 | 48 | 1,06 | 18 | 1,09 | - | ВМФ Mw-702; Х-0,7%
13.12.2019 18:10 | MR201A | L219A | - | - | - | - | - | - | 34 | 48 | 1,40 | 40,4 | 2,8 | 63 | 1,04 | 31 | 1,04 | 10 | 1,25 | - | -
13.12.2019 18:53 | MR201D | LD | - | - | - | - | - | - | 12 | 70 | 6,12 | 33,0 | 21,3 | 113 | 1,02 | 55 | 1,06 | 8 | 1,61 | - | -
13.12.2019 20:25 | MR201C | L221C | - | - | - | - | - | - | 62 | 85 | 1,38 | 23,8 | 3,9 | 101 | 1,03 | 52 | 1,03 | 18 | 1,06 | - | -
13.12.2019 21:45 | MS214C | U35C | - | - | - | - | - | 16,40 | 70 | 94 | 1,36 | 17,0 | 2,9 | 107 | 1,08 | 50 | 1,04 | 21 | 1,12 | - | 1,ВМФ Mw=701, 0,14%, 2,ВМФ Mw=176, 10,9%
13.12.2019 22:35 | MR201B | L224B | - | - | - | - | - | - | 70 | 88 | 1,27 | 11,7 | 2,9 | 96 | 1,03 | 50 | 1,03 | 20 | 1,09 | - | -
13.12.2019 23:00 | MS214C | U35C/1 | - | - | - | - | - | - | 71 | 93 | 1,32 | 16,2 | 2,7 | 105 | 1,07 | 50 | 1,04 | 21 | 1,11 | - | 1.ВМФ Mw=635, 0,07%, 2,ВМФ Mw=176, 10,1%
13.12.2019 23:15 | MR201C | L225C | - | - | - | - | - | - | 68 | 84 | 1,24 | 7,6 | 2,3 | 90 | 1,03 | 46 | 1,04 | 17 | 1,07 | - | -
13.12.2019 23:55 | MS214A | U214A | - | - | - | - | - | 13,58 | 49 | 143 | 2,92 | 0,0 | 0,0 | 0 | 0,00 | 0 | 0,00 | 0 | 0,00 | - | ВМФ Mw=670, 12,5%
14.12.2019 02:30 | MS214D | U36D | - | - | - | - | - | 18,00 | 68 | 86 | 1,26 | 13,3 | 2,4 | 95 | 1,04 | 48 | 1,04 | 18 | 1,07 | - | -
14.12.2019 03:10 | MR201B | L230B | - | - | - | - | - | - | 73 | 89 | 1,23 | 7,9 | 2,4 | 95 | 1,03 | 50 | 1,02 | 19 | 1,06 | - | -
14.12.2019 03:20 | MS214B | U31B/1 | - | - | - | - | - | - | 65 | 85 | 1,32 | 24,1 | 2,6 | 99 | 1,04 | 50 | 1,05 | 18 | 1,09 | - | -
14.12.2019 04:40 | MS214D | U36D\1 | - | - | - | - | - | - | 68 | 84 | 1,25 | 16,1 | 1,9 | 93 | 1,04 | 47 | 1,05 | 18 | 1,07 | - | -
14.12.2019 04:55 | MR201A | L232A | - | - | - | - | - | - | 59 | 83 | 1,40 | 7,8 | 4,1 | 90 | 1,02 | 45 | 1,06 | 16 | 1,09 | - | -
14.12.2019 05:40 | MR201C | L233C | - | - | - | - | - | - | 67 | 81 | 1,21 | 9,7 | 2,0 | 87 | 1,03 | 45 | 1,03 | 17 | 1,07 | - | -
14.12.2019 06:15 | MR201B | L234B | - | - | - | - | - | - | 70 | 85 | 1,21 | 6,7 | 2,1 | 90 | 1,03 | 47 | 1,03 | 17 | 1,08 | - | -
14.12.2019 07:30 | MS214C | U37C | - | - | - | - | - | 17,72 | 67 | 84 | 1,25 | 16,0 | 2,1 | 92 | 1,04 | 47 | 1,04 | 18 | 1,08 | - | -
14.12.2019 09:30 | MS214B | U31B/2 | - | - | - | - | - | - | 64 | 86 | 1,33 | 19,0 | 2,6 | 95 | 1,04 | 48 | 1,06 | 18 | 1,08 | - | ВМФ Mw-647; х-0,30%
14.12.2019 09:50 | MR201A | L239A | - | 30,0 | - | - | - | - | 39 | 53 | 1,34 | 32,1 | 3,2 | 62 | 1,02 | 33 | 1,03 | 13 | 1,15 | - | ВМФ Mw-101 x-4.1%
14.12.2019 11:00 | MR201C | L241C | - | - | - | - | - | - | 63 | 78 | 1,23 | 15,8 | 2,1 | 86 | 1,03 | 45 | 1,03 | 17 | 1,07 | - | -
14.12.2019 11:05 | MR201D | L240D | - | - | - | - | - | - | 54 | 86 | 1,59 | 8,4 | 4,0 | 93 | 1,03 | 46 | 1,07 | 13 | 1,23 | - | -
14.12.2019 12:10 | MS214D | U38D | - | - | - | - | - | 15,18 | 65 | 82 | 1,28 | 17,2 | 2,1 | 92 | 1,04 | 46 | 1,05 | 17 | 1,10 | - | ВМФ Mw=606; 0,10%
14.12.2019 12:15 | MR201B | L242B | - | - | - | - | - | - | 65 | 81 | 1,25 | 16,4 | 2,0 | 90 | 1,04 | 45 | 1,05 | 17 | 1,09 | - | -
14.12.2019 14:45 | MS214B | U31B/3 | - | - | - | - | - | - | 66 | 85 | 1,28 | 16,0 | 2,2 | 94 | 1,04 | 47 | 1,06 | 17 | 1,09 | - | ВМФ Mw=607; 0,19%
14.12.2019 15:55 | MR201C | L245C | - | - | - | - | - | - | 73 | 88 | 1,20 | 10,4 | 1,7 | 94 | 1,03 | 49 | 1,03 | 18 | 1,05 | - | -
14.12.2019 16:00 | MR201D | L246D | - | - | - | - | - | - | 53 | 79 | 1,50 | 15,7 | 5,7 | 91 | 1,03 | 47 | 1,03 | 16 | 1,05 | - | -
14.12.2019 17:30 | MR201A | L248A | - | - | - | - | - | - | 40 | 51 | 1,29 | 33,8 | 2,5 | 63 | 1,03 | 32 | 1,03 | 12 | 1,12 | - | -
14.12.2019 21:00 | MS214C | U39C | - | - | - | - | - | 16,34 | 62 | 84 | 1,35 | 16,4 | 2,2 | 92 | 1,04 | 43 | 1,06 | 16 | 1,14 | - | ВМФ MW-693; 1,10; 0,4%
14.12.2019 21:35 | MR201B | L251B | - | - | - | - | - | - | 71 | 90 | 1,26 | 14,7 | 2,3 | 99 | 1,04 | 50 | 1,04 | 18 | 1,05 | - | -
14.12.2019 22:50 | MR201A | L253A | - | - | - | - | - | - | 50 | 64 | 1,28 | 24,8 | 2,4 | 74 | 1,02 | 39 | 1,03 | 14 | 1,09 | - | -
15.12.2019 01:02 | MS214D | U40D | - | - | - | - | - | 17,07 | 60 | 86 | 1,43 | 30,4 | 2,1 | 97 | 1,03 | 48 | 1,11 | 17 | 1,12 | - | ВМФ Mw-688; пд.-1,10; 1,0%
15.12.2019 01:45 | MR201C | L257C | - | - | - | - | - | - | 65 | 83 | 1,27 | 13,2 | 2,7 | 90 | 1,03 | 47 | 1,04 | 18 | 1,06 | - | -
15.12.2019 03:50 | MR201A | L260A | - | - | - | - | - | - | 61 | 79 | 1,30 | 11,9 | 2,9 | 87 | 1,03 | 45 | 1,05 | 16 | 1,08 | - | -
15.12.2019 04:22 | MR201B | L261B | - | - | - | - | - | - | 67 | 83 | 1,24 | 12,0 | 2,3 | 90 | 1,03 | 47 | 1,05 | 18 | 1,05 | - | -
15.12.2019 04:23 | MS214B | U41B | - | - | - | - | - | 18,00 | 67 | 84 | 1,26 | 15,4 | 1,9 | 92 | 1,04 | 45 | 1,05 | 17 | 1,08 | - | -
15.12.2019 06:30 | MR201C | L264C | - | - | - | - | - | - | 63 | 82 | 1,30 | 12,3 | 3,0 | 90 | 1,03 | 47 | 1,04 | 18 | 1,10 | - | -
15.12.2019 07:55 | MS214E | U42E | - | - | - | - | - | 17,60 | 67 | 86 | 1,29 | 14,2 | 2,1 | 93 | 1,03 | 46 | 1,07 | 17 | 1,10 | - | вмф mw 705 0.3%
15.12.2019 09:30 | MR201A | L267A | - | - | - | - | - | - | 70 | 109 | 1,55 | 41,7 | 5,2 | 146 | 1,02 | 73 | 1,04 | 23 | 1,16 | - | -
15.12.2019 10:23 | MR201B | L270B | - | 31,3 | - | - | - | - | 63 | 86 | 1,37 | 10,3 | 4,0 | 95 | 1,03 | 47 | 1,07 | 18 | 1,07 | - | -
15.12.2019 11:39 | MS214C | U43C | - | - | - | - | - | 17,65 | 70 | 87 | 1,25 | 14,3 | 1,6 | 93 | 1,03 | 46 | 1,06 | 17 | 1,08 | - | ВМФ Mw 744-0.3%
15.12.2019 13:00 | MR201D | L272D | - | - | - | - | - | - | 47 | 68 | 1,43 | 15,8 | 3,4 | 75 | 1,02 | 40 | 1,03 | 12 | 1,20 | - | -
15.12.2019 14:46 | MR201C | L276C | - | - | - | - | - | - | 63 | 78 | 1,25 | 13,1 | 2,5 | 86 | 1,03 | 45 | 1,04 | 18 | 1,11 | - | -
15.12.2019 15:39 | MS214D | U40D/1 | - | - | - | - | - | - | 66 | 82 | 1,24 | 15,0 | 1,6 | 88 | 1,03 | 44 | 1,06 | 17 | 1,09 | - | ВМФ Mw 680-0.3%
15.12.2019 17:01 | MR201A | L279A | - | - | - | - | - | - | 68 | 110 | 1,60 | 46,8 | 5,8 | 155 | 1,03 | 75 | 1,05 | 23 | 1,14 | - | -
15.12.2019 18:47 | MR201B | L282B | - | - | - | - | - | - | 65 | 85 | 1,30 | 11,5 | 3,7 | 93 | 1,03 | 49 | 1,02 | 21 | 1,12 | - | -
15.12.2019 20:00 | MS214D | U40D/2 | - | - | - | - | - | - | 69 | 83 | 1,21 | 14,2 | 1,4 | 89 | 1,03 | 45 | 1,05 | 17 | 1,06 | - | ВМФ Mw=692; 0,19%
15.12.2019 20:45 | MR201C | L285C | - | - | - | - | - | - | 72 | 86 | 1,21 | 19,4 | 1,4 | 97 | 1,04 | 49 | 1,02 | 18 | 1,05 | - | -
15.12.2019 22:15 | MS214B | U44B | - | - | - | - | - | 18,31 | 72 | 86 | 1,20 | 11,6 | 1,6 | 87 | 1,02 | 47 | 1,03 | 19 | 1,06 | - | ВМФ Mw=155; 7,3%
16.12.2019 00:20 | MS214E | U45E | - | - | - | - | - | 17,46 | 71 | 86 | 1,22 | 12,3 | 1,7 | 93 | 1,05 | 46 | 1,04 | 18 | 1,07 | - | ВМФ Mw=624; 0,07%
16.12.2019 01:45 | MS214B | U44B/1 | - | - | - | - | - | - | 72 | 88 | 1,22 | 12,8 | 1,8 | 88 | 1,02 | 48 | 1,03 | 20 | 1,08 | - | ВМФ Mw=158; 9,14%
16.12.2019 02:30 | MR201B | L292B | - | - | - | - | - | - | 76 | 91 | 1,19 | 11,2 | 1,6 | 97 | 1,04 | 50 | 1,03 | 19 | 1,06 | - | -
16.12.2019 04:30 | MR201A | L294A | - | - | - | - | - | - | 68 | 91 | 1,34 | 7,2 | 3,4 | 97 | 1,03 | 50 | 1,04 | 18 | 1,11 | - | -
16.12.2019 04:45 | MS214E | U45E/1 | - | - | - | - | - | - | 71 | 87 | 1,23 | 13,5 | 1,8 | 89 | 1,02 | 47 | 1,03 | 20 | 1,08 | - | ВМФ Mw=658; 0,02%; Mw=160; 7,64
16.12.2019 05:00 | MR201C | L296C | - | - | - | - | - | - | 68 | 82 | 1,21 | 21,6 | 1,7 | 93 | 1,03 | 48 | 1,03 | 18 | 1,05 | - | -
16.12.2019 07:10 | MS214B | U44B/2 | - | - | - | - | - | - | 72 | 87 | 1,20 | 15,0 | 1,6 | 89 | 1,02 | 48 | 1,03 | 20 | 1,07 | - | ВМФ Mw=160, 7.3%
16.12.2019 07:50 | MS214E | U45E/2 | - | - | - | - | - | - | 71 | 87 | 1,22 | 15,4 | 1,6 | 90 | 1,02 | 47 | 1,03 | 19 | 1,09 | - | 1,ВМФ Mw=619, 0.04%, 2,ВМФ Mw=161, 6.8%
16.12.2019 10:00 | MS214C | U46C | - | - | - | - | - | 18,12 | 71 | 86 | 1,20 | 16,2 | 1,4 | 94 | 1,04 | 48 | 1,03 | 19 | 1,07 | - | ВМФ Mw=630, 0.05%
16.12.2019 10:05 | MR201C | L302C | - | 30,3 | - | - | - | - | 66 | 82 | 1,24 | 16,2 | 2,2 | 90 | 1,03 | 47 | 1,03 | 17 | 1,09 | - | -
16.12.2019 14:35 | MR201C | L304C | - | - | - | - | - | - | 58 | 92 | 1,58 | 9,5 | 6,6 | 102 | 1,04 | 51 | 1,04 | 18 | 1,06 | - | -
16.12.2019 15:20 | MR201B | L305B | - | - | - | - | - | - | 62 | 94 | 1,53 | 8,1 | 5,8 | 104 | 1,04 | 52 | 1,04 | 18 | 1,06 | - | -
16.12.2019 17:00 | MS214D | U47D | - | - | - | - | - | 17,53 | 66 | 89 | 1,35 | 11,6 | 3,4 | 98 | 1,05 | 48 | 1,03 | 18 | 1,07 | - | -
16.12.2019 17:40 | MR201C | L308C | - | - | - | - | - | - | 64 | 90 | 1,40 | 10,1 | 4,7 | 99 | 1,03 | 51 | 1,04 | 19 | 1,05 | - | -
16.12.2019 19:50 | MR201A | L311A | - | - | - | - | - | - | 63 | 107 | 1,70 | 41,1 | 7,2 | 148 | 1,03 | 73 | 1,03 | 23 | 1,12 | - | -
16.12.2019 20:14 | MS214D | U47D/1 | - | - | - | - | - | - | 65 | 89 | 1,36 | 15,2 | 3,5 | 99 | 1,05 | 49 | 1,03 | 18 | 1,07 | - | -
16.12.2019 21:48 | MS214B | U48B | - | - | - | - | - | 18,49 | 66 | 89 | 1,35 | 14,1 | 3,6 | 100 | 1,04 | 50 | 1,03 | 19 | 1,06 | - | -
16.12.2019 21:50 | MR201B | L314B | - | - | - | - | - | - | 58 | 85 | 1,48 | 21,5 | 4,7 | 101 | 1,05 | 47 | 1,09 | 19 | 1,06 | - | -
17.12.2019 00:00 | MR201C | L317C | - | - | - | - | - | - | 62 | 83 | 1,34 | 14,7 | 3,7 | 93 | 1,03 | 48 | 1,04 | 18 | 1,08 | - | -
17.12.2019 01:50 | MR201A | L319A | - | - | - | - | - | - | 49 | 63 | 1,31 | 29,6 | 2,8 | 76 | 1,03 | 39 | 1,03 | 15 | 1,11 | - | -
17.12.2019 03:37 | MS214C | U49C | - | - | - | - | - | 18,60 | 69 | 88 | 1,27 | 13,5 | 2,6 | 90 | 1,02 | 49 | 1,03 | 20 | 1,07 | - | ВМФ Mw 158-7.5%
17.12.2019 04:45 | MR201B | L323B | - | - | - | - | - | - | 67 | 87 | 1,31 | 9,5 | 3,2 | 95 | 1,04 | 48 | 1,04 | 19 | 1,07 | - | -
17.12.2019 05:54 | MR201A | L326A | - | - | - | - | - | - | 46 | 58 | 1,25 | 31,9 | 2,0 | 70 | 1,03 | 36 | 1,03 | 14 | 1,09 | - | -
17.12.2019 07:03 | MS214E | U50E | - | - | - | - | - | 18,38 | 69 | 85 | 1,24 | 12,7 | 2,2 | 89 | 1,02 | 47 | 1,03 | 19 | 1,08 | - | ВМФ Mw-158; пд-1,02; 5,5%
17.12.2019 07:40 | MS214C | U49C/1 | - | - | - | - | - | - | 71 | 89 | 1,26 | 15,4 | 2,4 | 93 | 1,02 | 49 | 1,03 | 20 | 1,06 | - | ВМФ Mw-164; пд-1,02;6,0%
17.12.2019 08:30 | MR201B | L330B | - | 29,1 | - | - | - | - | 74 | 91 | 1,23 | 13,8 | 2,0 | 99 | 1,04 | 51 | 1,03 | 20 | 1,06 | - | -
17.12.2019 09:28 | MR201C | L331C | - | - | - | - | - | - | 64 | 84 | 1,31 | 20,5 | 2,8 | 96 | 1,04 | 48 | 1,04 | 18 | 1,08 | - | -
17.12.2019 10:30 | MS214D | U51D | - | - | - | - | - | 18,12 | 68 | 86 | 1,26 | 16,3 | 2,1 | 95 | 1,05 | 47 | 1,04 | 19 | 1,08 | - | -
17.12.2019 12:36 | MS214E | U50E/1 | - | - | - | - | - | - | 69 | 87 | 1,25 | 15,4 | 2,2 | 92 | 1,02 | 48 | 1,04 | 20 | 1,07 | - | ВМФ Mw 161; пд-1,02; 5,0%
17.12.2019 12:37 | MR201A | L334A | - | - | - | - | - | - | 55 | 68 | 1,24 | 20,4 | 2,2 | 77 | 1,03 | 40 | 1,04 | 16 | 1,08 | - | -
17.12.2019 13:30 | MR201E | MR201E | - | - | - | - | - | - | 43 | 107 | 2,49 | 44,7 | 11,7 | 163 | 1,03 | 78 | 1,03 | 18 | 1,29 | - | -
17.12.2019 15:50 | MR201B | L339B | - | - | - | - | - | - | 69 | 89 | 1,30 | 18,4 | 2,6 | 100 | 1,04 | 50 | 1,05 | 20 | 1,06 | - | -
17.12.2019 16:30 | MS214B | U52B | - | - | - | - | - | 17,90 | 65 | 84 | 1,29 | 18,0 | 2,3 | 94 | 1,05 | 45 | 1,05 | 19 | 1,09 | - | -
17.12.2019 18:00 | MR201A | L342A | - | - | - | - | - | - | 51 | 62 | 1,22 | 25,9 | 1,7 | 72 | 1,03 | 37 | 1,03 | 15 | 1,08 | - | -
17.12.2019 20:20 | MR201C | L344C | - | - | - | - | - | - | 71 | 90 | 1,27 | 11,3 | 2,8 | 98 | 1,03 | 50 | 1,03 | 20 | 1,08 | - | -
17.12.2019 21:10 | MS214C | U53C | - | - | - | - | - | 17,72 | 73 | 92 | 1,27 | 0,0 | 1,8 | 0 | 0,00 | 0 | 0,00 | 20 | 1,08 | - | -
17.12.2019 22:35 | MR201B | L347B | - | - | - | - | - | - | 62 | 76 | 1,22 | 23,0 | 1,6 | 87 | 1,04 | 44 | 1,03 | 18 | 1,06 | - | -
17.12.2019 23:10 | MS214C | U53C переотбор | - | - | - | - | - | - | 70 | 90 | 1,28 | 0,0 | 2,0 | 0 | 0,00 | 0 | 0,00 | 19 | 1,11 | - | -
17.12.2019 23:10 | MR201A | L348A | - | - | - | - | - | - | 53 | 65 | 1,22 | 27,8 | 1,8 | 76 | 1,02 | 40 | 1,03 | 16 | 1,09 | - | -
17.12.2019 23:55 | MR201F | MR201F | - | - | - | - | - | - | 16 | 131 | 8,17 | 0,0 | 45,1 | 231 | 1,24 | 0 | 0,00 | 16 | 1,18 | - | -
18.12.2019 01:10 | MS214D | U54D | - | - | - | - | - | 18,23 | 71 | 86 | 1,22 | 15,5 | 1,3 | 95 | 1,05 | 44 | 1,03 | 18 | 1,08 | - | -
18.12.2019 01:50 | MR201B | L352B | - | - | - | - | - | - | 75 | 92 | 1,23 | 13,2 | 2,3 | 100 | 1,04 | 50 | 1,03 | 23 | 1,10 | - | -
18.12.2019 05:15 | MS214E | U55E | - | - | - | - | - | 18,66 | 70 | 84 | 1,20 | 18,5 | 1,3 | 94 | 1,04 | 47 | 1,03 | 19 | 1,06 | - | -
18.12.2019 05:20 | MR201A | L357A | - | - | - | - | - | - | 58 | 71 | 1,02 | 23,9 | 1,5 | 81 | 1,02 | 42 | 1,03 | 16 | 1,09 | - | -
18.12.2019 05:50 | MR201C | L358C | - | - | - | - | - | - | 68 | 83 | 1,23 | 19,2 | 2,1 | 94 | 1,03 | 48 | 1,03 | 19 | 1,06 | - | -
18.12.2019 07:45 | MS214E | U55E/1 | - | - | - | - | - | - | 71 | 85 | 1,19 | 17,6 | 1,2 | 94 | 1,04 | 47 | 1,03 | 18 | 1,06 | - | -
18.12.2019 09:00 | MS214B | U56B | - | - | - | - | - | 18,68 | 72 | 85 | 1,18 | 17,7 | 1,2 | 94 | 1,04 | 48 | 1,03 | 19 | 1,05 | - | -
18.12.2019 09:35 | MR201B | L363B | - | - | - | - | - | - | 74 | 89 | 1,20 | 14,3 | 1,6 | 98 | 1,04 | 50 | 1,04 | 20 | 1,05 | - | -
18.12.2019 10:10 | MR201A | L364A | - | 29,1 | - | - | - | - | 59 | 72 | 1,23 | 22,2 | 2,3 | 83 | 1,03 | 43 | 1,03 | 18 | 1,09 | - | -
18.12.2019 12:25 | MR201C | L 367C | - | - | - | - | - | - | 72 | 87 | 1,22 | 15,2 | 1,9 | 96 | 1,03 | 49 | 1,04 | 19 | 1,06 | - | -
18.12.2019 13:10 | MS214D | U 57 D | - | - | - | - | - | 18,02 | 71 | 85 | 1,21 | 15,7 | 1,6 | 94 | 1,05 | 47 | 1,03 | 19 | 1,06 | - | -
18.12.2019 14:55 | MR201A | L370A | - | - | - | - | - | - | 61 | 75 | 1,22 | 18,2 | 1,8 | 83 | 1,02 | 44 | 1,03 | 16 | 1,09 | - | ВМФ Mw=480; 0,02%
18.12.2019 16:55 | MS214E | U58E | - | - | - | - | - | 17,83 | 71 | 85 | 1,20 | 15,8 | 1,3 | 94 | 1,05 | 47 | 1,03 | 19 | 1,06 | - | -
18.12.2019 17:20 | MR201B | L373B | - | - | - | - | - | - | 75 | 90 | 1,20 | 13,4 | 1,7 | 98 | 1,04 | 51 | 1,03 | 19 | 1,04 | - | ВМФ Mw=482; 0,09%
18.12.2019 18:50 | MR201A | L375A | - | - | - | - | - | - | 70 | 82 | 1,17 | 11,5 | 1,5 | 88 | 1,03 | 47 | 1,03 | 17 | 1,05 | - | -
18.12.2019 21:20 | MS214B | U59B | - | - | - | - | - | 17,51 | 72 | 87 | 1,20 | 14,9 | 1,4 | 95 | 1,05 | 48 | 1,03 | 18 | 1,06 | - | -
18.12.2019 23:30 | MR201A | L381A | - | - | - | - | - | - | 76 | 93 | 1,24 | 4,8 | 2,2 | 98 | 1,03 | 49 | 1,06 | 18 | 1,05 | - | -
19.12.2019 00:28 | MR201C | L383C | - | - | - | - | - | - | 77 | 96 | 1,25 | 12,4 | 2,0 | 105 | 1,04 | 53 | 1,04 | 20 | 1,06 | - | -
19.12.2019 00:45 | MS214C | U60C | - | - | - | - | - | 17,41 | 72 | 87 | 1,21 | 14,4 | 1,5 | 95 | 1,04 | 48 | 1,04 | 19 | 1,06 | - | -
19.12.2019 02:40 | MS214D | U61D | - | - | - | - | - | 17,84 | 78 | 92 | 1,19 | 13,8 | 1,3 | 100 | 1,04 | 51 | 1,03 | 19 | 1,05 | - | -
17.01.2020 07:30 | MR201A | L1A | - | 29,4 | - | - | - | - | 84 | 105 | 1,25 | 31,5 | 2,3 | 127 | 1,03 | 67 | 1,02 | 25 | 1,04 | - | -
17.01.2020 07:45 | MR201C | L2C | - | - | - | - | - | - | 67 | 85 | 1,26 | 11,5 | 3,1 | 92 | 1,03 | 46 | 1,05 | 22 | 1,10 | - | -
17.01.2020 14:05 | MR201C | L3C | - | - | - | - | - | - | 64 | 76 | 1,18 | 20,6 | 1,3 | 86 | 1,03 | 45 | 1,02 | 18 | 1,08 | - | -
17.01.2020 14:25 | MR201A | L4A | - | - | - | - | - | - | 74 | 89 | 1,21 | 12,5 | 2,2 | 97 | 1,03 | 50 | 1,04 | 23 | 1,08 | - | -
18.01.2020 06:00 | MR201C | L 7C | - | - | - | - | - | - | 82 | 99 | 1,21 | 29,0 | 1,3 | 116 | 1,03 | 60 | 1,02 | 21 | 1,04 | - | -
18.01.2020 10:40 | MS214A | U1A | - | - | - | - | - | 15,17 | 76 | 90 | 1,19 | 10,8 | 1,3 | 96 | 1,05 | 47 | 1,02 | 19 | 1,09 | - | -
18.01.2020 11:07 | MR201A | L8A | - | 29,1 | - | - | - | - | 85 | 105 | 1,23 | 25,0 | 1,8 | 121 | 1,03 | 62 | 1,03 | 25 | 1,07 | - | -
18.01.2020 11:51 | MR201C | L9C | - | - | - | - | - | - | 75 | 92 | 1,15 | 11,1 | 1,3 | 92 | 1,02 | 49 | 1,02 | 19 | 1,08 | - | -
19.01.2020 08:20 | MR201A | L10A | - | - | - | - | - | - | 75 | 96 | 1,28 | 8,5 | 3,1 | 102 | 1,03 | 54 | 1,02 | 23 | 1,19 | - | -
19.01.2020 14:20 | MR201C | L11C | - | 30,3 | - | - | - | - | 78 | 100 | 1,30 | 18,0 | 2,8 | 113 | 1,04 | 57 | 1,03 | 23 | 1,07 | - | -
19.01.2020 22:57 | MR201A | L12A | - | - | - | - | - | - | 83 | 100 | 1,21 | 14,6 | 1,9 | 110 | 1,03 | 57 | 1,02 | 22 | 1,05 | - | -
19.01.2020 22:58 | MS214C | U2C | - | - | - | - | - | 15,87 | 80 | 96 | 1,19 | 16,1 | 1,5 | 105 | 1,04 | 56 | 1,03 | 21 | 1,09 | - | -
19.01.2020 23:40 | MR201C | L13C | - | - | - | - | - | - | 80 | 100 | 1,25 | 12,9 | 2,5 | 109 | 1,03 | 57 | 1,02 | 21 | 1,06 | - | -
20.01.2020 03:45 | MR201A | L14A | - | - | - | - | - | - | 84 | 101 | 1,21 | 16,2 | 2,0 | 112 | 1,02 | 59 | 1,03 | 21 | 1,04 | - | -
20.01.2020 04:23 | MR201C | L15C | - | - | - | - | - | - | 53 | 65 | 1,24 | 35,9 | 1,9 | 81 | 1,03 | 41 | 1,01 | 17 | 1,14 | - | -
20.01.2020 07:00 | MS214A | U1A/1 | - | - | - | - | - | - | 74 | 89 | 1,21 | 12,8 | 1,2 | 97 | 1,06 | 45 | 1,03 | 20 | 1,08 | - | -
20.01.2020 07:00 | MR201A | L16A | - | - | - | - | - | - | 53 | 63 | 1,18 | 37,2 | 1,3 | 77 | 1,02 | 41 | 1,01 | 17 | 1,09 | - | -
20.01.2020 07:40 | MR201C | L17C | - | - | - | - | - | - | 57 | 69 | 1,22 | 30,7 | 1,7 | 83 | 1,03 | 42 | 1,01 | 18 | 1,15 | - | -
20.01.2020 09:56 | MS214A | U1A/2 | - | - | - | - | - | - | 73 | 87 | 1,19 | 15,8 | 0,9 | 96 | 1,06 | 45 | 1,02 | 18 | 1,06 | - | -
20.01.2020 12:50 | MS214B | U3B | - | - | - | - | - | 16,95 | 71 | 99 | 1,41 | 18,0 | 4,3 | 114 | 1,04 | 58 | 1,04 | 21 | 1,11 | - | -
20.01.2020 19:20 | MR201A | L 18A | - | 30,0 | - | - | - | - | 53 | 62 | 1,17 | 29,4 | 0,9 | 73 | 1,01 | 38 | 1,03 | 14 | 1,04 | - | -
20.01.2020 20:00 | MR201C | L 19C | - | - | - | - | - | - | 56 | 66 | 1,19 | 25,6 | 1,5 | 76 | 1,03 | 40 | 1,02 | 16 | 1,11 | - | -
20.01.2020 23:35 | MR201A | L20A | - | - | - | - | - | - | 66 | 77 | 1,17 | 17,7 | 1,5 | 86 | 1,02 | 45 | 1,02 | 20 | 1,10 | - | -
21.01.2020 00:05 | MS214C | U2C/1 | - | - | - | - | - | - | 77 | 91 | 1,18 | 16,1 | 1,1 | 100 | 1,04 | 51 | 1,04 | 19 | 1,06 | - | -
21.01.2020 00:25 | MR201C | L21C | - | - | - | - | - | - | 62 | 72 | 1,16 | 20,7 | 1,1 | 81 | 1,02 | 42 | 1,02 | 16 | 1,04 | - | -
21.01.2020 02:15 | MR201C | L23C | - | - | - | - | - | - | 67 | 78 | 1,16 | 17,5 | 1,1 | 86 | 1,02 | 45 | 1,01 | 18 | 1,08 | - | -
21.01.2020 04:15 | MR201C | L24C | - | - | - | - | - | - | 82 | 96 | 1,17 | 15,6 | 1,4 | 106 | 1,02 | 55 | 1,02 | 21 | 1,04 | - | -
21.01.2020 06:40 | MS214B | U4B | - | - | - | - | - | 16,70 | 66 | 80 | 1,21 | 17,9 | 1,6 | 90 | 1,05 | 43 | 1,03 | 21 | 1,10 | - | -
21.01.2020 07:40 | MR201C | L26C | - | - | - | - | - | - | 66 | 78 | 1,19 | 16,4 | 1,8 | 86 | 1,02 | 45 | 1,01 | 18 | 1,11 | - | -
21.01.2020 09:40 | MR201A | L29A | - | 30,3 | - | - | - | - | 81 | 99 | 1,22 | 16,4 | 1,9 | 110 | 1,02 | 57 | 1,01 | 20 | 1,05 | - | -
21.01.2020 10:25 | MR201B | L30B | - | - | - | - | - | - | 41 | 48 | 1,18 | 35,8 | 1,1 | 59 | 1,03 | 30 | 1,01 | 12 | 1,07 | - | -
21.01.2020 11:00 | MS214C | U2C\2 | - | - | - | - | - | - | 73 | 87 | 1,19 | 16,7 | 1,2 | 96 | 1,04 | 49 | 1,03 | 19 | 1,08 | - | двойной дв. 1 Mw=59, 5.6%, 2 Mw=44 11.1%
21.01.2020 13:00 | MR201C | L33C | - | - | - | - | - | - | 64 | 77 | 1,20 | 20,0 | 1,9 | 87 | 1,02 | 45 | 1,01 | 19 | 1,10 | - | -
21.01.2020 15:05 | MS214A | U5A | - | - | - | - | - | 17,11 | 75 | 86 | 1,14 | 14,8 | 0,9 | 93 | 1,03 | 49 | 1,02 | 18 | 1,07 | - | -
21.01.2020 15:40 | MR201A | L36A | - | - | - | - | - | - | 83 | 94 | 1,13 | 8,5 | 1,2 | 98 | 1,02 | 53 | 1,01 | 19 | 1,06 | - | -
21.01.2020 21:10 | MS214B | U 6B | - | - | - | - | - | 17,68 | 70 | 85 | 1,22 | 14,3 | 1,4 | 93 | 1,04 | 45 | 1,04 | 17 | 1,14 | - | -
21.01.2020 23:07 | MR201C | L 41C | - | - | - | - | - | - | 63 | 75 | 1,20 | 20,7 | 1,6 | 85 | 1,03 | 44 | 1,01 | 17 | 1,09 | - | -
22.01.2020 01:04 | MR201A | L 46A | - | - | - | - | - | - | 71 | 83 | 1,17 | 13,1 | 1,5 | 90 | 1,02 | 47 | 1,03 | 18 | 1,06 | - | -
22.01.2020 01:40 | MS214C | U 7C | - | - | - | - | - | 18,11 | 75 | 88 | 1,18 | 13,0 | 1,2 | 95 | 1,03 | 47 | 1,03 | 18 | 1,08 | - | -
22.01.2020 04:17 | MS214C | U 7C/1 | - | - | - | - | - | - | 72 | 86 | 1,20 | 16,6 | 1,3 | 95 | 1,03 | 47 | 1,05 | 18 | 1,06 | - | -
22.01.2020 05:20 | MR201B | L 51B | - | - | - | - | - | - | 50 | 58 | 1,16 | 25,2 | 1,2 | 67 | 1,01 | 36 | 1,01 | 14 | 1,07 | - | -
22.01.2020 05:54 | MR201C | L 52C | - | - | - | - | - | - | 74 | 100 | 1,36 | 26,0 | 2,7 | 118 | 1,04 | 57 | 1,09 | 22 | 1,08 | - | -
22.01.2020 06:30 | MS214A | U 8A | - | - | - | - | - | 17,86 | 73 | 86 | 1,18 | 20,8 | 1,0 | 96 | 1,03 | 43 | 1,04 | 18 | 1,06 | - | -
22.01.2020 09:50 | MR201C | L58C | - | 29,7 | - | - | - | - | 71 | 85 | 1,19 | 12,0 | 1,9 | 92 | 1,03 | 46 | 1,05 | 21 | 1,07 | - | -
22.01.2020 10:28 | MS214A | U8A/1 | - | - | - | - | - | - | 75 | 86 | 1,15 | 17,5 | 0,8 | 95 | 1,02 | 49 | 1,04 | 18 | 1,05 | - | -
22.01.2020 10:33 | MR201A | L59A | - | - | - | - | - | - | 74 | 92 | 1,24 | 7,0 | 2,5 | 97 | 1,03 | 49 | 1,05 | 19 | 1,12 | - | -
22.01.2020 11:54 | MR201A | L61A | - | - | - | - | - | - | 80 | 94 | 1,17 | 5,4 | 1,7 | 98 | 1,03 | 50 | 1,03 | 19 | 1,06 | - | -
22.01.2020 12:36 | MS214B | U9B | - | - | - | - | - | 17,53 | 78 | 89 | 1,14 | 12,9 | 0,9 | 95 | 1,03 | 49 | 1,03 | 20 | 1,07 | - | -
22.01.2020 13:01 | MR201C | L62C | - | - | - | - | - | - | 71 | 85 | 1,20 | 15,3 | 1,6 | 93 | 1,02 | 48 | 1,01 | 18 | 1,12 | - | -
22.01.2020 13:44 | MR201B | L63B | - | - | - | - | - | - | 58 | 68 | 1,17 | 21,0 | 1,4 | 77 | 1,02 | 41 | 1,01 | 15 | 1,05 | - | -
22.01.2020 16:45 | MS214B | U9B/1 | - | - | - | - | - | - | 73 | 87 | 1,18 | 14,7 | 1,4 | 95 | 1,03 | 48 | 1,03 | 21 | 1,10 | - | -
22.01.2020 17:05 | MR201A | L68A | - | - | - | - | - | - | 71 | 82 | 1,15 | 15,2 | 1,2 | 89 | 1,01 | 48 | 1,01 | 18 | 1,11 | - | -
22.01.2020 17:40 | MR201B | L69B | - | - | - | - | - | - | 77 | 88 | 1,14 | 11,4 | 1,0 | 94 | 1,03 | 49 | 1,02 | 18 | 1,05 | - | -
22.01.2020 18:10 | MR201C | L70C | - | - | - | - | - | - | 74 | 91 | 1,23 | 13,2 | 2,4 | 100 | 1,02 | 52 | 1,02 | 20 | 1,07 | - | -
22.01.2020 18:38 | MS214C | U10C | - | - | - | - | - | 17,36 | 72 | 85 | 1,19 | 9,4 | 1,3 | 98 | 1,02 | 49 | 1,01 | 19 | 1,07 | - | 3 пика дв.: 1 Mw=65, 14.0%, 2. Mw=49, 9.4%, 3. Mw=35, 3.5%
22.01.2020 20:40 | MR201A | L73A | - | - | - | - | - | - | 78 | 92 | 1,18 | 12,2 | 1,3 | 99 | 1,03 | 51 | 1,03 | 18 | 1,06 | - | -
22.01.2020 22:40 | MS214A | U11A | - | - | - | - | - | 17,71 | 78 | 90 | 1,15 | 13,8 | 0,8 | 97 | 1,03 | 50 | 1,03 | 18 | 1,05 | - | -
22.01.2020 23:35 | MR201B | L77B | - | - | - | - | - | - | 65 | 78 | 1,20 | 19,2 | 1,9 | 87 | 1,03 | 46 | 1,02 | 18 | 1,08 | - | -
23.01.2020 02:40 | MR201C | L79C | - | - | - | - | - | - | 70 | 81 | 1,16 | 18,2 | 1,2 | 90 | 1,02 | 47 | 1,01 | 18 | 1,06 | - | -
23.01.2020 03:40 | MS214A | U11A\1 | - | - | - | - | - | - | 79 | 92 | 1,16 | 13,4 | 1,1 | 99 | 1,03 | 51 | 1,04 | 19 | 1,06 | - | -
23.01.2020 04:35 | MS214B | U12B | - | - | - | - | - | 17,21 | 77 | 90 | 1,16 | 13,6 | 1,1 | 98 | 1,03 | 50 | 1,03 | 19 | 1,06 | - | -
23.01.2020 04:50 | MR201A | L83A | - | - | - | - | - | - | 72 | 91 | 1,26 | 14,0 | 2,1 | 100 | 1,03 | 47 | 1,09 | 20 | 1,05 | - | -
23.01.2020 05:40 | MS214A | U11A/1 | - | - | - | - | - | - | 80 | 92 | 1,16 | 13,0 | 1,1 | 100 | 1,03 | 52 | 1,03 | 19 | 1,05 | - | -
23.01.2020 07:45 | MS214B | U12B/1 | - | - | - | - | - | - | 75 | 90 | 1,20 | 14,7 | 1,4 | 98 | 1,03 | 51 | 1,03 | 17 | 1,10 | - | -
23.01.2020 08:05 | MR201B | L87B | - | 29,3 | - | - | - | - | 69 | 79 | 1,15 | 18,6 | 1,1 | 87 | 1,01 | 47 | 1,01 | 18 | 1,07 | - | -
23.01.2020 08:40 | MR201A | L89A | - | - | - | - | - | - | 78 | 93 | 1,20 | 9,9 | 1,9 | 99 | 1,02 | 52 | 1,04 | 19 | 1,04 | - | -
23.01.2020 09:20 | MR201C | L90C | - | - | - | - | - | - | 71 | 98 | 1,37 | 12,2 | 3,1 | 108 | 1,03 | 56 | 1,03 | 21 | 1,09 | - | -
23.01.2020 09:45 | MS214A | U13A | - | - | - | - | - | 17,49 | 76 | 88 | 1,20 | 18,7 | 1,0 | 98 | 1,02 | 53 | 1,03 | 19 | 1,04 | - | -
23.01.2020 13:10 | MS214A | U13A/1 | - | - | - | - | - | - | 76 | 88 | 1,17 | 17,1 | 1,4 | 97 | 1,02 | 53 | 1,03 | 20 | 1,05 | - | -
23.01.2020 14:00 | MS214C | U14C | - | - | - | - | - | 17,44 | 78 | 88 | 1,10 | 17,1 | 1,0 | 97 | 1,02 | 54 | 1,03 | 18 | 1,04 | - | -
23.01.2020 14:10 | MR201B | L96B | - | - | - | - | - | - | 73 | 84 | 1,15 | 16,3 | 1,1 | 92 | 1,02 | 49 | 1,02 | 18 | 1,05 | - | -
23.01.2020 16:50 | MR201C | L99C | - | - | - | - | - | - | 76 | 92 | 1,22 | 11,2 | 2,2 | 100 | 1,02 | 51 | 1,03 | 19 | 1,04 | - | -
23.01.2020 19:20 | MR201A | L103A | - | - | - | - | - | - | 73 | 90 | 1,23 | 10,5 | 2,5 | 97 | 1,02 | 51 | 1,02 | 19 | 1,10 | - | -
23.01.2020 19:30 | MS214B | U15B | - | - | - | - | - | 17,49 | 81 | 92 | 1,14 | 13,8 | 0,9 | 100 | 1,03 | 52 | 1,03 | 20 | 1,05 | - | -
23.01.2020 20:10 | MR201B | L104B | - | - | - | - | - | - | 69 | 80 | 1,17 | 18,6 | 1,4 | 89 | 1,01 | 48 | 1,01 | 19 | 1,11 | - | -
23.01.2020 22:40 | MS214A | U16A | - | - | - | - | - | 17,25 | 77 | 87 | 1,14 | 14,2 | 1,0 | 95 | 1,02 | 49 | 1,01 | 18 | 1,05 | - | -
23.01.2020 23:09 | MR201C | L108C | - | - | - | - | - | - | 68 | 84 | 1,24 | 19,4 | 2,5 | 95 | 1,02 | 50 | 1,01 | 20 | 1,09 | - | -
23.01.2020 23:45 | MS214B | U15B/1 | - | - | - | - | - | - | 76 | 89 | 1,16 | 15,1 | 1,3 | 97 | 1,03 | 51 | 1,02 | 20 | 1,06 | - | -
24.01.2020 00:17 | MR201B | L110B | - | - | - | - | - | - | 70 | 80 | 1,15 | 18,6 | 1,2 | 89 | 1,01 | 47 | 1,01 | 18 | 1,05 | - | -
24.01.2020 01:09 | MR201A | L112A | - | - | - | - | - | - | 70 | 83 | 1,19 | 18,7 | 1,5 | 92 | 1,02 | 49 | 1,02 | 18 | 1,06 | - | -
24.01.2020 03:30 | MR201C | L114C | - | - | - | - | - | - | 67 | 83 | 1,23 | 16,5 | 2,3 | 92 | 1,02 | 48 | 1,01 | 19 | 1,10 | - | -
24.01.2020 04:09 | MR201B | L116B | - | - | - | - | - | - | 76 | 86 | 1,14 | 14,0 | 1,2 | 93 | 1,01 | 50 | 1,01 | 19 | 1,05 | - | -
24.01.2020 04:56 | MS214C | U17C | - | - | - | - | - | 17,50 | 72 | 87 | 1,21 | 16,2 | 1,7 | 97 | 1,03 | 49 | 1,05 | 20 | 1,06 | - | -
24.01.2020 06:00 | MR201A | L119A | - | - | - | - | - | - | 68 | 82 | 1,20 | 16,2 | 2,0 | 90 | 1,01 | 48 | 1,02 | 18 | 1,07 | - | -
24.01.2020 08:20 | MR201C | L 121C | - | - | - | - | - | - | 69 | 83 | 1,22 | 16,6 | 2,0 | 92 | 1,02 | 48 | 1,02 | 17 | 1,05 | - | -
24.01.2020 10:07 | MS214A | U 18A | - | - | - | - | - | 17,34 | 73 | 84 | 1,15 | 15,8 | 1,1 | 92 | 1,01 | 49 | 1,02 | 18 | 1,04 | - | -
24.01.2020 12:00 | MR201B | L126B | - | 29,7 | - | - | - | - | 72 | 84 | 1,17 | 14,9 | 1,4 | 92 | 1,01 | 49 | 1,02 | 17 | 1,05 | - | -
24.01.2020 14:55 | MS214B | U 19B | - | - | - | - | - | 17,06 | 74 | 85 | 1,15 | 15,1 | 1,1 | 92 | 1,02 | 49 | 1,01 | 17 | 1,04 | - | -
24.01.2020 14:55 | MR201A | L131A | - | - | - | - | - | - | 73 | 87 | 1,20 | 11,1 | 2,0 | 93 | 1,01 | 50 | 1,02 | 18 | 1,05 | - | -
24.01.2020 18:36 | MR201C | L 136C | - | - | - | - | - | - | 69 | 88 | 1,28 | 13,4 | 2,9 | 97 | 1,02 | 50 | 1,03 | 18 | 1,04 | - | -
24.01.2020 19:40 | MS214C | U20C | - | - | - | - | - | 17,53 | 75 | 85 | 1,14 | 15,4 | 0,9 | 93 | 1,02 | 49 | 1,01 | 17 | 1,05 | - | -
24.01.2020 21:40 | MR201B | L141B | - | - | - | - | - | - | 68 | 80 | 1,20 | 16,9 | 1,7 | 88 | 1,01 | 48 | 1,00 | 18 | 1,07 | - | -
24.01.2020 23:10 | MR201A | L143A | - | - | - | - | - | - | 61 | 81 | 1,30 | 20,0 | 2,7 | 94 | 1,04 | 44 | 1,10 | 19 | 1,05 | - | -
25.01.2020 00:10 | MS214A | U21A | - | - | - | - | - | 17,34 | 75 | 85 | 1,13 | 15,3 | 0,9 | 92 | 1,02 | 49 | 1,01 | 17 | 1,06 | - | -
25.01.2020 02:20 | MR201C | L148C | - | - | - | - | - | - | 63 | 82 | 1,28 | 20,9 | 2,4 | 94 | 1,03 | 45 | 1,07 | 19 | 1,05 | - | -
25.01.2020 05:05 | MS214B | U22B | - | - | - | - | - | 17,38 | 77 | 85 | 1,11 | 15,3 | 0,7 | 93 | 1,02 | 49 | 1,01 | 18 | 1,04 | - | -
25.01.2020 06:00 | MR201B | L153B | - | - | - | - | - | - | 68 | 81 | 1,18 | 17,9 | 1,8 | 89 | 1,01 | 48 | 1,01 | 19 | 1,08 | - | -
25.01.2020 09:05 | MR201A | R158A | - | 30,0 | - | - | - | - | 74 | 86 | 1,16 | 13,1 | 1,4 | 93 | 1,02 | 49 | 1,03 | 18 | 1,05 | - | -
25.01.2020 09:30 | MS214C | U23C | - | - | - | - | - | 17,76 | 72 | 84 | 1,18 | 14,5 | 1,6 | 92 | 1,02 | 49 | 1,02 | 18 | 1,04 | - | -
25.01.2020 12:15 | MR201C | R163C | - | - | - | - | - | - | 69 | 81 | 1,17 | 17,6 | 1,6 | 90 | 1,02 | 48 | 1,01 | 19 | 1,09 | - | -
25.01.2020 13:40 | MR201B | L165B | - | - | - | - | - | - | 74 | 88 | 1,18 | 12,2 | 1,9 | 95 | 1,01 | 51 | 1,01 | 20 | 1,08 | - | -
25.01.2020 14:05 | MS214A | U24A | - | - | - | - | - | 17,34 | 76 | 85 | 1,13 | 14,3 | 0,9 | 92 | 1,01 | 49 | 1,01 | 18 | 1,05 | - | -
25.01.2020 18:45 | MR201A | L174A | - | - | - | - | - | - | 74 | 85 | 1,15 | 13,6 | 1,4 | 92 | 1,01 | 49 | 1,02 | 18 | 1,05 | - | -
25.01.2020 18:45 | MS214B | U25B | - | - | - | - | - | 17,50 | 73 | 87 | 1,19 | 13,6 | 1,8 | 95 | 1,02 | 49 | 1,02 | 18 | 1,04 | - | -
25.01.2020 20:20 | MR201C | L 175C | - | - | - | - | - | - | 67 | 84 | 1,25 | 17,1 | 2,4 | 94 | 1,03 | 48 | 1,04 | 19 | 1,05 | - | -
25.01.2020 21:52 | MS214C | U 26C | - | - | - | - | - | 17,48 | 75 | 86 | 1,15 | 14,7 | 1,2 | 94 | 1,02 | 49 | 1,02 | 19 | 1,06 | - | -
25.01.2020 22:53 | MS214B | U 25B/1 | - | - | - | - | - | - | 76 | 86 | 1,14 | 15,5 | 1,0 | 94 | 1,02 | 49 | 1,02 | 18 | 1,05 | - | -
26.01.2020 01:00 | MR201B | L 182B | - | - | - | - | - | - | 68 | 86 | 1,27 | 15,0 | 2,7 | 95 | 1,02 | 49 | 1,04 | 18 | 1,05 | - | -
26.01.2020 02:41 | MR201A | L 184A | - | - | - | - | - | - | 73 | 87 | 1,20 | 13,0 | 1,9 | 95 | 1,02 | 50 | 1,03 | 18 | 1,06 | - | -
26.01.2020 03:54 | MS214A | U 27A | - | - | - | - | - | 17,38 | 76 | 87 | 1,14 | 16,6 | 0,9 | 95 | 1,02 | 50 | 1,01 | 18 | 1,04 | - | -
26.01.2020 05:35 | MR201C | L 189C | - | - | - | - | - | - | 69 | 84 | 1,23 | 16,1 | 2,3 | 93 | 1,02 | 49 | 1,02 | 18 | 1,04 | - | -
26.01.2020 08:55 | MR201B | L194B | - | 28,8 | - | - | - | - | 74 | 86 | 1,17 | 12,1 | 1,6 | 93 | 1,02 | 49 | 1,03 | 19 | 1,06 | - | -
26.01.2020 09:07 | MS214C | U28C | - | - | - | - | - | 17,70 | 75 | 89 | 1,19 | 14,5 | 1,8 | 97 | 1,03 | 51 | 1,02 | 22 | 1,10 | - | -
26.01.2020 10:30 | MR201A | L196A | - | - | - | - | - | - | 75 | 90 | 1,20 | 10,3 | 2,0 | 96 | 1,01 | 51 | 1,02 | 18 | 1,06 | - | -
26.01.2020 11:46 | MR201C | L198C | - | - | - | - | - | - | 74 | 88 | 1,19 | 15,0 | 1,6 | 96 | 1,02 | 50 | 1,02 | 19 | 1,07 | - | -
26.01.2020 13:39 | MS214B | U29B | - | - | - | - | - | 17,38 | 76 | 86 | 1,14 | 14,8 | 0,9 | 94 | 1,02 | 49 | 1,01 | 18 | 1,05 | - | -
26.01.2020 14:34 | MR201A | L202A | - | - | - | - | - | - | 72 | 84 | 1,17 | 14,2 | 1,4 | 91 | 1,01 | 48 | 1,02 | 18 | 1,07 | - | -
26.01.2020 15:40 | MR201C | L204C | - | - | - | - | - | - | 75 | 88 | 1,18 | 17,0 | 1,4 | 98 | 1,02 | 50 | 1,03 | 19 | 1,06 | - | -
26.01.2020 17:08 | MR201B | L206B | - | - | - | - | - | - | 70 | 80 | 1,15 | 18,2 | 1,1 | 89 | 1,01 | 47 | 1,01 | 17 | 1,04 | - | -
26.01.2020 18:20 | MS214A | U30A | - | - | - | - | - | 17,39 | 72 | 82 | 1,15 | 17,3 | 1,1 | 91 | 1,02 | 48 | 1,01 | 19 | 1,07 | - | -
26.01.2020 22:00 | MR201A | R214A | - | - | - | - | - | - | 73 | 86 | 1,18 | 12,1 | 1,9 | 93 | 1,01 | 50 | 1,01 | 19 | 1,09 | - | -
26.01.2020 23:00 | MS214C | U31C | - | - | - | - | - | 17,39 | 74 | 84 | 1,14 | 16,4 | 0,9 | 92 | 1,02 | 49 | 1,02 | 18 | 1,05 | - | -
27.01.2020 00:45 | MR201B | L218B | - | - | - | - | - | - | 63 | 82 | 1,31 | 21,3 | 2,5 | 94 | 1,04 | 45 | 1,09 | 19 | 1,05 | - | -
27.01.2020 05:50 | MR201C | L222C | - | - | - | - | - | - | 67 | 82 | 1,22 | 17,9 | 2,3 | 92 | 1,02 | 49 | 1,01 | 19 | 1,08 | - | -
27.01.2020 07:30 | MS214B | U32B | - | - | - | - | - | 17,84 | 75 | 84 | 1,13 | 15,6 | 0,9 | 92 | 1,01 | 49 | 1,01 | 18 | 1,06 | - | -
27.01.2020 11:15 | MR201A | L226A | - | 30,1 | - | - | - | - | 75 | 90 | 1,19 | 10,1 | 2,0 | 96 | 1,01 | 52 | 1,01 | 19 | 1,06 | - | -
27.01.2020 13:10 | MS214A | U33A | - | - | - | - | - | 17,23 | 74 | 85 | 1,15 | 14,9 | 1,1 | 92 | 1,01 | 49 | 1,02 | 18 | 1,05 | - | -
27.01.2020 14:15 | MR201B | L230B | - | - | - | - | 7,9 | - | 81 | 94 | 1,16 | 8,4 | 1,6 | 99 | 1,02 | 53 | 1,02 | 19 | 1,09 | - | -
27.01.2020 15:15 | MR201C | L231C | - | - | - | - | - | - | 65 | 79 | 1,20 | 18,5 | 1,8 | 89 | 1,03 | 46 | 1,02 | 17 | 1,05 | - | -
27.01.2020 15:35 | MR201A | L232A | - | - | - | - | - | - | 76 | 91 | 1,19 | 9,5 | 2,2 | 97 | 1,02 | 52 | 1,01 | 20 | 1,08 | - | -
27.01.2020 19:20 | MS214C | U34C | - | - | - | - | - | 17,31 | 81 | 92 | 1,14 | 11,2 | 1,1 | 98 | 1,02 | 51 | 1,02 | 19 | 1,05 | - | -
27.01.2020 20:05 | MR201A | L238A | - | - | - | - | - | - | 73 | 86 | 1,17 | 15,5 | 1,5 | 94 | 1,02 | 50 | 1,01 | 19 | 1,06 | - | -
27.01.2020 21:20 | MR201C | L240B | - | - | - | - | - | - | 70 | 84 | 1,21 | 18,7 | 1,7 | 94 | 1,03 | 49 | 1,02 | 19 | 1,07 | - | -
27.01.2020 22:33 | MR201B | L242B | - | - | - | - | - | - | 69 | 82 | 1,20 | 21,2 | 1,8 | 93 | 1,02 | 49 | 1,02 | 19 | 1,06 | - | -
27.01.2020 23:10 | MS214C | U34C/1 | - | - | - | - | - | - | 78 | 90 | 1,15 | 14,1 | 1,2 | 97 | 1,02 | 50 | 1,02 | 20 | 1,06 | - | -
28.01.2020 01:03 | MS214B | U35B | - | - | - | - | - | 17,33 | 76 | 87 | 1,15 | 15,9 | 1,1 | 95 | 1,02 | 50 | 1,01 | 19 | 1,06 | - | -
28.01.2020 01:52 | MR201A | L245A | - | - | - | - | - | - | 67 | 77 | 1,15 | 21,0 | 1,1 | 86 | 1,01 | 46 | 1,01 | 18 | 1,07 | - | -
28.01.2020 05:33 | MR201B | L249B | - | - | - | - | - | - | 45 | 55 | 1,21 | 36,9 | 1,5 | 67 | 1,04 | 35 | 1,03 | 16 | 1,07 | - | -
28.01.2020 05:58 | MS214A | U36A | - | - | - | - | - | 16,75 | 63 | 75 | 1,20 | 23,9 | 1,2 | 87 | 1,03 | 43 | 1,03 | 18 | 1,06 | - | -
28.01.2020 08:09 | MR201C | L 253C | - | 30,7 | - | - | - | - | 64 | 79 | 1,24 | 21,2 | 1,8 | 90 | 1,04 | 45 | 1,02 | 17 | 1,05 | - | -
28.01.2020 10:19 | MS214C | U 36A/1 | - | - | - | - | - | - | 57 | 71 | 1,25 | 33,6 | 1,3 | 87 | 1,03 | 42 | 1,08 | 17 | 1,07 | - | -
28.01.2020 11:10 | MR201A | L258A | - | - | - | - | - | - | 74 | 89 | 1,20 | 12,7 | 1,7 | 97 | 1,03 | 49 | 1,05 | 20 | 1,06 | - | -
28.01.2020 12:06 | MS214C | U 37C | - | - | - | - | - | 17,69 | 59 | 72 | 1,23 | 28,0 | 1,0 | 85 | 1,04 | 41 | 1,06 | 17 | 1,06 | - | -
28.01.2020 12:07 | MR201B | L259B | - | - | - | - | - | - | 39 | 48 | 1,25 | 47,0 | 1,1 | 60 | 1,04 | 31 | 1,04 | 14 | 1,08 | - | -
28.01.2020 14:40 | MR201C | L261C | - | - | - | - | - | - | 67 | 80 | 1,19 | 16,0 | 1,5 | 88 | 1,03 | 45 | 1,03 | 17 | 1,09 | - | -
28.01.2020 18:03 | MR201A | L265A | - | - | - | - | - | - | 74 | 89 | 1,21 | 10,4 | 2,1 | 95 | 1,02 | 49 | 1,04 | 20 | 1,07 | - | -
28.01.2020 18:04 | MS214B | U38B | - | - | - | - | - | 17,49 | 70 | 80 | 1,15 | 17,7 | 0,9 | 89 | 1,02 | 45 | 1,02 | 17 | 1,05 | - | -
28.01.2020 18:57 | MR201C | L266C | - | - | - | - | - | - | 73 | 86 | 1,19 | 10,4 | 1,9 | 92 | 1,02 | 49 | 1,01 | 19 | 1,09 | - | -
28.01.2020 23:05 | MR201C | L269C | - | - | - | - | - | - | 77 | 90 | 1,17 | 9,0 | 1,6 | 96 | 1,02 | 51 | 1,01 | 19 | 1,08 | - | -
29.01.2020 00:55 | MS214A | U39A | - | - | - | - | - | 17,22 | 69 | 82 | 1,19 | 17,0 | 1,2 | 91 | 1,02 | 45 | 1,06 | 18 | 1,05 | - | -
29.01.2020 01:25 | MR201A | L272A | - | - | - | - | - | - | 64 | 86 | 1,33 | 15,1 | 2,7 | 96 | 1,04 | 42 | 1,13 | 19 | 1,05 | - | -
29.01.2020 05:35 | MR201C | L275C | - | - | - | - | - | - | 64 | 89 | 1,39 | 22,7 | 3,1 | 105 | 1,05 | 49 | 1,10 | 19 | 1,05 | - | -
29.01.2020 06:30 | MS214B | U40B | - | - | - | - | - | 17,05 | 67 | 82 | 1,23 | 25,3 | 1,4 | 95 | 1,02 | 49 | 1,07 | 17 | 1,05 | - | -
29.01.2020 08:15 | MR201B | L278B | - | - | - | - | - | - | 83 | 98 | 1,18 | 14,3 | 1,4 | 106 | 1,02 | 55 | 1,03 | 19 | 1,04 | - | -
29.01.2020 08:20 | MR201A | L279A | - | 30,0 | - | - | - | - | 79 | 91 | 1,15 | 6,2 | 1,5 | 95 | 1,02 | 51 | 1,02 | 19 | 1,07 | - | -
29.01.2020 13:00 | MR201B | L282B | - | - | - | - | - | - | 90 | 102 | 1,13 | 12,5 | 1,0 | 109 | 1,02 | 58 | 1,02 | 21 | 1,03 | - | -
29.01.2020 13:25 | MS214B | U40B\1 | - | - | - | - | - | - | 74 | 87 | 1,17 | 18,4 | 0,9 | 96 | 1,02 | 49 | 1,06 | 18 | 1,05 | - | -
29.01.2020 15:50 | MR201C | L286C | - | - | - | - | - | - | 81 | 100 | 1,22 | 8,8 | 2,1 | 106 | 1,03 | 56 | 1,02 | 20 | 1,07 | - | -
29.01.2020 15:50 | MS214A | U41A | - | - | - | - | - | 17,46 | 78 | 92 | 1,19 | 20,3 | 1,2 | 104 | 1,02 | 52 | 1,04 | 20 | 1,05 | - | -
29.01.2020 16:45 | MR201B | L288B | - | - | - | - | - | - | 88 | 99 | 1,13 | 7,5 | 1,1 | 104 | 1,02 | 54 | 1,04 | 20 | 1,05 | - | -
29.01.2020 17:40 | MR201A | L 289A | - | - | - | - | - | - | 79 | 97 | 1,23 | 9,1 | 2,5 | 104 | 1,03 | 54 | 1,02 | 22 | 1,10 | - | -
29.01.2020 21:25 | MR201C | L 291C | - | - | - | - | - | - | 77 | 96 | 1,24 | 18,9 | 1,7 | 107 | 1,04 | 54 | 1,02 | 19 | 1,05 | - | -
29.01.2020 22:00 | MS214A | U 41A/1 | - | - | - | - | - | - | 80 | 96 | 1,20 | 18,4 | 1,2 | 106 | 1,03 | 53 | 1,04 | 20 | 1,06 | - | -
29.01.2020 22:39 | MR201B | L 292B | - | - | - | - | - | - | 68 | 99 | 1,45 | 12,3 | 4,7 | 111 | 1,04 | 51 | 1,11 | 21 | 1,07 | - | -
30.01.2020 01:40 | MS214A | U 41A/2 | - | - | - | - | - | - | 82 | 96 | 1,17 | 17,1 | 1,0 | 106 | 1,03 | 54 | 1,04 | 20 | 1,05 | - | -
30.01.2020 03:05 | MR201A | L 295A | - | - | - | - | - | - | 74 | 91 | 1,23 | 8,7 | 2,6 | 97 | 1,02 | 52 | 1,02 | 19 | 1,05 | - | -
30.01.2020 04:00 | MS214B | U 42B | - | - | - | - | - | 18,13 | 79 | 93 | 1,17 | 16,1 | 1,2 | 102 | 1,02 | 52 | 1,04 | 19 | 1,05 | - | -
30.01.2020 04:00 | MR201B | L 296B | - | - | - | - | - | - | 84 | 97 | 1,16 | 9,9 | 1,1 | 103 | 1,03 | 52 | 1,05 | 20 | 1,05 | - | -
30.01.2020 04:10 | MR201C | L 297C | - | - | - | - | - | - | 75 | 90 | 1,19 | 15,2 | 1,6 | 98 | 1,02 | 51 | 1,02 | 19 | 1,05 | - | -
30.01.2020 08:10 | MR201B | L300B | - | 29,1 | - | - | - | - | 81 | 94 | 1,17 | 8,8 | 1,6 | 100 | 1,02 | 53 | 1,02 | 20 | 1,06 | - | -
30.01.2020 09:30 | MR201A | L302A | - | - | - | - | - | - | 81 | 98 | 1,20 | 6,6 | 2,1 | 103 | 1,03 | 52 | 1,04 | 21 | 1,06 | - | -
30.01.2020 11:40 | MR201C | L304C | - | - | - | - | - | - | 72 | 95 | 1,32 | 12,0 | 3,0 | 103 | 1,03 | 53 | 1,02 | 19 | 1,17 | - | -
30.01.2020 11:41 | MS214A | U43A | - | - | - | - | - | 17,25 | 78 | 92 | 1,17 | 12,5 | 1,2 | 97 | 1,02 | 50 | 1,04 | 20 | 1,06 | - | х-253; 1,4%
30.01.2020 12:59 | MR201B | L306B | - | - | - | - | - | - | 77 | 90 | 1,18 | 12,2 | 1,7 | 97 | 1,02 | 52 | 1,01 | 19 | 1,05 | - | -
30.01.2020 14:14 | MR201A | L307A | - | - | - | - | - | - | 69 | 84 | 1,22 | 20,4 | 2,1 | 96 | 1,02 | 50 | 1,01 | 20 | 1,07 | - | -
30.01.2020 15:25 | MS214A | U43A/1 | - | - | - | - | - | - | 78 | 90 | 1,16 | 14,0 | 1,2 | 98 | 1,02 | 51 | 1,03 | 19 | 1,04 | - | -
30.01.2020 16:05 | MR201C | L310C | - | - | - | - | - | - | 74 | 90 | 1,22 | 29,4 | 1,2 | 107 | 1,05 | 53 | 1,02 | 21 | 1,07 | - | -
30.01.2020 18:36 | MR201B | L312B | - | - | - | - | - | - | 78 | 94 | 1,21 | 11,0 | 2,2 | 102 | 1,02 | 54 | 1,02 | 22 | 1,14 | - | -
30.01.2020 19:15 | MR201A | L314A | - | - | - | - | - | - | 76 | 90 | 1,18 | 14,5 | 1,5 | 98 | 1,03 | 51 | 1,03 | 21 | 1,07 | - | -
30.01.2020 20:15 | MS214B | U44B | - | - | - | - | - | 17,72 | 76 | 90 | 1,17 | 17,5 | 1,4 | 99 | 1,02 | 51 | 1,03 | 19 | 1,06 | - | -
30.01.2020 22:40 | MR201B | L318B | - | - | - | - | - | - | 78 | 91 | 1,17 | 12,9 | 1,5 | 98 | 1,02 | 52 | 1,02 | 19 | 1,05 | - | -
30.01.2020 23:45 | MS214A | U45A | - | - | - | - | - | 17,40 | 79 | 92 | 1,16 | 15,0 | 1,1 | 100 | 1,02 | 51 | 1,04 | 19 | 1,05 | - | -
31.01.2020 00:50 | MR201C | L322C | - | - | - | - | - | - | 70 | 86 | 1,22 | 18,5 | 1,9 | 96 | 1,03 | 49 | 1,02 | 19 | 1,05 | - | -
31.01.2020 03:50 | MS214B | U46B | - | - | - | - | - | 17,07 | 79 | 93 | 1,17 | 14,9 | 1,1 | 101 | 1,03 | 51 | 1,04 | 20 | 1,06 | - | -
31.01.2020 04:20 | MR201A | L326A | - | - | - | - | - | - | 70 | 82 | 1,17 | 15,3 | 1,7 | 90 | 1,01 | 48 | 1,01 | 19 | 1,06 | - | -
31.01.2020 07:55 | MR201B | L330B | - | - | - | - | - | - | 69 | 96 | 1,39 | 19,6 | 3,6 | 111 | 1,07 | 50 | 1,09 | 24 | 1,08 | - | -
31.01.2020 08:35 | MS214A | U47A | - | - | - | - | - | 17,86 | 75 | 85 | 1,15 | 17,4 | 0,8 | 94 | 1,02 | 49 | 1,03 | 18 | 1,05 | - | -
31.01.2020 12:00 | MR201A | L335A | - | - | - | - | - | - | 74 | 91 | 1,22 | 10,1 | 2,5 | 97 | 1,02 | 51 | 1,02 | 21 | 1,08 | - | -
31.01.2020 12:20 | MR201C | L334C | - | 30,8 | - | - | - | - | 72 | 87 | 1,21 | 14,4 | 2,2 | 95 | 1,02 | 50 | 1,01 | 21 | 1,10 | - | -
31.01.2020 13:40 | MS214B | U48B | - | - | - | - | - | 17,36 | 77 | 90 | 1,16 | 13,8 | 1,2 | 98 | 1,02 | 50 | 1,04 | 19 | 1,05 | - | -
31.01.2020 15:05 | MR201B | L339B | - | - | - | - | - | - | 80 | 93 | 1,17 | 10,4 | 1,5 | 99 | 1,03 | 52 | 1,02 | 21 | 1,09 | - | -
31.01.2020 17:10 | MS214B | U48B/1 | - | - | - | - | - | - | 77 | 88 | 1,15 | 16,3 | 0,9 | 97 | 1,02 | 49 | 1,04 | 18 | 1,05 | - | -
31.01.2020 18:45 | MS214A | U49A | - | - | - | - | - | 17,17 | 77 | 90 | 1,17 | 15,6 | 1,3 | 99 | 1,02 | 52 | 1,03 | 20 | 1,06 | - | -
31.01.2020 19:15 | MR201A | L344A | - | - | - | - | - | - | 69 | 82 | 1,19 | 17,9 | 1,8 | 91 | 1,01 | 48 | 1,01 | 18 | 1,06 | - | -
31.01.2020 21:04 | MR201C | L346C | - | - | - | - | - | - | 82 | 97 | 1,18 | 11,7 | 1,7 | 104 | 1,02 | 55 | 1,01 | 20 | 1,06 | - | -
31.01.2020 23:00 | MR201B | L348B | - | - | - | - | - | - | 74 | 89 | 1,21 | 12,9 | 2,3 | 97 | 1,01 | 52 | 1,01 | 20 | 1,08 | - | -
31.01.2020 23:35 | MS214B | U50B | - | - | - | - | - | 16,85 | 74 | 88 | 1,19 | 18,9 | 1,3 | 99 | 1,02 | 51 | 1,05 | 19 | 1,05 | - | -
01.02.2020 00:03 | MR201A | L350A | - | - | - | - | - | - | 73 | 88 | 1,20 | 14,3 | 1,7 | 96 | 1,03 | 50 | 1,03 | 19 | 1,05 | - | -
01.02.2020 03:07 | MS214B | U50B/1 | - | - | - | - | - | - | 71 | 87 | 1,23 | 17,6 | 2,1 | 97 | 1,03 | 51 | 1,04 | 19 | 1,04 | - | -
01.02.2020 04:09 | MR201C | L3C | - | - | - | - | - | - | 76 | 91 | 1,20 | 14,5 | 1,8 | 99 | 1,03 | 52 | 1,02 | 21 | 1,07 | - | -
01.02.2020 04:45 | MR201B | L5B | - | - | - | - | - | - | 71 | 84 | 1,19 | 15,2 | 2,0 | 92 | 1,01 | 49 | 1,01 | 20 | 1,08 | - | -
01.02.2020 06:00 | MR201A | L7A | - | - | - | - | - | - | 68 | 86 | 1,25 | 16,5 | 2,8 | 95 | 1,02 | 50 | 1,02 | 21 | 1,12 | - | -
01.02.2020 06:12 | MS214A | U1A | - | - | - | - | - | 17,36 | 72 | 86 | 1,20 | 17,4 | 1,6 | 96 | 1,02 | 49 | 1,04 | 19 | 1,06 | - | -
01.02.2020 10:27 | MR201C | L 12C | - | 30,4 | - | - | - | - | 63 | 80 | 1,26 | 20,9 | 2,2 | 91 | 1,04 | 46 | 1,03 | 18 | 1,09 | - | -
01.02.2020 12:03 | MR201B | L 14B | - | - | - | - | - | - | 70 | 84 | 1,21 | 15,7 | 2,1 | 93 | 1,02 | 49 | 1,03 | 19 | 1,04 | - | -
01.02.2020 12:04 | MS214B | U 2B | - | - | - | - | - | 17,33 | 70 | 88 | 1,25 | 19,8 | 1,8 | 99 | 1,05 | 48 | 1,06 | 20 | 1,07 | - | -
01.02.2020 15:00 | MR201A | L18A | - | - | - | - | - | - | 75 | 92 | 1,22 | 9,3 | 2,1 | 98 | 1,04 | 51 | 1,02 | 19 | 1,06 | - | -
01.02.2020 15:55 | MS214B | U2B/1 | - | - | - | - | - | - | 71 | 85 | 1,20 | 15,0 | 2,0 | 95 | 1,02 | 49 | 1,03 | 20 | 1,06 | - | -
01.02.2020 17:15 | MR201B | L21B | - | - | - | - | - | - | 73 | 91 | 1,25 | 11,9 | 2,9 | 100 | 1,03 | 51 | 1,03 | 22 | 1,10 | - | -
01.02.2020 19:05 | MS214A | U 3A | - | - | - | - | - | 17,31 | 73 | 90 | 1,24 | 19,7 | 1,4 | 91 | 1,01 | 49 | 1,04 | 18 | 1,05 | - | ВМФ=168 - 11,3%
01.02.2020 23:00 | MS214A | U3A/1 | - | - | - | - | - | - | 78 | 91 | 1,17 | 16,0 | 1,2 | 99 | 1,02 | 52 | 1,03 | 19 | 1,06 | - | -
02.02.2020 00:35 | MR201A | L30A | - | - | - | - | - | - | 72 | 91 | 1,27 | 13,0 | 3,1 | 100 | 1,03 | 52 | 1,02 | 22 | 1,10 | - | -
02.02.2020 00:50 | MS214C | U4C | - | - | - | - | - | 17,31 | 77 | 88 | 1,15 | 15,1 | 1,0 | 96 | 1,02 | 50 | 1,03 | 19 | 1,04 | - | -
02.02.2020 02:25 | MR201C | L32C | - | - | - | - | - | - | 64 | 86 | 1,34 | 15,8 | 3,7 | 97 | 1,03 | 50 | 1,03 | 19 | 1,09 | - | -
02.02.2020 03:45 | MR201B | L34B | - | - | - | - | - | - | 73 | 86 | 1,17 | 18,1 | 1,2 | 95 | 1,03 | 50 | 1,03 | 20 | 1,06 | - | -
02.02.2020 04:55 | MS214B | U5B | - | - | - | - | - | 17,50 | 77 | 90 | 1,18 | 16,4 | 1,3 | 99 | 1,03 | 52 | 1,03 | 19 | 1,07 | - | -
02.02.2020 07:40 | MR201A | L38A | - | - | - | - | - | - | 76 | 94 | 1,24 | 9,3 | 2,4 | 101 | 1,02 | 51 | 1,05 | 19 | 1,04 | - | -
02.02.2020 08:50 | MR201C | L40C | - | 30,0 | - | - | - | - | 63 | 85 | 1,36 | 26,2 | 2,6 | 102 | 1,05 | 47 | 1,10 | 20 | 1,06 | - | -
02.02.2020 09:10 | MS214A | U6A | - | - | - | - | - | 17,36 | 74 | 87 | 1,17 | 14,5 | 1,5 | 95 | 1,02 | 49 | 1,02 | 20 | 1,10 | - | -
02.02.2020 11:45 | MR201A | L44A | - | - | - | - | - | - | 74 | 93 | 1,25 | 10,6 | 2,3 | 100 | 1,03 | 52 | 1,02 | 18 | 1,08 | - | -
02.02.2020 13:10 | MS214C | U7C | - | - | - | - | - | 17,58 | 78 | 89 | 1,14 | 13,4 | 1,0 | 96 | 1,02 | 50 | 1,01 | 19 | 1,07 | - | -
02.02.2020 17:10 | MS214C | U7C/1 | - | - | - | - | - | - | 77 | 88 | 1,15 | 14,6 | 1,1 | 96 | 1,02 | 50 | 1,01 | 20 | 1,08 | - | -
02.02.2020 17:15 | MR201C | L50C | - | - | - | - | - | - | 75 | 90 | 1,20 | 14,9 | 1,7 | 98 | 1,03 | 51 | 1,02 | 20 | 1,06 | - | -
02.02.2020 18:20 | MR201B | L52B | - | - | - | - | - | - | 82 | 97 | 1,18 | 9,9 | 1,7 | 103 | 1,03 | 53 | 1,04 | 21 | 1,05 | - | -
02.02.2020 20:25 | MS214B | U 8B | - | - | - | - | - | 17,90 | 75 | 88 | 1,18 | 15,4 | 1,5 | 97 | 1,03 | 50 | 1,01 | 20 | 1,08 | - | -
02.02.2020 22:00 | MR201A | L 57A | - | - | - | - | - | - | 77 | 104 | 1,34 | 16,6 | 3,3 | 116 | 1,03 | 60 | 1,03 | 21 | 1,07 | - | -
03.02.2020 00:44 | MR201B | L 61B | - | - | - | - | - | - | 62 | 78 | 1,25 | 22,9 | 2,3 | 89 | 1,03 | 46 | 1,02 | 19 | 1,21 | - | -
03.02.2020 00:44 | MS214A | U 9A | - | - | - | - | - | 17,98 | 80 | 94 | 1,17 | 19,0 | 1,0 | 104 | 1,04 | 53 | 1,02 | 20 | 1,06 | - | -
03.02.2020 03:05 | MR201C | L 65C | - | - | - | - | - | - | 67 | 83 | 1,24 | 16,3 | 2,2 | 92 | 1,03 | 46 | 1,05 | 19 | 1,07 | - | -
03.02.2020 03:55 | MS214A | U 9A/1 | - | - | - | - | - | - | 76 | 89 | 1,16 | 18,1 | 1,0 | 98 | 1,03 | 52 | 1,02 | 19 | 1,06 | - | -
03.02.2020 05:30 | MS214C | U 10C | - | - | - | - | - | 17,97 | 74 | 87 | 1,17 | 16,7 | 1,1 | 96 | 1,03 | 49 | 1,02 | 18 | 1,06 | - | -
03.02.2020 05:30 | MR201B | L 68B | - | - | - | - | - | - | 70 | 84 | 1,20 | 20,9 | 1,3 | 94 | 1,04 | 49 | 1,03 | 19 | 1,06 | - | -
03.02.2020 06:30 | MR201A | L 69A | - | - | - | - | - | - | 73 | 86 | 1,18 | 16,3 | 1,3 | 94 | 1,03 | 49 | 1,02 | 19 | 1,07 | - | -
03.02.2020 08:42 | MR201C | L73C | - | 29,7 | - | - | - | - | 77 | 93 | 1,20 | 11,9 | 1,8 | 100 | 1,03 | 52 | 1,03 | 20 | 1,07 | - | -
03.02.2020 10:54 | MS214B | U11B | - | - | - | - | - | 17,48 | 73 | 84 | 1,15 | 16,9 | 1,1 | 92 | 1,02 | 48 | 1,01 | 18 | 1,06 | - | -
03.02.2020 12:00 | MR201B | L77B | - | - | 7,2 | - | - | - | 76 | 91 | 1,19 | 10,0 | 1,7 | 97 | 1,03 | 51 | 1,03 | 19 | 1,08 | - | -
03.02.2020 13:19 | MR201A | L79A | - | - | - | - | - | - | 73 | 88 | 1,20 | 8,3 | 2,1 | 93 | 1,02 | 49 | 1,02 | 19 | 1,09 | - | -
03.02.2020 14:49 | MR201C | L81C | - | - | 8,3 | - | - | - | 60 | 77 | 1,28 | 32,7 | 2,3 | 95 | 1,05 | 46 | 1,01 | 20 | 1,12 | - | -
03.02.2020 15:55 | MR201B | L83B | - | - | 7,0 | - | - | - | 60 | 77 | 1,28 | 28,0 | 2,0 | 92 | 1,04 | 45 | 1,06 | 18 | 1,05 | - | -
03.02.2020 17:10 | MR201A | L85A | - | - | - | - | 6,7 | - | 77 | 90 | 1,16 | 14,1 | 1,2 | 97 | 1,03 | 51 | 1,02 | 20 | 1,08 | - | -
03.02.2020 17:23 | MS214A | U12A | - | - | - | - | - | 17,01 | 74 | 86 | 1,17 | 15,4 | 1,4 | 95 | 1,03 | 49 | 1,01 | 19 | 1,08 | - | -
03.02.2020 19:35 | MR201B | L89B | - | - | - | - | 7,8 | - | 72 | 86 | 1,19 | 18,3 | 1,4 | 96 | 1,03 | 49 | 1,05 | 20 | 1,04 | - | -
03.02.2020 19:40 | MS214C | U13C | - | - | - | - | - | 17,61 | 74 | 87 | 1,18 | 16,3 | 1,4 | 96 | 1,03 | 49 | 1,01 | 21 | 1,10 | - | -
03.02.2020 20:30 | MR201C | L90C | - | - | - | - | 8,3 | - | 66 | 77 | 1,16 | 21,5 | 1,1 | 86 | 1,02 | 45 | 1,01 | 17 | 1,06 | - | -
03.02.2020 23:30 | MR201A | L94A | - | - | - | - | 7,3 | - | 78 | 90 | 1,15 | 13,0 | 1,1 | 97 | 1,03 | 51 | 1,03 | 20 | 1,05 | - | -
04.02.2020 00:15 | MS214B | U14B | - | - | - | - | 6,5 | 17,45 | 73 | 85 | 1,16 | 16,5 | 1,3 | 93 | 1,02 | 49 | 1,01 | 20 | 1,09 | - | -
04.02.2020 03:55 | MR201B | L100B | - | - | - | - | 6,6 | - | 74 | 87 | 1,18 | 17,6 | 1,3 | 96 | 1,03 | 50 | 1,03 | 19 | 1,04 | - | -
04.02.2020 05:50 | MS214A | U15A | - | - | - | - | 6,9 | 17,63 | 75 | 86 | 1,15 | 16,5 | 1,1 | 95 | 1,02 | 50 | 1,02 | 19 | 1,08 | - | -
04.02.2020 08:10 | MR201C | L105C | - | - | - | - | 7,4 | - | 65 | 81 | 1,25 | 21,9 | 2,2 | 93 | 1,02 | 48 | 1,04 | 19 | 1,07 | - | -
04.02.2020 10:45 | MR201A | L109A | - | 29,4 | - | - | 6,9 | - | 72 | 88 | 1,22 | 13,6 | 2,2 | 96 | 1,03 | 50 | 1,04 | 21 | 1,08 | - | -
04.02.2020 11:00 | MS214C | U16C | - | - | - | - | 6,9 | 18,08 | 73 | 84 | 1,15 | 18,0 | 1,0 | 93 | 1,02 | 48 | 1,01 | 20 | 1,10 | - | -
04.02.2020 14:00 | MR201B | L113B | - | - | - | - | 8,1 | - | 56 | 67 | 1,20 | 29,0 | 1,6 | 79 | 1,02 | 41 | 1,02 | 18 | 1,08 | - | -
04.02.2020 16:05 | MS214B | U17B | - | - | - | - | 8,2 | 17,81 | 76 | 88 | 1,16 | 15,4 | 1,1 | 97 | 1,02 | 49 | 1,02 | 19 | 1,06 | - | -
04.02.2020 17:00 | MR201C | L117C | - | - | - | - | 7,5 | - | 65 | 84 | 1,29 | 21,3 | 2,4 | 96 | 1,04 | 47 | 1,07 | 20 | 1,07 | - | -
04.02.2020 19:55 | MR201A | L121A | - | - | - | - | 6,7 | - | 80 | 95 | 1,19 | 9,5 | 1,8 | 101 | 1,03 | 53 | 1,02 | 20 | 1,05 | - | -
04.02.2020 21:30 | MS214A | U18A | - | - | - | - | 7,1 | 17,46 | 74 | 87 | 1,17 | 14,3 | 1,7 | 95 | 1,02 | 50 | 1,01 | 21 | 1,09 | - | -
04.02.2020 22:34 | MR201B | L125B | - | - | - | - | 6,7 | - | 74 | 87 | 1,18 | 10,9 | 1,6 | 93 | 1,03 | 48 | 1,03 | 19 | 1,09 | - | -
05.02.2020 01:20 | MR201C | L129C | - | - | - | - | 7,2 | - | 69 | 86 | 1,25 | 17,0 | 2,5 | 96 | 1,03 | 51 | 1,02 | 21 | 1,13 | - | -
05.02.2020 02:20 | MS214C | U19C | - | - | - | - | 7,4 | 17,49 | 70 | 82 | 1,16 | 17,8 | 1,5 | 90 | 1,01 | 48 | 1,01 | 19 | 1,06 | - | -
05.02.2020 02:59 | MR201B | L131B | - | - | - | - | 7,5 | - | 66 | 79 | 1,20 | 21,0 | 2,0 | 89 | 1,02 | 47 | 1,02 | 20 | 1,08 | - | -
05.02.2020 06:16 | MR201A | L136A | - | - | - | - | 5,9 | - | 64 | 76 | 1,18 | 21,3 | 1,6 | 86 | 1,02 | 46 | 1,01 | 18 | 1,08 | - | -
05.02.2020 08:00 | MR201C | L138C | - | - | - | - | 6,6 | - | 67 | 82 | 1,22 | 19,9 | 1,6 | 93 | 1,04 | 47 | 1,03 | 18 | 1,05 | - | -
05.02.2020 08:00 | MS214B | U20B | - | - | - | - | 6,8 | 17,90 | 72 | 84 | 1,17 | 18,3 | 1,2 | 93 | 1,03 | 48 | 1,01 | 20 | 1,08 | - | -
05.02.2020 11:12 | MR201B | L 143B | - | 29,7 | - | - | 7,3 | - | 71 | 92 | 1,29 | 17,2 | 2,2 | 103 | 1,05 | 49 | 1,08 | 20 | 1,07 | - | -
05.02.2020 11:30 | MS214B | U20B/1 | - | - | - | - | 6,5 | - | 69 | 81 | 1,17 | 20,4 | 1,0 | 91 | 1,02 | 47 | 1,03 | 18 | 1,06 | - | -
05.02.2020 12:00 | MS214A | U 21A | - | - | - | - | 6,6 | 17,67 | 70 | 83 | 1,19 | 23,9 | 0,8 | 95 | 1,04 | 48 | 1,05 | 18 | 1,04 | - | -
05.02.2020 13:40 | MR201A | L147A | - | - | - | - | 7,0 | - | 71 | 84 | 1,19 | 17,7 | 1,7 | 93 | 1,03 | 49 | 1,02 | 22 | 1,11 | - | -
05.02.2020 15:45 | MS214C | U 22C | - | - | - | - | 6,9 | 17,43 | 73 | 87 | 1,20 | 18,9 | 1,2 | 97 | 1,04 | 49 | 1,05 | 20 | 1,05 | - | -
05.02.2020 16:34 | MR201B | L149B | - | - | - | - | 6,6 | - | 69 | 79 | 1,15 | 17,1 | 1,1 | 87 | 1,02 | 46 | 1,02 | 17 | 1,05 | - | -
05.02.2020 19:00 | MS214C | U22C/1 | - | - | - | - | - | - | 73 | 85 | 1,16 | 17,3 | 1,0 | 93 | 1,03 | 48 | 1,03 | 19 | 1,06 | - | -
05.02.2020 20:35 | MR201C | L154C | - | - | - | - | 7,2 | - | 75 | 88 | 1,17 | 10,0 | 1,6 | 94 | 1,02 | 50 | 1,03 | 18 | 1,07 | - | -
05.02.2020 22:00 | MS214B | U23B | - | - | - | - | 7,8 | 17,12 | 77 | 87 | 1,14 | 12,7 | 1,1 | 94 | 1,02 | 49 | 1,02 | 20 | 1,08 | - | -
05.02.2020 22:05 | MR201A | L156A | - | - | - | - | 7,7 | - | 83 | 94 | 1,13 | 16,7 | 1,1 | 98 | 1,03 | 51 | 1,03 | 20 | 1,05 | - | -
06.02.2020 01:55 | MS214B | U23B/1 | - | - | - | - | - | - | 73 | 85 | 1,16 | 16,2 | 1,1 | 94 | 1,02 | 48 | 1,04 | 19 | 1,06 | - | -
06.02.2020 05:10 | MR201B | L159B | - | - | - | - | 9,2 | - | 70 | 89 | 1,26 | 16,6 | 2,1 | 99 | 1,03 | 48 | 1,09 | 21 | 1,05 | - | -
06.02.2020 05:25 | MS214C | U24C | - | - | - | - | 8,6 | 17,20 | 75 | 87 | 1,16 | 16,6 | 1,1 | 96 | 1,02 | 50 | 1,04 | 19 | 1,05 | - | -
06.02.2020 06:15 | MR201A | L163A | - | - | - | - | 7,7 | - | 77 | 89 | 1,16 | 12,9 | 1,3 | 96 | 1,03 | 50 | 1,02 | 20 | 1,05 | - | -
06.02.2020 08:45 | MS214A | U25A | - | - | - | - | 6,4 | 17,60 | 74 | 84 | 1,15 | 15,9 | 1,0 | 92 | 1,01 | 48 | 1,03 | 18 | 1,05 | - | -
06.02.2020 11:01 | MR201C | L168C | - | 29,7 | - | - | 6,4 | - | 67 | 82 | 1,22 | 13,8 | 2,5 | 90 | 1,01 | 48 | 1,01 | 19 | 1,07 | - | -
06.02.2020 13:15 | MS214B | U26B | - | - | - | - | 8,1 | 17,55 | 76 | 87 | 1,15 | 13,3 | 1,2 | 94 | 1,02 | 50 | 1,02 | 19 | 1,06 | - | -
06.02.2020 13:20 | MR201B | L173B | - | - | - | - | 5,8 | - | 85 | 99 | 1,16 | 6,6 | 1,6 | 103 | 1,03 | 54 | 1,02 | 21 | 1,05 | - | -
06.02.2020 17:35 | MS214B | U26B\1 | - | - | - | - | - | - | 73 | 87 | 1,18 | 15,0 | 1,6 | 95 | 1,02 | 50 | 1,01 | 19 | 1,08 | - | -
06.02.2020 19:00 | MR201A | L181A | - | - | - | - | - | - | 70 | 92 | 1,31 | 13,6 | 3,7 | 102 | 1,02 | 54 | 1,02 | 22 | 1,13 | - | -
06.02.2020 19:20 | MS214C | U27C | - | - | - | - | - | 17,52 | 77 | 89 | 1,15 | 14,7 | 1,1 | 96 | 1,02 | 51 | 1,02 | 19 | 1,05 | - | -
06.02.2020 22:35 | MR201C | L 185C | - | - | - | - | - | - | 76 | 99 | 1,31 | 11,4 | 2,9 | 109 | 1,04 | 52 | 1,08 | 20 | 1,06 | - | -
06.02.2020 23:45 | MS214A | U 28A | - | - | - | - | - | 17,83 | 79 | 91 | 1,16 | 13,0 | 1,3 | 99 | 1,02 | 52 | 1,02 | 20 | 1,05 | - | -
06.02.2020 23:55 | MR201B | L187B | - | - | - | - | - | - | 78 | 98 | 1,26 | 9,4 | 2,8 | 106 | 1,03 | 54 | 1,05 | 21 | 1,07 | - | -
07.02.2020 03:20 | MS214A | U 28A/1 | - | - | - | - | - | - | 78 | 91 | 1,17 | 14,9 | 1,3 | 99 | 1,03 | 51 | 1,02 | 19 | 1,06 | - | -
07.02.2020 05:05 | MS214B | U 29B | - | - | - | - | - | 18,20 | 77 | 89 | 1,16 | 15,9 | 1,3 | 98 | 1,02 | 52 | 1,02 | 19 | 1,05 | - | -
07.02.2020 05:45 | MR201C | L 195C | - | - | - | - | - | - | 69 | 87 | 1,25 | 17,1 | 2,4 | 97 | 1,03 | 50 | 1,03 | 20 | 1,08 | - | -
07.02.2020 07:30 | MR201A | L 197A | - | - | - | - | - | - | 76 | 98 | 1,29 | 8,7 | 3,1 | 106 | 1,10 | 53 | 1,06 | 22 | 1,06 | - | -
07.02.2020 09:27 | MS214C | U30C | - | - | - | - | - | 17,49 | 78 | 92 | 1,18 | 13,3 | 1,6 | 100 | 1,02 | 51 | 1,02 | 20 | 1,09 | - | -
07.02.2020 09:39 | MR201B | L201B | - | 29,7 | - | - | - | - | 74 | 89 | 1,20 | 15,4 | 1,8 | 97 | 1,03 | 51 | 1,03 | 20 | 1,07 | - | -
07.02.2020 12:35 | MR201C | L205C | - | - | - | - | - | - | 68 | 84 | 1,24 | 21,5 | 2,1 | 96 | 1,03 | 50 | 1,03 | 20 | 1,11 | - | -
07.02.2020 13:05 | MS214C | U30C/1 | - | - | - | - | - | - | 77 | 90 | 1,18 | 14,8 | 1,4 | 99 | 1,02 | 50 | 1,01 | 19 | 1,08 | - | -
07.02.2020 14:15 | MS214A | U31A | - | - | - | - | - | 17,59 | 76 | 90 | 1,18 | 15,1 | 1,4 | 99 | 1,02 | 50 | 1,01 | 19 | 1,05 | - | -
07.02.2020 15:10 | MR201A | L209A | - | - | - | - | - | - | 71 | 86 | 1,21 | 14,2 | 1,8 | 94 | 1,02 | 49 | 1,01 | 18 | 1,08 | - | -
07.02.2020 17:45 | MR201B | L213B | - | - | - | - | - | - | 76 | 93 | 1,23 | 10,7 | 2,3 | 101 | 1,02 | 53 | 1,02 | 19 | 1,07 | - | -
07.02.2020 19:15 | MS214B | U32B | - | - | - | - | - | 17,51 | 75 | 90 | 1,19 | 15,5 | 1,6 | 98 | 1,02 | 50 | 1,01 | 20 | 1,09 | - | -
07.02.2020 22:40 | MR201C | L220C | - | - | - | - | - | - | 75 | 89 | 1,17 | 13,7 | 1,6 | 96 | 1,01 | 50 | 1,01 | 19 | 1,09 | - | -
07.02.2020 23:45 | MS214A | U33C | - | - | - | - | - | 17,37 | 73 | 84 | 1,16 | 17,3 | 1,0 | 93 | 1,01 | 48 | 1,01 | 17 | 1,05 | - | -
08.02.2020 00:10 | MR201B | L222B | - | - | - | - | - | - | 74 | 84 | 1,15 | 16,5 | 1,1 | 93 | 1,01 | 48 | 1,01 | 19 | 1,09 | - | -
08.02.2020 03:15 | MR201C | L226C | - | - | - | - | - | - | 88 | 103 | 1,17 | 7,0 | 1,6 | 108 | 1,02 | 56 | 1,01 | 21 | 1,07 | - | -
08.02.2020 04:55 | MS214A | U34A | - | - | - | - | - | 17,24 | 78 | 90 | 1,16 | 15,2 | 0,8 | 98 | 1,03 | 49 | 1,02 | 18 | 1,07 | - | -
08.02.2020 06:10 | MR201A | L230A | - | - | - | - | - | - | 69 | 81 | 1,17 | 18,0 | 1,4 | 89 | 1,01 | 47 | 1,00 | 18 | 1,08 | - | -
08.02.2020 09:45 | MS214B | U35B | - | - | - | - | - | 17,73 | 77 | 87 | 1,14 | 15,7 | 0,9 | 95 | 1,02 | 49 | 1,01 | 19 | 1,11 | - | -
08.02.2020 09:50 | MR201C | L235C | - | 30,3 | - | - | - | - | 68 | 81 | 1,19 | 18,6 | 1,8 | 91 | 1,01 | 47 | 1,01 | 19 | 1,09 | - | -
08.02.2020 13:35 | MR201B | L240B | - | - | - | - | - | - | 76 | 98 | 1,29 | 7,7 | 3,1 | 105 | 1,02 | 55 | 1,02 | 19 | 1,08 | - | -
08.02.2020 14:45 | MR201A | L242A | - | - | - | - | - | - | 70 | 86 | 1,23 | 12,9 | 2,5 | 94 | 1,01 | 49 | 1,01 | 19 | 1,09 | - | -
08.02.2020 15:20 | MS214C | U36C | - | - | - | - | - | 17,91 | 74 | 85 | 1,15 | 16,7 | 1,0 | 93 | 1,02 | 48 | 1,01 | 18 | 1,07 | - | -
08.02.2020 18:40 | MR201C | L247C | - | - | - | - | - | - | 75 | 99 | 1,31 | 15,1 | 2,9 | 110 | 1,02 | 55 | 1,05 | 19 | 1,06 | - | -
08.02.2020 20:00 | MR201B | L249B | - | - | - | - | - | - | 65 | 78 | 1,20 | 21,6 | 1,7 | 88 | 1,02 | 46 | 1,01 | 18 | 1,09 | - | -
08.02.2020 20:15 | MS214A | U37A | - | - | - | - | - | 17,56 | 77 | 89 | 1,16 | 14,9 | 1,1 | 98 | 1,02 | 49 | 1,02 | 18 | 1,06 | - | -
08.02.2020 23:15 | MR201A | L254A | - | - | - | - | - | - | 71 | 90 | 1,27 | 10,5 | 2,8 | 97 | 1,02 | 51 | 1,02 | 19 | 1,09 | - | -
09.02.2020 01:07 | MS214B | U38B | - | - | - | - | - | 17,80 | 75 | 91 | 1,21 | 15,3 | 1,6 | 100 | 1,04 | 49 | 1,02 | 20 | 1,09 | - | -
09.02.2020 03:16 | MR201C | L259C | - | - | - | - | - | - | 66 | 82 | 1,24 | 17,8 | 2,6 | 92 | 1,02 | 48 | 1,01 | 19 | 1,08 | - | -
09.02.2020 05:50 | MS214C | U 39C | - | - | - | - | - | 18,25 | 76 | 93 | 1,23 | 14,2 | 1,8 | 102 | 1,04 | 50 | 1,02 | 20 | 1,08 | - | -
09.02.2020 06:10 | MR201B | L264B | - | - | - | - | - | - | 71 | 88 | 1,24 | 16,2 | 1,9 | 98 | 1,03 | 48 | 1,03 | 18 | 1,04 | - | -
09.02.2020 10:50 | MR201C | L 280C | - | 30,3 | - | - | - | - | 71 | 87 | 1,22 | 14,1 | 2,1 | 95 | 1,01 | 50 | 1,02 | 18 | 1,06 | - | -
09.02.2020 11:31 | MR201A | L 281A | - | - | - | - | - | - | 62 | 76 | 1,22 | 21,3 | 1,9 | 86 | 1,01 | 44 | 1,02 | 16 | 1,05 | - | -
09.02.2020 11:32 | MS214A | U 40A | - | - | - | - | - | 18,26 | 72 | 87 | 1,21 | 15,3 | 1,8 | 96 | 1,02 | 48 | 1,02 | 18 | 1,06 | - | -
09.02.2020 16:33 | MS214B | U 41B | - | - | - | - | - | 17,79 | 73 | 86 | 1,18 | 15,4 | 1,4 | 95 | 1,02 | 48 | 1,02 | 17 | 1,04 | - | -
09.02.2020 16:34 | MR201B | L 278B | - | - | - | - | - | - | 75 | 91 | 1,21 | 13,8 | 1,8 | 99 | 1,02 | 50 | 1,03 | 18 | 1,05 | - | -
09.02.2020 21:15 | MS214C | U42C | - | - | - | - | - | 17,69 | 77 | 92 | 1,20 | 13,2 | 1,7 | 100 | 1,02 | 52 | 1,02 | 19 | 1,06 | - | -
09.02.2020 21:45 | MR201C | L285C | - | - | - | - | - | - | 73 | 99 | 1,36 | 7,7 | 4,1 | 107 | 1,02 | 56 | 1,02 | 20 | 1,07 | - | -
10.02.2020 00:10 | MR201A | L289A | - | - | - | - | - | - | 66 | 81 | 1,23 | 20,7 | 2,2 | 92 | 1,01 | 48 | 1,01 | 19 | 1,10 | - | -
10.02.2020 01:20 | MS214C | U42C/1 | - | - | - | - | - | - | 77 | 92 | 1,20 | 14,2 | 1,5 | 101 | 1,02 | 51 | 1,02 | 18 | 1,07 | - | -
10.02.2020 02:30 | MS214A | U43A | - | - | - | - | - | 18,02 | 79 | 93 | 1,18 | 13,0 | 1,4 | 101 | 1,02 | 51 | 1,02 | 18 | 1,06 | - | -
10.02.2020 02:35 | MR201B | L293B | - | - | - | - | - | - | 75 | 93 | 1,25 | 10,9 | 2,9 | 101 | 1,01 | 52 | 1,02 | 21 | 1,10 | - | -
10.02.2020 05:45 | MR201C | L297C | - | - | - | - | - | - | 66 | 89 | 1,35 | 19,1 | 4,1 | 102 | 1,02 | 53 | 1,01 | 21 | 1,11 | - | -
10.02.2020 06:35 | MS214A | U43A/1 | - | - | - | - | - | - | 78 | 92 | 1,18 | 14,4 | 1,4 | 101 | 1,02 | 52 | 1,02 | 18 | 1,07 | - | -
10.02.2020 07:55 | MS214B | U44B | - | - | - | - | - | 17,54 | 75 | 90 | 1,20 | 16,9 | 1,6 | 99 | 1,02 | 50 | 1,02 | 20 | 1,09 | - | -
10.02.2020 08:10 | MR201A | L301A | - | 30,3 | - | - | - | - | 66 | 81 | 1,23 | 18,2 | 2,3 | 91 | 1,02 | 47 | 1,01 | 18 | 1,09 | - | -
10.02.2020 11:15 | MR201B | L305B | - | - | - | - | - | - | 65 | 77 | 1,19 | 22,7 | 1,7 | 88 | 1,01 | 46 | 1,00 | 18 | 1,07 | - | -
10.02.2020 13:00 | MS214C | U45C | - | - | - | - | - | 17,40 | 72 | 84 | 1,17 | 18,4 | 1,3 | 93 | 1,01 | 48 | 1,01 | 18 | 1,07 | - | -
10.02.2020 15:00 | MR201C | L309C | - | - | - | - | - | - | 76 | 95 | 1,26 | 10,6 | 2,8 | 103 | 1,02 | 54 | 1,01 | 20 | 1,11 | - | -
10.02.2020 16:35 | MS214C | U45C/1 | - | - | - | - | - | - | 72 | 86 | 1,19 | 15,8 | 1,6 | 94 | 1,01 | 48 | 1,01 | 18 | 1,07 | - | -
10.02.2020 18:15 | MS214A | U46A | - | - | - | - | - | 17,37 | 75 | 88 | 1,16 | 14,8 | 1,1 | 96 | 1,02 | 49 | 1,02 | 17 | 1,05 | - | -
10.02.2020 18:45 | MR201A | L314A | - | - | - | - | - | - | 69 | 85 | 1,24 | 15,1 | 2,2 | 94 | 1,01 | 48 | 1,04 | 17 | 1,04 | - | -
10.02.2020 20:47 | MR201C | L 316C | - | - | - | - | - | - | 79 | 95 | 1,20 | 10,8 | 1,7 | 101 | 1,01 | 52 | 1,04 | 18 | 1,06 | - | -
10.02.2020 23:23 | MS214B | U 47B | - | - | - | - | - | 17,79 | 81 | 94 | 1,15 | 11,6 | 1,1 | 100 | 1,02 | 51 | 1,02 | 18 | 1,05 | - | -
11.02.2020 00:00 | MR201B | L 321B | - | - | - | - | - | - | 91 | 104 | 1,15 | 8,0 | 1,2 | 110 | 1,02 | 55 | 1,04 | 20 | 1,04 | - | -
11.02.2020 03:17 | MS214B | U 47B/1 | - | - | - | - | - | - | 78 | 91 | 1,17 | 14,6 | 1,1 | 100 | 1,02 | 50 | 1,03 | 18 | 1,06 | - | -
11.02.2020 03:19 | MR201A | L 326A | - | - | - | - | - | - | 64 | 78 | 1,23 | 25,7 | 1,8 | 91 | 1,01 | 47 | 1,02 | 17 | 1,07 | - | -
11.02.2020 05:11 | MS214C | U 48C | - | - | - | - | - | 17,64 | 76 | 88 | 1,16 | 17,1 | 1,0 | 97 | 1,02 | 49 | 1,02 | 18 | 1,05 | - | -
11.02.2020 07:21 | MR201B | L 331B | - | - | - | - | - | - | 69 | 88 | 1,27 | 20,3 | 2,1 | 100 | 1,02 | 49 | 1,08 | 18 | 1,04 | - | -
11.02.2020 08:40 | MS214A | U49A | - | - | - | - | - | 17,57 | 75 | 91 | 1,21 | 17,6 | 1,7 | 102 | 1,03 | 50 | 1,02 | 21 | 1,12 | - | -
11.02.2020 09:30 | MR201C | L335C | - | 30,0 | - | - | - | - | 74 | 90 | 1,21 | 14,3 | 1,9 | 98 | 1,03 | 50 | 1,02 | 19 | 1,09 | - | -
11.02.2020 13:46 | MS214B | U50B | - | - | - | - | - | 17,63 | 80 | 92 | 1,15 | 11,8 | 1,2 | 99 | 1,02 | 51 | 1,02 | 20 | 1,09 | - | -
11.02.2020 16:30 | MR201B | L341B | - | - | - | - | - | - | 73 | 96 | 1,31 | 13,3 | 3,6 | 106 | 1,02 | 55 | 1,02 | 21 | 1,10 | - | -
11.02.2020 20:50 | MS214B | U50B/1 | - | - | - | - | - | - | 75 | 93 | 1,23 | 12,9 | 2,2 | 101 | 1,02 | 52 | 1,02 | 19 | 1,07 | - | -
12.02.2020 00:40 | MS214B | U50B/2 | - | - | - | - | - | - | 75 | 88 | 1,18 | 18,0 | 1,3 | 98 | 1,02 | 49 | 1,01 | 18 | 1,07 | - | -
15.02.2020 18:29 | MR201F | L1F | - | - | - | - | - | - | 62 | 90 | 1,45 | 27,1 | 4,1 | 100 | 1,00 | 51 | 1,02 | 19 | 1,10 | - | 1.ВМФ Mw=217, 3,7%; 2.ВМФ Mw=147, 4.1%
15.02.2020 19:10 | MR201E | L2E | - | - | - | - | - | - | 80 | 94 | 1,17 | 16,3 | 1,3 | 100 | 1,00 | 52 | 1,02 | 20 | 1,05 | - | ВМФ Mw=194, 1.4%; ВМФ Mw=150, 3.9%
15.02.2020 22:55 | MR201D | L3D | - | - | - | - | - | - | 67 | 81 | 1,21 | 9,7 | 2,0 | 87 | 1,02 | 44 | 1,02 | 16 | 1,08 | - | -
16.02.2020 00:40 | MR201F | L4F | - | - | - | - | - | - | 63 | 86 | 1,37 | 9,1 | 4,0 | 94 | 1,02 | 47 | 1,05 | 17 | 1,08 | - | -
16.02.2020 04:25 | MR201E | L5E | - | - | - | - | - | - | 75 | 90 | 1,20 | 9,1 | 2,0 | 96 | 1,02 | 49 | 1,02 | 19 | 1,08 | - | -
16.02.2020 04:55 | MR201D | L6D | - | - | - | - | - | - | 60 | 76 | 1,26 | 16,7 | 2,8 | 85 | 1,02 | 43 | 1,01 | 18 | 1,13 | - | -
16.02.2020 06:45 | MR201F | L7F | - | - | - | - | - | - | 68 | 89 | 1,30 | 10,0 | 3,3 | 96 | 1,02 | 50 | 1,02 | 19 | 1,12 | - | -
16.02.2020 09:50 | MR201E | L8E | - | - | - | - | - | - | 71 | 84 | 1,18 | 15,3 | 1,4 | 92 | 1,01 | 48 | 1,02 | 17 | 1,06 | - | -
16.02.2020 10:30 | MR201D | L9D | - | 29,3 | - | - | - | - | 59 | 83 | 1,40 | 18,6 | 4,3 | 95 | 1,01 | 48 | 1,02 | 18 | 1,15 | - | -
16.02.2020 10:45 | MS214F | U1F | - | - | - | - | - | 14,97 | 69 | 87 | 1,26 | 14,5 | 2,5 | 96 | 1,02 | 50 | 1,03 | 19 | 1,10 | - | -
16.02.2020 19:30 | MR201F | L13F | - | - | - | - | - | - | 63 | 90 | 1,43 | 9,7 | 5,3 | 99 | 1,01 | 51 | 1,02 | 20 | 1,14 | - | -
16.02.2020 20:16 | MR201E | L12E | - | - | - | - | - | - | 66 | 79 | 1,21 | 18,5 | 1,6 | 88 | 1,02 | 45 | 1,02 | 16 | 1,07 | - | -
16.02.2020 20:17 | MS214E | U2E | - | - | - | - | - | 15,66 | 64 | 84 | 1,31 | 16,1 | 3,2 | 94 | 1,02 | 48 | 1,02 | 18 | 1,09 | - | -
16.02.2020 20:53 | MR201D | L14D | - | - | - | - | - | - | 59 | 82 | 1,40 | 13,1 | 5,2 | 92 | 1,01 | 47 | 1,03 | 20 | 1,13 | - | -
17.02.2020 02:05 | MR201E | L16E | - | - | - | - | - | - | 67 | 82 | 1,22 | 19,4 | 1,5 | 92 | 1,03 | 45 | 1,03 | 17 | 1,05 | - | -
17.02.2020 02:10 | MR201F | L15F | - | - | - | - | - | - | 63 | 88 | 1,39 | 15,3 | 4,1 | 99 | 1,02 | 50 | 1,03 | 18 | 1,07 | - | -
17.02.2020 02:10 | MS214E | U2E/1 | - | - | - | - | - | - | 65 | 85 | 1,31 | 15,8 | 3,0 | 95 | 1,02 | 47 | 1,03 | 18 | 1,09 | - | -
17.02.2020 04:05 | MR201D | L17D | - | - | - | - | - | - | 61 | 83 | 1,37 | 18,9 | 4,0 | 96 | 1,04 | 48 | 1,02 | 20 | 1,13 | - | -
17.02.2020 07:13 | MR201E | L19E | - | - | - | - | - | - | 67 | 79 | 1,17 | 19,0 | 1,1 | 88 | 1,02 | 44 | 1,03 | 17 | 1,03 | - | -
17.02.2020 09:23 | MR201F | L 21F | - | - | - | - | - | - | 63 | 90 | 1,43 | 11,7 | 4,9 | 100 | 1,01 | 51 | 1,03 | 19 | 1,11 | - | -
17.02.2020 12:09 | MR201E | L 22E | - | 29,1 | - | - | - | - | 72 | 84 | 1,17 | 16,5 | 1,0 | 93 | 1,02 | 47 | 1,03 | 17 | 1,09 | - | -
17.02.2020 13:20 | MS214D | U 3D | - | - | - | - | - | 16,71 | 65 | 86 | 1,32 | 16,3 | 2,8 | 96 | 1,03 | 47 | 1,06 | 17 | 1,06 | - | -
17.02.2020 16:04 | MR201D | L23D | - | - | - | - | - | - | 53 | 81 | 1,52 | 14,9 | 7,2 | 94 | 1,01 | 48 | 1,02 | 20 | 1,15 | - | -
17.02.2020 18:00 | MR201F | L 24F | - | - | - | - | - | - | 60 | 85 | 1,41 | 16,8 | 5,0 | 97 | 1,02 | 50 | 1,02 | 20 | 1,14 | - | -
17.02.2020 20:40 | MR201D | L26D | - | - | - | - | - | - | 65 | 92 | 1,41 | 15,8 | 4,9 | 105 | 1,02 | 53 | 1,01 | 22 | 1,13 | - | -
17.02.2020 23:00 | MS214E | U4E | - | - | - | - | - | 16,50 | 67 | 86 | 1,29 | 14,9 | 3,1 | 96 | 1,02 | 49 | 1,02 | 20 | 1,12 | - | -
18.02.2020 05:50 | MR201E | L31E | - | - | - | - | - | - | 63 | 80 | 1,26 | 23,6 | 1,7 | 92 | 1,03 | 44 | 1,07 | 18 | 1,05 | - | -
18.02.2020 06:50 | MR201F | L32F | - | - | - | - | - | - | 62 | 92 | 1,48 | 11,5 | 5,5 | 102 | 1,01 | 52 | 1,03 | 19 | 1,10 | - | -
18.02.2020 09:25 | MS214F | U5F | - | - | - | - | - | 16,54 | 69 | 89 | 1,29 | 13,8 | 3,0 | 99 | 1,02 | 50 | 1,02 | 19 | 1,08 | - | -
18.02.2020 11:00 | MR201D | L36D | - | 30,0 | - | - | - | - | 59 | 77 | 1,31 | 18,2 | 4,1 | 89 | 1,01 | 46 | 1,01 | 20 | 1,12 | - | -
18.02.2020 14:45 | MR201E | L40E | - | - | - | - | - | - | 73 | 85 | 1,17 | 15,2 | 1,3 | 93 | 1,02 | 48 | 1,03 | 19 | 1,07 | - | -
18.02.2020 15:40 | MS214D | U6D | - | - | - | - | - | 16,49 | 70 | 90 | 1,28 | 12,1 | 3,0 | 98 | 1,02 | 50 | 1,03 | 20 | 1,11 | - | -
18.02.2020 16:20 | MR201F | L41F | - | - | - | - | - | - | 69 | 94 | 1,37 | 8,9 | 4,5 | 103 | 1,01 | 53 | 1,03 | 21 | 1,13 | - | -
18.02.2020 17:40 | MR201D | L42D | - | - | - | - | - | - | 60 | 86 | 1,43 | 12,6 | 5,7 | 96 | 1,02 | 50 | 1,02 | 21 | 1,12 | - | -
18.02.2020 19:25 | MS214D | U6D/1 | - | - | - | - | - | - | 71 | 90 | 1,28 | 13,5 | 2,5 | 99 | 1,02 | 49 | 1,05 | 17 | 1,06 | - | -
18.02.2020 21:18 | MS214E | U 7E | - | - | - | - | - | 16,86 | 71 | 89 | 1,26 | 14,2 | 2,2 | 97 | 1,02 | 49 | 1,05 | 17 | 1,06 | - | -
18.02.2020 21:48 | MR201F | L 46F | - | - | - | - | - | - | 57 | 75 | 1,32 | 25,8 | 2,9 | 89 | 1,02 | 44 | 1,04 | 17 | 1,09 | - | -
19.02.2020 01:39 | MR201E | L 49E | - | - | - | - | - | - | 72 | 84 | 1,17 | 17,9 | 1,2 | 93 | 1,01 | 48 | 1,02 | 18 | 1,11 | - | -
19.02.2020 01:39 | MS214D | U 6D/2 | - | - | - | - | - | - | 69 | 87 | 1,27 | 15,3 | 2,4 | 97 | 1,02 | 48 | 1,04 | 17 | 1,07 | - | -
19.02.2020 04:20 | MS214F | U 8F | - | - | - | - | - | 16,56 | 65 | 84 | 1,29 | 16,9 | 2,9 | 95 | 1,02 | 47 | 1,02 | 19 | 1,11 | - | -
19.02.2020 04:22 | MR201D | L 51D | - | - | - | - | - | - | 60 | 82 | 1,35 | 18,4 | 3,4 | 93 | 1,01 | 46 | 1,06 | 17 | 1,06 | - | -
19.02.2020 10:02 | MR201D | L54D | - | 29,1 | - | - | - | - | 49 | 69 | 1,42 | 29,9 | 3,4 | 86 | 1,04 | 39 | 1,10 | 16 | 1,06 | - | -
19.02.2020 11:15 | MR201E | L55E | - | - | - | - | - | - | 68 | 80 | 1,19 | 18,0 | 1,2 | 89 | 1,02 | 45 | 1,03 | 17 | 1,08 | - | -
19.02.2020 11:45 | MR201F | L56F | - | - | - | - | - | - | 66 | 89 | 1,35 | 14,7 | 3,8 | 99 | 1,02 | 51 | 1,02 | 19 | 1,10 | - | -
19.02.2020 14:03 | MR201D | L57D | - | - | - | - | - | - | 66 | 82 | 1,35 | 16,5 | 3,7 | 93 | 1,03 | 45 | 1,03 | 19 | 1,12 | - | -
19.02.2020 17:18 | MS214E | U9E | - | - | - | - | - | 16,51 | 69 | 87 | 1,26 | 15,7 | 2,4 | 97 | 1,02 | 48 | 1,02 | 19 | 1,10 | - | -
19.02.2020 18:53 | MR201E | L60E | - | - | - | - | - | - | 74 | 88 | 1,19 | 14,7 | 1,4 | 96 | 1,03 | 49 | 1,03 | 18 | 1,09 | - | -
20.02.2020 00:15 | MR201E | L62E | - | - | - | - | - | - | 68 | 86 | 1,27 | 14,6 | 2,5 | 95 | 1,01 | 49 | 1,02 | 19 | 1,17 | - | -
20.02.2020 03:45 | MS214F | U10F | - | - | - | - | - | 16,81 | 68 | 85 | 1,25 | 16,0 | 2,4 | 94 | 1,02 | 48 | 1,02 | 18 | 1,10 | - | -
20.02.2020 04:40 | MR201F | L66F | - | - | - | - | - | - | 68 | 85 | 1,26 | 15,6 | 2,6 | 95 | 1,01 | 49 | 1,02 | 19 | 1,13 | - | -
20.02.2020 05:40 | MR201D | L67D | - | - | - | - | - | - | 50 | 78 | 1,57 | 16,9 | 7,8 | 92 | 1,02 | 47 | 1,01 | 19 | 1,13 | - | -
20.02.2020 11:55 | MR201E | L71E | - | - | - | - | - | - | 69 | 80 | 1,17 | 19,2 | 1,2 | 90 | 1,02 | 46 | 1,02 | 19 | 1,08 | - | -
20.02.2020 12:00 | MS214D | U11D | - | - | - | - | - | 16,56 | 67 | 83 | 1,23 | 17,2 | 2,1 | 92 | 1,02 | 46 | 1,02 | 19 | 1,09 | - | -
20.02.2020 12:40 | MR201F | L72F | - | 30,4 | - | - | - | - | 64 | 84 | 1,30 | 16,0 | 3,6 | 94 | 1,01 | 49 | 1,01 | 20 | 1,12 | - | -
20.02.2020 13:40 | MR201D | L73D | - | - | - | - | - | - | 43 | 73 | 1,72 | 32,1 | 7,1 | 99 | 1,09 | 39 | 1,13 | 18 | 1,06 | - | -
20.02.2020 15:40 | MR201F | L75F | - | - | - | - | - | - | 67 | 84 | 1,26 | 15,8 | 3,1 | 93 | 1,01 | 48 | 1,01 | 21 | 1,15 | - | -
20.02.2020 16:20 | MR201D | L76D | - | - | - | - | - | - | 61 | 77 | 1,27 | 19,2 | 3,3 | 88 | 1,01 | 45 | 1,02 | 20 | 1,11 | - | -
20.02.2020 19:00 | MR201E | L77E | - | - | - | - | - | - | 74 | 84 | 1,13 | 14,7 | 1,0 | 91 | 1,01 | 47 | 1,02 | 19 | 1,06 | - | -
20.02.2020 19:10 | MS214E | U12E | - | - | - | - | - | 16,79 | 70 | 84 | 1,20 | 15,9 | 1,9 | 93 | 1,01 | 48 | 1,02 | 19 | 1,11 | - | -
21.02.2020 00:36 | MR201D | L79D | - | - | - | - | - | - | 64 | 91 | 1,43 | 12,8 | 5,5 | 103 | 1,02 | 52 | 1,02 | 22 | 1,13 | - | -
21.02.2020 04:56 | MR201E | L80E | - | - | - | - | - | - | 77 | 93 | 1,21 | 11,1 | 1,8 | 100 | 1,02 | 50 | 1,05 | 19 | 1,05 | - | -
21.02.2020 10:22 | MR201D | L 82D | - | 32,8 | - | - | - | - | 63 | 104 | 1,65 | 19,0 | 7,2 | 124 | 1,02 | 60 | 1,09 | 21 | 1,05 | - | -
21.02.2020 12:14 | MS214F | U 13F | - | - | - | - | - | 16,65 | 71 | 87 | 1,22 | 15,4 | 1,8 | 95 | 1,02 | 48 | 1,03 | 18 | 1,05 | - | -
21.02.2020 16:01 | MR201E | L 83E | - | - | - | - | - | - | 77 | 94 | 1,22 | 12,2 | 1,7 | 102 | 1,03 | 50 | 1,05 | 18 | 1,05 | - | -
21.02.2020 23:30 | MR201D | L85D | - | - | - | - | - | - | 63 | 85 | 1,35 | 19,4 | 3,7 | 98 | 1,01 | 49 | 1,05 | 18 | 1,04 | - | -
22.02.2020 00:30 | MR201E | L86E | - | - | - | - | - | - | 74 | 84 | 1,14 | 14,8 | 1,2 | 92 | 1,01 | 48 | 1,01 | 18 | 1,05 | - | -
22.02.2020 01:10 | MR201F | L87F | - | - | - | - | - | - | 67 | 86 | 1,28 | 14,5 | 4,1 | 96 | 1,01 | 50 | 1,01 | 25 | 1,16 | - | -
22.02.2020 03:10 | MS214D | U14D | - | - | - | - | - | 16,98 | 74 | 91 | 1,23 | 15,8 | 2,4 | 101 | 1,02 | 52 | 1,02 | 22 | 1,12 | - | -
22.02.2020 09:40 | MR201E | L95E | - | 29,4 | - | - | - | - | 81 | 94 | 1,17 | 12,5 | 1,6 | 102 | 1,01 | 52 | 1,02 | 22 | 1,10 | - | -
22.02.2020 10:10 | MS214E | U15E | - | - | - | - | - | 16,57 | 70 | 85 | 1,21 | 14,5 | 2,2 | 93 | 1,02 | 47 | 1,02 | 20 | 1,08 | - | -
22.02.2020 14:00 | MR201E | L98E | - | 30,3 | - | - | - | - | 77 | 89 | 1,16 | 16,1 | 1,3 | 98 | 1,01 | 50 | 1,02 | 20 | 1,07 | - | -
22.02.2020 15:10 | MR201F | L99F | - | - | - | - | - | - | 68 | 82 | 1,21 | 23,2 | 1,5 | 94 | 1,02 | 48 | 1,03 | 18 | 1,07 | - | -
22.02.2020 16:35 | MR201D | L100D | - | - | - | - | - | - | 55 | 83 | 1,52 | 18,6 | 7,7 | 99 | 1,01 | 51 | 1,02 | 22 | 1,13 | - | -
22.02.2020 20:54 | MS214F | U16F | - | - | - | - | - | 16,38 | 68 | 84 | 1,22 | 20,4 | 1,7 | 95 | 1,02 | 47 | 1,03 | 18 | 1,07 | - | -
23.02.2020 00:16 | MS214D | U17D | - | - | - | - | - | 16,58 | 68 | 85 | 1,26 | 19,5 | 2,2 | 96 | 1,02 | 48 | 1,04 | 18 | 1,08 | - | -
23.02.2020 04:18 | MR201D | L 108D | - | - | - | - | - | - | 51 | 74 | 1,47 | 23,3 | 6,0 | 89 | 1,01 | 45 | 1,04 | 18 | 1,07 | - | -
23.02.2020 04:25 | MS214F | U 16F/1 | - | - | - | - | - | - | 70 | 85 | 1,22 | 18,8 | 1,7 | 96 | 1,02 | 48 | 1,03 | 18 | 1,05 | - | -
23.02.2020 05:24 | MR201F | L 109F | - | - | - | - | - | - | 68 | 81 | 1,18 | 22,4 | 1,3 | 92 | 1,01 | 47 | 1,02 | 18 | 1,07 | - | -
23.02.2020 08:03 | MR201E | L110E | - | 30,8 | - | - | - | - | 73 | 86 | 1,19 | 18,3 | 1,3 | 96 | 1,03 | 48 | 1,02 | 19 | 1,05 | - | -
23.02.2020 12:40 | MR201E | L111E | - | - | - | - | - | - | 73 | 86 | 1,17 | 15,9 | 1,1 | 94 | 1,02 | 47 | 1,02 | 18 | 1,04 | - | -
23.02.2020 15:00 | MS214F | U16F/2 | - | - | - | - | - | - | 73 | 87 | 1,20 | 16,6 | 1,6 | 96 | 1,02 | 48 | 1,02 | 19 | 1,06 | - | -
23.02.2020 18:34 | MS214D | U17D/1 | - | - | - | - | - | - | 71 | 85 | 1,20 | 17,2 | 1,7 | 94 | 1,02 | 48 | 1,02 | 20 | 1,09 | - | -
23.02.2020 21:20 | MR201E | L117E | - | - | - | - | - | - | 68 | 81 | 1,19 | 21,4 | 1,5 | 92 | 1,02 | 47 | 1,02 | 19 | 1,07 | - | -
23.02.2020 22:05 | MS214E | U18E | - | - | - | - | - | 16,80 | 73 | 87 | 1,20 | 17,3 | 1,7 | 97 | 1,02 | 49 | 1,02 | 20 | 1,09 | - | -
23.02.2020 23:17 | MR201E | L104E | - | - | - | - | - | - | 70 | 85 | 1,21 | 20,8 | 1,8 | 96 | 1,01 | 49 | 1,02 | 19 | 1,06 | - | -
24.02.2020 01:10 | MR201D | L121D | - | - | - | - | - | - | 63 | 84 | 1,32 | 23,5 | 3,7 | 99 | 1,02 | 50 | 1,02 | 20 | 1,07 | - | -
24.02.2020 03:10 | MR201F | L123F | - | - | - | - | - | - | 78 | 90 | 1,15 | 13,9 | 1,3 | 98 | 1,01 | 50 | 1,02 | 20 | 1,03 | - | -
24.02.2020 03:55 | MS214F | U19F | - | - | - | - | - | 17,23 | 74 | 89 | 1,20 | 15,7 | 1,8 | 98 | 1,02 | 49 | 1,02 | 21 | 1,08 | - | -
24.02.2020 04:30 | MR201E | L124E | - | - | - | - | - | - | 80 | 95 | 1,18 | 10,9 | 1,7 | 102 | 1,02 | 52 | 1,03 | 20 | 1,05 | - | -
24.02.2020 11:40 | MR201D | L125D | - | - | - | - | - | - | 61 | 80 | 1,30 | 20,9 | 3,6 | 92 | 1,01 | 47 | 1,01 | 20 | 1,12 | - | -
25.02.2020 06:14 | MR201F | L126F | - | - | - | - | - | - | 73 | 87 | 1,19 | 21,7 | 1,3 | 99 | 1,02 | 50 | 1,01 | 18 | 1,07 | - | -
26.02.2020 18:21 | MR201F | L127F | - | - | - | - | - | - | 49 | 103 | 1,10 | 40,3 | 10,2 | 157 | 1,08 | 60 | 1,17 | 22 | 1,07 | - | -
26.02.2020 23:53 | MR201E | L 128E | - | - | - | - | - | - | 82 | 104 | 1,28 | 13,6 | 2,3 | 115 | 1,03 | 54 | 1,09 | 22 | 1,05 | - | -
27.02.2020 02:05 | MR201D | L 129D | - | - | - | - | - | - | 54 | 69 | 1,27 | 35,8 | 2,4 | 86 | 1,01 | 44 | 1,02 | 16 | 1,03 | - | -
27.02.2020 02:18 | MS214D | U 20D | - | - | - | - | - | 15,92 | 73 | 89 | 1,21 | 16,0 | 1,6 | 98 | 1,02 | 49 | 1,03 | 18 | 1,07 | - | -
27.02.2020 04:29 | MR201E | L130E | - | - | - | - | - | - | 69 | 83 | 1,20 | 16,5 | 1,7 | 92 | 1,02 | 47 | 1,03 | 18 | 1,05 | - | -
27.02.2020 06:24 | MR201D | L131D | - | - | - | - | - | - | 43 | 64 | 1,48 | 42,0 | 4,2 | 88 | 1,06 | 38 | 1,10 | 16 | 1,06 | - | -
27.02.2020 09:00 | MR201E | L132E | - | 31,1 | - | - | - | - | 69 | 85 | 1,22 | 21,8 | 1,9 | 96 | 1,02 | 49 | 1,01 | 19 | 1,07 | - | -
27.02.2020 12:05 | MR201E | L134E | - | - | - | - | - | - | 69 | 81 | 1,19 | 20,7 | 1,4 | 92 | 1,02 | 46 | 1,03 | 20 | 1,07 | - | -
27.02.2020 13:28 | MS214E | U21E | - | - | - | - | - | 16,29 | 71 | 87 | 1,22 | 19,0 | 1,5 | 98 | 1,03 | 47 | 1,02 | 18 | 1,06 | - | -
27.02.2020 16:35 | MR201D | L137D | - | - | - | - | - | - | 58 | 102 | 1,75 | 13,3 | 8,7 | 119 | 1,02 | 60 | 1,02 | 21 | 1,13 | - | -
27.02.2020 17:45 | MR201E | L138E | - | - | - | - | - | - | 72 | 86 | 1,19 | 17,9 | 1,8 | 95 | 1,02 | 49 | 1,02 | 20 | 1,13 | - | -
27.02.2020 18:33 | MS214F | U22F | - | - | - | - | - | 16,80 | 67 | 80 | 1,19 | 22,7 | 1,3 | 92 | 1,02 | 46 | 1,01 | 19 | 1,09 | - | -
27.02.2020 22:23 | MR201E | L139E | - | - | - | - | - | - | 81 | 95 | 1,16 | 12,9 | 1,4 | 102 | 1,01 | 52 | 1,02 | 21 | 1,10 | - | -
27.02.2020 22:45 | MS214E | U21E/1 | - | - | - | - | - | - | 74 | 92 | 1,23 | 17,9 | 1,6 | 103 | 1,03 | 49 | 1,03 | 19 | 1,07 | - | -
27.02.2020 23:15 | MR201D | L140D | - | - | - | - | - | - | 55 | 82 | 1,49 | 19,5 | 6,1 | 96 | 1,01 | 50 | 1,01 | 19 | 1,11 | - | -
28.02.2020 01:40 | MS214D | U23D | - | - | - | - | - | 16,53 | 71 | 92 | 1,31 | 15,3 | 3,0 | 103 | 1,02 | 51 | 1,03 | 19 | 1,08 | - | -
28.02.2020 02:20 | MR201E | L143E | - | - | - | - | - | - | 69 | 103 | 1,50 | 11,6 | 6,2 | 116 | 1,01 | 59 | 1,02 | 23 | 1,13 | - | -
28.02.2020 04:55 | MR201D | L146D | - | - | - | - | - | - | 51 | 75 | 1,45 | 24,2 | 6,6 | 91 | 1,02 | 46 | 1,02 | 21 | 1,13 | - | -
28.02.2020 06:30 | MS214D | U23D/1 | - | - | - | - | - | - | 70 | 92 | 1,32 | 16,0 | 3,2 | 103 | 1,03 | 50 | 1,02 | 20 | 1,12 | - | -
28.02.2020 06:35 | MR201E | L147E | - | - | - | - | - | - | 66 | 109 | 1,64 | 19,3 | 7,8 | 130 | 1,02 | 65 | 1,01 | 25 | 1,16 | - | -
28.02.2020 07:30 | MS214E | U24E | - | - | - | - | - | 16,94 | 68 | 91 | 1,34 | 18,0 | 3,5 | 104 | 1,04 | 51 | 1,03 | 22 | 1,13 | - | -
28.02.2020 08:40 | MR201E | L149E | - | - | - | - | - | - | 68 | 102 | 1,49 | 15,2 | 6,7 | 117 | 1,01 | 60 | 1,01 | 26 | 1,17 | - | -
28.02.2020 12:15 | MR201D | L148D | - | - | - | - | - | - | 56 | 76 | 1,36 | 21,6 | 4,4 | 89 | 1,03 | 45 | 1,01 | 20 | 1,11 | - | -
28.02.2020 15:10 | MR201E | L150E | - | - | - | - | - | - | 77 | 101 | 1,31 | 7,9 | 3,9 | 109 | 1,01 | 56 | 1,03 | 24 | 1,13 | - | -
28.02.2020 16:25 | MR201D | L151D | - | - | - | - | - | - | 60 | 109 | 1,83 | 33,5 | 11,2 | 150 | 1,01 | 74 | 1,02 | 26 | 1,09 | - | -
28.02.2020 19:10 | MR201E | L152E | - | - | - | - | - | - | 59 | 77 | 1,30 | 24,3 | 2,1 | 90 | 1,03 | 42 | 1,07 | 17 | 1,06 | - | -
28.02.2020 21:07 | MR201D | L153D | - | - | - | - | - | - | 52 | 105 | 2,00 | 47,0 | 13,3 | 166 | 1,02 | 79 | 1,02 | 24 | 1,09 | - | -
28.02.2020 21:55 | MR201F | L154F | - | - | - | - | - | - | 74 | 112 | 1,52 | 18,6 | 6,0 | 131 | 1,02 | 67 | 1,03 | 24 | 1,11 | - | -
28.02.2020 23:08 | MS214F | U22F/1 | - | - | - | - | - | - | 68 | 89 | 1,32 | 15,1 | 3,1 | 100 | 1,05 | 45 | 1,02 | 21 | 1,11 | - | -
29.02.2020 00:30 | MR201E | L155E | - | - | - | - | - | - | 60 | 75 | 1,24 | 25,3 | 1,7 | 87 | 1,03 | 43 | 1,04 | 17 | 1,04 | - | -
29.02.2020 01:54 | MS214D | U25D | - | - | - | - | - | 16,52 | 67 | 98 | 1,46 | 9,5 | 4,8 | 109 | 1,09 | 45 | 1,02 | 22 | 1,07 | - | -
29.02.2020 01:54 | MR201D | L156D | - | - | - | - | - | - | 55 | 100 | 1,83 | 10,8 | 10,1 | 117 | 1,02 | 57 | 1,04 | 20 | 1,09 | - | -
29.02.2020 04:10 | MR201F | L157F | - | - | - | - | - | - | 51 | 83 | 1,61 | 19,5 | 6,9 | 99 | 1,02 | 48 | 1,06 | 17 | 1,06 | - | -
29.02.2020 05:16 | MR201E | L158E | - | - | - | - | - | - | 69 | 83 | 1,20 | 17,0 | 1,8 | 92 | 1,04 | 47 | 1,02 | 18 | 1,06 | - | -
29.02.2020 07:21 | MS214E | U26E | - | - | - | - | - | 16,51 | 66 | 98 | 1,48 | 9,6 | 4,9 | 109 | 1,08 | 44 | 1,03 | 21 | 1,07 | - | -
29.02.2020 08:32 | MR201D | L 159D | - | - | - | - | - | - | 61 | 100 | 1,63 | 24,8 | 6,7 | 124 | 1,02 | 59 | 1,07 | 21 | 1,08 | - | -
29.02.2020 10:31 | MR201E | L 162E | - | 29,0 | - | - | - | - | 76 | 91 | 1,20 | 14,2 | 1,6 | 99 | 1,02 | 50 | 1,03 | 19 | 1,05 | - | -
29.02.2020 11:13 | MS214D | U 25D/1 | - | - | - | - | - | - | 63 | 94 | 1,50 | 12,5 | 5,2 | 106 | 1,06 | 47 | 1,03 | 20 | 1,09 | - | -
29.02.2020 12:57 | MR201F | L 164F | - | - | - | - | - | - | 51 | 87 | 1,70 | 13,7 | 7,4 | 101 | 1,01 | 50 | 1,06 | 17 | 1,10 | - | -
29.02.2020 14:28 | MS214E | U26E/1 | - | - | - | - | - | - | 63 | 91 | 1,45 | 13,5 | 4,7 | 104 | 1,07 | 45 | 1,03 | 20 | 1,08 | - | -
29.02.2020 15:12 | MR201E | L166E | - | 30,6 | - | - | - | - | 61 | 77 | 1,27 | 26,4 | 2,0 | 91 | 1,02 | 46 | 1,03 | 17 | 1,11 | - | -
29.02.2020 17:49 | MS214F | U27F | - | - | - | - | - | 16,84 | 62 | 91 | 1,46 | 14,3 | 4,7 | 103 | 1,04 | 48 | 1,03 | 19 | 1,10 | - | -
29.02.2020 17:50 | MR201F | L167F | - | - | - | - | - | - | 53 | 89 | 1,69 | 14,4 | 7,1 | 103 | 1,01 | 50 | 1,09 | 16 | 1,05 | - | -
29.02.2020 19:30 | MR201F | L168F | - | - | - | - | - | - | 52 | 101 | 1,93 | 26,5 | 9,6 | 131 | 1,01 | 63 | 1,08 | 19 | 1,06 | - | -
29.02.2020 19:31 | MR201E | L169E | - | - | - | - | - | - | 78 | 89 | 1,14 | 14,4 | 1,0 | 96 | 1,01 | 49 | 1,02 | 18 | 1,04 | - | -
01.03.2020 01:20 | MR201D | L172D | - | - | - | - | - | - | 46 | 102 | 2,23 | 38,7 | 16,1 | 157 | 1,02 | 76 | 1,01 | 25 | 1,21 | - | -
01.03.2020 03:00 | MS214E | U26E/2 | - | - | - | - | - | - | 68 | 91 | 1,34 | 16,0 | 3,4 | 103 | 1,05 | 48 | 1,02 | 20 | 1,07 | - | -
01.03.2020 04:00 | MR201E | L2E | - | - | - | - | - | - | 65 | 85 | 1,30 | 15,0 | 3,1 | 95 | 1,01 | 49 | 1,01 | 21 | 1,11 | - | -
01.03.2020 10:30 | MS214D | U25D/2 | - | - | - | - | - | - | 70 | 95 | 1,36 | 13,6 | 3,6 | 105 | 1,04 | 51 | 1,03 | 21 | 1,10 | - | -
01.03.2020 11:30 | MR201E | L5E | - | 30,0 | - | - | - | - | 72 | 99 | 1,38 | 8,6 | 5,2 | 109 | 1,01 | 56 | 1,02 | 24 | 1,11 | - | -
01.03.2020 13:40 | MS214D | U25D/3 | - | - | - | - | - | - | 71 | 95 | 1,39 | 14,0 | 3,5 | 106 | 1,04 | 52 | 1,03 | 21 | 1,09 | - | -
01.03.2020 14:50 | MR201E | L7E | - | - | - | - | - | - | 56 | 88 | 1,58 | 18,3 | 7,9 | 105 | 1,01 | 53 | 1,02 | 22 | 1,14 | - | -
01.03.2020 17:15 | MR201F | L9F | - | - | - | - | - | - | 47 | 69 | 1,47 | 28,7 | 5,9 | 85 | 1,01 | 43 | 1,02 | 17 | 1,09 | - | -
01.03.2020 18:15 | MR201E | L10E | - | - | - | - | - | - | 53 | 75 | 1,40 | 23,8 | 5,4 | 89 | 1,01 | 46 | 1,02 | 19 | 1,12 | - | -
01.03.2020 19:05 | MS214D | U25D/4 | - | - | - | - | - | - | 63 | 89 | 1,41 | 17,8 | 4,1 | 102 | 1,03 | 48 | 1,04 | 19 | 1,09 | - | -
01.03.2020 21:25 | MS214E | U 2E | - | - | - | - | - | 16,81 | 59 | 88 | 1,48 | 15,7 | 4,6 | 101 | 1,06 | 45 | 1,03 | 18 | 1,10 | - | -
01.03.2020 22:19 | MS214F | U 1F | - | - | - | - | - | 16,49 | 58 | 92 | 1,58 | 11,2 | 6,1 | 104 | 1,07 | 46 | 1,04 | 19 | 1,09 | - | -
02.03.2020 00:18 | MR201F | L 13F | - | - | - | - | - | - | 50 | 83 | 1,65 | 16,8 | 6,9 | 98 | 1,01 | 48 | 1,06 | 16 | 1,11 | - | -
02.03.2020 00:19 | MR201E | L 14E | - | - | - | - | - | - | 41 | 67 | 1,64 | 39,0 | 5,4 | 94 | 1,11 | 36 | 1,12 | 17 | 1,06 | - | -
02.03.2020 03:02 | MS214F | U 1F/1 | - | - | - | - | - | - | 56 | 87 | 1,56 | 14,8 | 5,8 | 100 | 1,06 | 45 | 1,05 | 18 | 1,08 | - | -
02.03.2020 06:57 | MS214D | U 3D | - | - | - | - | - | 16,67 | 56 | 86 | 1,54 | 16,3 | 6,2 | 100 | 1,05 | 47 | 1,02 | 20 | 1,15 | - | -
16.03.2020 11:40 | MR201D | L 1D | 21,3 | 40,0 | - | - | - | - | 36 | 46 | 1,28 | 69,6 | 4,5 | 72 | 1,01 | 37 | 1,01 | 17 | 1,07 | - | -
16.03.2020 14:01 | MR201E | L 2E | 18,8 | 38,2 | - | - | - | - | 37 | 45 | 1,22 | 65,0 | 2,3 | 67 | 1,01 | 34 | 1,01 | 16 | 1,07 | - | -
17.03.2020 03:50 | MR201D | L3D | - | - | - | - | - | - | 34 | 41 | 1,19 | 68,2 | 1,8 | 61 | 1,01 | 32 | 1,01 | 14 | 1,05 | - | ВМФ Mw =98; 3,1%
17.03.2020 04:20 | MR201F | L4F | 17,6 | 36,4 | - | - | - | - | 38 | 45 | 1,19 | 64,1 | 1,6 | 65 | 1,01 | 34 | 1,01 | 14 | 1,04 | - | ВМФ Mw=104; 2,5%
17.03.2020 09:11 | MR201D | L5D | - | 36,8 | - | - | - | - | 33 | 42 | 1,26 | 67,1 | 4,1 | 63 | 1,01 | 33 | 1,01 | 17 | 1,10 | - | ВМФ Mw=110, 3.0%
17.03.2020 09:40 | MR201E | L6E | - | 37,6 | - | - | - | - | 35 | 43 | 1,22 | 69,2 | 2,4 | 65 | 1,01 | 33 | 1,01 | 15 | 1,05 | - | ВМФ Mw=107, 3.4%
17.03.2020 10:15 | MR201F | L7F | - | 36,2 | - | - | - | - | 35 | 42 | 1,19 | 71,6 | 1,8 | 64 | 1,01 | 33 | 1,01 | 14 | 1,06 | - | ВМФ Mw=101, 2.8%
17.03.2020 11:00 | MS214E | U1E | 13,4 | 36,0 | - | - | - | - | 39 | 48 | 1,23 | 59,6 | 1,8 | 65 | 1,01 | 34 | 1,01 | 15 | 1,05 | - | ВМФ Mw=106, 6.3%
17.03.2020 15:00 | MS214E | U1E\1 | 18,0 | 35,4 | - | - | - | 15,85 | 67 | 82 | 1,24 | 62,8 | 2,5 | 66 | 1,01 | 34 | 1,01 | 16 | 1,07 | - | ВМФ Mw=107, 5.4%
17.03.2020 15:20 | MR201D | L11D | - | - | - | - | - | - | 32 | 41 | 1,29 | 74,4 | 6,8 | 70 | 1,01 | 36 | 1,01 | 16 | 1,08 | - | ВМФ Mw=102, 0.5%
17.03.2020 16:10 | MR201F | L12F | - | - | - | - | - | - | 37 | 43 | 1,19 | 73,1 | 1,9 | 67 | 1,01 | 34 | 1,01 | 16 | 1,06 | - | ВМФ Mw=110, 3.0%
17.03.2020 19:25 | MS214E | U1E/2 | - | - | - | - | - | - | 37 | 45 | 1,23 | 66,8 | 1,9 | 65 | 1,01 | 33 | 1,01 | 15 | 1,06 | - | ВМФ-5,2% Mw-107
18.03.2020 10:40 | MS214F | U2F | 25,9 | - | - | - | - | 16,12 | 41 | 61 | 1,49 | 57,4 | 2,0 | 66 | 1,04 | 34 | 1,01 | 15 | 1,06 | - | -
18.03.2020 15:40 | MR201D | L1D | - | 28,8 | - | - | - | - | 28 | 113 | 4,07 | 54,7 | 27,7 | 261 | 1,02 | 118 | 1,06 | 17 | 1,06 | - | -
19.03.2020 00:10 | MR201D | L3D | - | - | - | - | - | - | 46 | 98 | 2,12 | 12,9 | 11,6 | 118 | 1,02 | 60 | 1,02 | 17 | 1,07 | - | -
19.03.2020 03:25 | MR201E | L4E | - | 29,4 | - | - | - | - | 62 | 121 | 1,96 | 45,0 | 13,1 | 187 | 1,02 | 90 | 1,01 | 30 | 1,15 | - | -
19.03.2020 04:05 | MR201F | L5F | - | 27,3 | - | - | - | - | 68 | 117 | 1,72 | 46,6 | 8,9 | 173 | 1,03 | 82 | 1,01 | 27 | 1,07 | - | -
19.03.2020 05:20 | MR201D | L6D | - | - | - | - | - | - | 48 | 71 | 1,48 | 22,8 | 5,6 | 85 | 1,02 | 43 | 1,01 | 17 | 1,13 | - | -
19.03.2020 06:40 | MR201A | L1A | - | - | - | - | - | - | 74 | 115 | 1,55 | 37,1 | 8,0 | 155 | 1,02 | 76 | 1,01 | 35 | 1,21 | - | -
19.03.2020 07:40 | MR201F | L7F | - | - | - | - | - | - | 59 | 83 | 1,40 | 17,4 | 4,3 | 95 | 1,02 | 49 | 1,01 | 17 | 1,11 | - | -
19.03.2020 09:15 | MR201D | L8D | - | - | - | - | - | - | 52 | 74 | 1,40 | 21,7 | 4,5 | 87 | 1,02 | 44 | 1,02 | 16 | 1,08 | - | -
19.03.2020 10:40 | MR201F | L9E | - | 29,6 | - | - | - | - | 64 | 96 | 1,49 | 12,0 | 5,6 | 108 | 1,02 | 56 | 1,01 | 19 | 1,07 | - | -
19.03.2020 11:00 | MR201A | L2A | - | - | - | - | - | - | 72 | 100 | 1,39 | 9,5 | 4,3 | 109 | 1,02 | 56 | 1,02 | 20 | 1,08 | - | -
19.03.2020 12:00 | MR201F | L 10 F | - | - | - | - | - | - | 54 | 73 | 1,34 | 20,3 | 3,7 | 84 | 1,02 | 43 | 1,01 | 16 | 1,12 | - | -
19.03.2020 14:40 | MS214C | U1C | - | - | - | - | - | 15,73 | 58 | 92 | 1,58 | 14,5 | 5,7 | 106 | 1,07 | 48 | 1,03 | 18 | 1,10 | - | -
19.03.2020 14:50 | MR201D | L11D | - | - | - | - | - | - | 52 | 82 | 1,59 | 16,0 | 7,8 | 96 | 1,01 | 50 | 1,01 | 19 | 1,10 | - | -
19.03.2020 14:55 | MR201C | L3C | - | - | - | - | - | - | 68 | 95 | 1,40 | 33,3 | 4,3 | 119 | 1,01 | 60 | 1,01 | 22 | 1,11 | - | -
19.03.2020 15:40 | MR201E | L12E | - | - | - | - | - | - | 69 | 100 | 1,44 | 10,0 | 5,4 | 111 | 1,02 | 58 | 1,02 | 21 | 1,09 | - | -
19.03.2020 16:50 | MR201F | L13F | - | - | - | - | - | - | 60 | 80 | 1,33 | 20,5 | 3,5 | 92 | 1,02 | 47 | 1,01 | 18 | 1,10 | - | -
19.03.2020 17:25 | MR201A | L4A | - | - | - | - | - | - | 73 | 99 | 1,34 | 10,1 | 3,8 | 107 | 1,02 | 56 | 1,01 | 19 | 1,04 | - | -
19.03.2020 18:20 | MS214C | U1C/1 | - | - | - | - | - | - | 58 | 89 | 1,53 | 15,1 | 5,3 | 102 | 1,06 | 48 | 1,03 | 18 | 1,10 | - | -
19.03.2020 20:15 | MR201D | L14D | - | - | - | - | - | - | 55 | 76 | 1,37 | 20,0 | 4,4 | 88 | 1,02 | 45 | 1,01 | 18 | 1,12 | - | -
19.03.2020 22:50 | MR201C | L5C | - | - | - | - | - | - | 70 | 105 | 1,51 | 21,5 | 4,3 | 124 | 1,04 | 55 | 1,11 | 20 | 1,04 | - | -
19.03.2020 23:30 | MR201A | L6A | - | - | - | - | - | - | 56 | 105 | 1,87 | 47,5 | 8,3 | 165 | 1,08 | 66 | 1,14 | 24 | 1,10 | - | -
20.03.2020 00:20 | MR201F | L17F | - | - | - | - | - | - | 61 | 79 | 1,30 | 18,2 | 3,1 | 90 | 1,02 | 46 | 1,01 | 18 | 1,11 | - | -
20.03.2020 00:20 | MS214A | U2A | - | - | - | - | - | 16,20 | 63 | 87 | 1,38 | 17,5 | 4,1 | 99 | 1,03 | 49 | 1,02 | 19 | 1,11 | - | -
20.03.2020 01:05 | MR201C | L7C | - | - | - | - | - | - | 66 | 85 | 1,29 | 15,1 | 3,0 | 93 | 1,02 | 48 | 1,02 | 18 | 1,10 | - | -
20.03.2020 01:30 | MR201D | L18D | - | - | - | - | - | - | 54 | 99 | 1,83 | 37,6 | 11,0 | 139 | 1,02 | 69 | 1,04 | 24 | 1,11 | - | -
20.03.2020 01:35 | MS214B | - | - | - | - | - | - | 14,37 | 61 | 119 | 1,95 | 0,0 | 0,0 | 0 | 0,00 | 0 | 0,00 | 0 | 0,00 | - | -
20.03.2020 02:25 | MR201A | L8A | - | - | - | - | - | - | 79 | 104 | 1,32 | 17,5 | 3,3 | 118 | 1,02 | 60 | 1,01 | 23 | 1,12 | - | -
20.03.2020 04:45 | MR201E | L20E | - | - | - | - | - | - | 75 | 111 | 1,48 | 30,5 | 6,0 | 139 | 1,02 | 70 | 1,02 | 28 | 1,12 | - | -
20.03.2020 05:20 | MR201F | L21F | - | - | - | - | - | - | 83 | 101 | 1,21 | 10,8 | 2,1 | 108 | 1,02 | 55 | 1,03 | 21 | 1,07 | - | -
20.03.2020 06:23 | MR201A | L12A | - | - | - | - | - | - | 81 | 100 | 1,23 | 16,1 | 1,8 | 110 | 1,03 | 55 | 1,02 | 20 | 1,06 | - | -
20.03.2020 06:50 | MS214C | U3C | - | - | - | - | - | 17,13 | 76 | 103 | 1,35 | 15,1 | 3,1 | 115 | 1,04 | 56 | 1,04 | 20 | 1,08 | - | -
20.03.2020 06:50 | MR201C | L11C | - | - | - | - | - | - | 66 | 83 | 1,25 | 16,1 | 2,6 | 92 | 1,02 | 47 | 1,02 | 19 | 1,12 | - | -
20.03.2020 08:30 | MR201F | L 22F | - | 29,6 | - | - | - | - | 66 | 82 | 1,24 | 19,2 | 2,2 | 93 | 1,02 | 47 | 1,02 | 19 | 1,11 | - | -
20.03.2020 09:40 | MS214D | U 4D | - | - | - | - | - | 17,28 | 76 | 99 | 1,31 | 14,7 | 2,6 | 111 | 1,05 | 52 | 1,05 | 21 | 1,09 | - | -
20.03.2020 09:55 | MR201A | L 14A | - | - | - | - | - | - | 72 | 86 | 1,19 | 14,0 | 1,5 | 93 | 1,02 | 48 | 1,02 | 16 | 1,11 | - | -
20.03.2020 11:02 | MS214C | U 3C/1 | - | - | - | - | - | - | 77 | 101 | 1,31 | 14,7 | 2,8 | 112 | 1,04 | 55 | 1,04 | 20 | 1,08 | - | -
20.03.2020 12:15 | MR201C | L 15C | - | - | - | - | - | - | 60 | 74 | 1,23 | 21,0 | 2,0 | 85 | 1,02 | 43 | 1,02 | 17 | 1,12 | - | -
20.03.2020 14:12 | MR201A | L 18A | - | - | - | - | - | - | 67 | 81 | 1,21 | 18,0 | 1,7 | 90 | 1,01 | 46 | 1,02 | 17 | 1,06 | - | -
20.03.2020 14:35 | MS214D | U 4D/1 | - | - | - | - | - | - | 74 | 97 | 1,31 | 14,0 | 2,8 | 107 | 1,05 | 52 | 1,03 | 20 | 1,08 | - | -
20.03.2020 15:10 | MR201E | L 25E | - | - | - | - | - | - | 67 | 87 | 1,30 | 15,2 | 3,4 | 98 | 1,01 | 50 | 1,04 | 20 | 1,08 | - | -
20.03.2020 15:36 | MR201F | L 26F | - | - | - | - | - | - | 64 | 76 | 1,18 | 21,5 | 1,3 | 86 | 1,01 | 44 | 1,02 | 16 | 1,07 | - | -
20.03.2020 17:45 | MR201A | L 22A | - | - | - | - | - | - | 77 | 89 | 1,16 | 12,4 | 1,3 | 96 | 1,02 | 50 | 1,01 | 19 | 1,08 | - | -
20.03.2020 17:50 | MS214A | U 5A | - | - | - | - | - | 17,44 | 68 | 84 | 1,24 | 18,1 | 1,6 | 85 | 1,01 | 45 | 1,03 | 19 | 1,12 | - | ВМФ Mw140-14%
20.03.2020 17:53 | MR201C | L 21C | - | - | - | - | - | - | 59 | 69 | 1,18 | 23,6 | 1,3 | 79 | 1,02 | 41 | 1,02 | 15 | 1,08 | - | -
20.03.2020 21:40 | MR201F | L29F | - | - | - | - | - | - | 69 | 82 | 1,19 | 19,6 | 1,8 | 92 | 1,01 | 48 | 1,01 | 21 | 1,16 | - | -
20.03.2020 22:30 | MS214A | U5A/1 | - | - | - | - | - | - | 69 | 86 | 1,25 | 17,1 | 2,0 | 90 | 1,02 | 46 | 1,03 | 20 | 1,11 | - | ВМФ Mw=146; 8,9%
20.03.2020 23:50 | MR201C | L27C | - | - | - | - | - | - | 83 | 98 | 1,18 | 9,1 | 1,7 | 104 | 1,01 | 55 | 1,02 | 20 | 1,10 | - | -
21.03.2020 00:20 | MS214C | U6C | - | - | - | - | - | 17,37 | 70 | 84 | 1,20 | 16,6 | 1,5 | 93 | 1,02 | 47 | 1,02 | 19 | 1,10 | - | -
21.03.2020 00:45 | MR201D | L32D | - | - | - | - | - | - | 53 | 102 | 1,90 | 17,6 | 10,3 | 124 | 1,02 | 62 | 1,04 | 20 | 1,08 | - | -
21.03.2020 00:45 | MR201A | L28A | - | - | - | - | - | - | 83 | 99 | 1,20 | 8,0 | 2,0 | 105 | 1,02 | 55 | 1,02 | 20 | 1,07 | - | -
21.03.2020 02:20 | MR201E | L33E | - | - | - | - | - | - | 58 | 86 | 1,47 | 15,2 | 6,8 | 99 | 1,01 | 51 | 1,01 | 22 | 1,13 | - | -
21.03.2020 03:30 | MS214D | U7D | - | - | - | - | - | 17,55 | 72 | 90 | 1,25 | 13,5 | 2,3 | 92 | 1,02 | 47 | 1,02 | 21 | 1,09 | - | ВМФ Mw=146; 10,6%
21.03.2020 04:00 | MR201F | L34F | - | - | - | - | - | - | 69 | 82 | 1,20 | 21,9 | 1,7 | 94 | 1,02 | 48 | 1,01 | 21 | 1,14 | - | -
21.03.2020 04:25 | MR201C | L31C | - | - | - | - | - | - | 70 | 86 | 1,23 | 15,9 | 2,4 | 96 | 1,01 | 50 | 1,01 | 20 | 1,11 | - | -
21.03.2020 07:15 | MS214D | U7D/1 | - | - | - | - | - | - | 70 | 88 | 1,25 | 15,1 | 2,4 | 92 | 1,02 | 48 | 1,02 | 21 | 1,11 | - | ВМФ Mw=147, 9.0%
21.03.2020 08:30 | MS214E | U1E/2+U2F | 25,1 | - | - | - | - | - | 36 | 44 | 1,23 | 67,8 | 2,4 | 66 | 1,01 | 34 | 1,01 | 15 | 1,06 | - | ВМФ Mw=104, 4.7%
21.03.2020 08:30 | MR201A | L34A | - | 29,7 | - | - | - | - | 69 | 80 | 1,17 | 22,5 | 1,2 | 91 | 1,01 | 47 | 1,01 | 17 | 1,06 | - | -
21.03.2020 09:30 | MS214A | U8A | - | - | - | - | - | 16,76 | 73 | 89 | 1,22 | 15,3 | 2,0 | 98 | 1,02 | 49 | 1,01 | 19 | 1,08 | - | -
21.03.2020 10:25 | MR201E | L38E | - | 31,1 | - | - | - | - | 52 | 82 | 1,56 | 15,2 | 8,9 | 96 | 1,01 | 50 | 1,01 | 23 | 1,15 | - | -
21.03.2020 11:15 | MR201D | L39D | - | - | - | - | - | - | 51 | 96 | 1,89 | 12,1 | 11,0 | 114 | 1,02 | 57 | 1,03 | 20 | 1,10 | - | -
21.03.2020 12:50 | MR201F | L40F | - | - | - | - | - | - | 63 | 79 | 1,25 | 22,1 | 2,6 | 90 | 1,01 | 47 | 1,01 | 20 | 1,13 | - | -
21.03.2020 13:10 | MS214C | U9C | - | - | - | - | - | 16,44 | 65 | 84 | 1,30 | 17,5 | 2,7 | 87 | 1,02 | 45 | 1,02 | 19 | 1,08 | - | ВМФ Mw=131, 13.9%
21.03.2020 13:20 | MR201A | L38A | - | - | - | - | - | - | 69 | 80 | 1,16 | 20,2 | 1,1 | 89 | 1,01 | 46 | 1,01 | 17 | 1,05 | - | -
21.03.2020 13:50 | MR201C | L39C | - | - | - | - | - | - | 61 | 73 | 1,19 | 25,2 | 1,3 | 84 | 1,02 | 43 | 1,01 | 16 | 1,07 | - | -
21.03.2020 15:40 | MS214C | U9C/1 | - | - | - | - | - | - | 64 | 86 | 1,35 | 15,3 | 3,3 | 97 | 1,05 | 45 | 1,02 | 19 | 1,10 | - | SBS двойной пик
21.03.2020 16:15 | MR201D | L42D | - | - | - | - | - | - | 49 | 98 | 2,01 | 27,1 | 11,9 | 131 | 1,02 | 64 | 1,02 | 20 | 1,08 | - | -
21.03.2020 17:00 | MR201A | L42A | - | - | - | - | - | - | 79 | 88 | 1,13 | 11,7 | 0,9 | 94 | 1,01 | 50 | 1,01 | 18 | 1,06 | - | -
21.03.2020 18:00 | MR201E | L43E | - | - | - | - | - | - | 60 | 91 | 1,51 | 10,2 | 7,6 | 103 | 1,01 | 53 | 1,01 | 23 | 1,13 | - | -
21.03.2020 18:10 | MS214D | U10D | - | - | - | - | - | 15,69 | 66 | 83 | 1,25 | 17,7 | 2,1 | 93 | 1,03 | 45 | 1,01 | 19 | 1,09 | - | -
21.03.2020 19:15 | MR201D | L44D | - | - | - | - | - | - | 49 | 94 | 1,92 | 15,0 | 9,7 | 112 | 1,02 | 56 | 1,06 | 17 | 1,08 | - | -
21.03.2020 21:15 | MR201C | L44C | - | - | - | - | - | - | 71 | 82 | 1,16 | 16,4 | 1,0 | 90 | 1,01 | 46 | 1,02 | 15 | 1,04 | - | -
21.03.2020 22:19 | MR201F | L 14F | 87,7 | - | - | - | - | - | 31 | 35 | 1,15 | 82,1 | 2,2 | 62 | 1,02 | 31 | 1,01 | 14 | 1,08 | - | -
21.03.2020 22:20 | MS214A | U 11A | - | - | - | - | - | 16,18 | 63 | 82 | 1,30 | 18,0 | 2,5 | 94 | 1,05 | 44 | 1,03 | 18 | 1,07 | - | -
21.03.2020 23:40 | MR201A | L 47A | - | - | - | - | - | - | 63 | 75 | 1,19 | 23,2 | 1,1 | 86 | 1,02 | 43 | 1,03 | 15 | 1,06 | - | -
22.03.2020 00:15 | MR201C | L 48C | - | - | - | - | - | - | 68 | 79 | 1,16 | 17,7 | 1,0 | 88 | 1,01 | 45 | 1,02 | 15 | 1,04 | - | -
22.03.2020 01:30 | MS214C | U 12C | - | - | - | - | - | 17,07 | 63 | 88 | 1,40 | 19,1 | 3,7 | 101 | 1,03 | 51 | 1,04 | 17 | 1,07 | - | -
22.03.2020 03:58 | MR201E | L 15E | 19,5 | 36,8 | - | - | - | - | 38 | 47 | 1,22 | 67,7 | 3,2 | 71 | 1,00 | 37 | 1,01 | 17 | 1,06 | - | -
22.03.2020 04:50 | MR201C | L 51C | - | - | - | - | - | - | 64 | 75 | 1,18 | 21,5 | 1,1 | 85 | 1,02 | 43 | 1,02 | 15 | 1,05 | - | -
22.03.2020 04:50 | MS214D | U 13D | - | - | - | - | - | 17,14 | 63 | 85 | 1,35 | 18,6 | 3,1 | 97 | 1,03 | 48 | 1,03 | 17 | 1,07 | - | -
22.03.2020 05:25 | MR201A | L52A | - | - | - | - | - | - | 69 | 82 | 1,18 | 17,0 | 1,4 | 90 | 1,02 | 47 | 1,01 | 16 | 1,05 | - | -
22.03.2020 06:40 | MR201D | L 16D | 2,2 | - | - | - | - | - | 35 | 51 | 1,44 | 67,8 | 7,8 | 84 | 1,01 | 42 | 1,02 | 17 | 1,07 | - | -
22.03.2020 06:50 | MR201E | L18E | - | - | - | - | - | - | 34 | 40 | 1,19 | 74,9 | 3,7 | 66 | 1,01 | 34 | 1,01 | 17 | 1,08 | - | -
22.03.2020 06:56 | MR201F | L 17F | - | - | - | - | - | - | 33 | 38 | 1,14 | 81,0 | 1,9 | 65 | 1,01 | 33 | 1,01 | 15 | 1,05 | - | -
22.03.2020 07:20 | MS214D | U13D/1 | - | - | - | - | - | - | 63 | 84 | 1,34 | 19,2 | 3,0 | 96 | 1,03 | 48 | 1,03 | 17 | 1,10 | - | -
22.03.2020 08:00 | MS214C | U 12C/1 | - | - | - | - | - | - | 65 | 86 | 1,33 | 18,6 | 3,0 | 97 | 1,03 | 49 | 1,03 | 18 | 1,08 | - | -
22.03.2020 09:05 | MS214F | U3F | 23,9 | - | - | - | - | 14,88 | 36 | 46 | 1,25 | 71,9 | 3,2 | 68 | 1,01 | 36 | 1,03 | 16 | 1,06 | - | -
22.03.2020 09:20 | MR201C | L57C | - | - | - | - | - | - | 66 | 80 | 1,21 | 17,5 | 1,8 | 89 | 1,02 | 46 | 1,02 | 17 | 1,07 | - | -
22.03.2020 10:20 | MR201D | L19D | - | 37,6 | - | - | - | - | 44 | 66 | 1,52 | 56,2 | 9,1 | 103 | 1,03 | 51 | 1,01 | 20 | 1,06 | - | -
22.03.2020 12:00 | MR201A | L61A | - | - | - | - | - | - | 61 | 73 | 1,20 | 23,2 | 1,3 | 84 | 1,03 | 42 | 1,01 | 16 | 1,07 | - | -
22.03.2020 12:45 | MS214A | U14A | - | - | - | - | - | 16,11 | 69 | 82 | 1,19 | 18,8 | 1,4 | 92 | 1,03 | 46 | 1,02 | 18 | 1,07 | - | -
22.03.2020 13:50 | MR201C | L61C | - | - | - | - | - | - | 69 | 83 | 1,21 | 20,2 | 1,5 | 93 | 1,02 | 47 | 1,02 | 17 | 1,04 | - | -
22.03.2020 13:53 | MR201A | L56A | - | 29,4 | - | - | - | - | 67 | 79 | 1,19 | 22,9 | 1,1 | 91 | 1,03 | 45 | 1,01 | 17 | 1,06 | - | -
22.03.2020 16:35 | MR201A | L64A | - | - | - | - | - | - | 76 | 95 | 1,25 | 29,5 | 1,5 | 114 | 1,03 | 55 | 1,02 | 20 | 1,06 | - | -
22.03.2020 16:40 | MR201F | L48F | - | - | - | - | - | - | 70 | 86 | 1,22 | 18,2 | 1,9 | 96 | 1,01 | 49 | 1,03 | 17 | 1,03 | - | -
22.03.2020 17:15 | MR201C | L65C | - | - | - | - | - | - | 76 | 91 | 1,20 | 13,4 | 1,8 | 99 | 1,01 | 52 | 1,01 | 19 | 1,08 | - | -
22.03.2020 18:30 | MS214D | U15D | - | - | - | - | - | 15,25 | 70 | 86 | 1,23 | 17,3 | 1,7 | 96 | 1,03 | 48 | 1,02 | 17 | 1,06 | - | -
22.03.2020 18:54 | MS214F | U3F/1 | 29,6 | - | - | - | - | - | 36 | 45 | 1,27 | 70,6 | 3,8 | 67 | 1,01 | 36 | 1,02 | 16 | 1,06 | - | -
22.03.2020 19:15 | MR201B | L67B | - | - | - | - | - | - | 34 | 43 | 1,25 | 34,0 | 1,8 | 53 | 1,02 | 27 | 1,01 | 9 | 1,08 | - | -
22.03.2020 19:55 | MR201A | L69A | - | - | - | - | - | - | 75 | 89 | 1,18 | 16,8 | 1,3 | 99 | 1,02 | 50 | 1,02 | 18 | 1,05 | - | -
22.03.2020 20:35 | MS214C | U16C | - | - | - | - | - | 16,15 | 77 | 93 | 1,20 | 16,2 | 1,5 | 102 | 1,03 | 52 | 1,02 | 18 | 1,05 | - | -
22.03.2020 21:20 | MR201E | L49E | - | - | - | - | - | - | 57 | 100 | 1,74 | 23,9 | 10,0 | 126 | 1,02 | 62 | 1,02 | 24 | 1,10 | - | -
22.03.2020 21:55 | MS214F | U3F/1 | 30,1 | - | - | - | - | - | - | - | - | - | - | - | - | - | - | - | - | - | -
22.03.2020 22:50 | MR201F | L51F | - | - | - | - | - | - | 56 | 70 | 1,25 | 28,1 | 2,2 | 83 | 1,02 | 42 | 1,01 | 17 | 1,13 | - | -
23.03.2020 00:35 | MR201C | L74C | - | - | - | - | - | - | 69 | 85 | 1,23 | 16,0 | 2,2 | 94 | 1,02 | 48 | 1,02 | 18 | 1,06 | - | -
23.03.2020 00:40 | MS214A | U17A | - | - | - | - | - | 17,20 | 70 | 87 | 1,26 | 18,0 | 1,5 | 100 | 1,02 | 50 | 1,01 | 17 | 1,10 | - | Х Mw=27, 2.8%
23.03.2020 03:00 | MR201D | L53D | - | - | - | - | - | - | 61 | 77 | 1,28 | 27,0 | 2,7 | 92 | 1,01 | 47 | 1,01 | 18 | 1,09 | - | -
23.03.2020 04:20 | MS214C | U18C | - | - | - | - | - | 17,60 | 74 | 88 | 1,19 | 16,0 | 1,3 | 97 | 1,02 | 48 | 1,03 | 18 | 1,06 | - | -
23.03.2020 04:25 | MR201A | L79A | - | - | - | - | - | - | 69 | 87 | 1,26 | 19,4 | 2,2 | 99 | 1,02 | 49 | 1,04 | 19 | 1,05 | - | -
23.03.2020 05:15 | MR201C | L80C | - | - | - | - | - | - | 67 | 81 | 1,21 | 18,6 | 1,8 | 90 | 1,02 | 46 | 1,02 | 17 | 1,05 | - | -
23.03.2020 07:15 | MS214F | U3F/2 | 27,4 | - | - | - | - | - | 35 | 44 | 1,25 | 71,9 | 3,9 | 73 | 1,03 | 36 | 1,02 | 16 | 1,07 | - | ВМФ Mw=140; 0,65%
23.03.2020 08:25 | MR201C | L84C | - | 29,7 | - | - | - | - | 73 | 87 | 1,19 | 16,0 | 1,5 | 96 | 1,02 | 49 | 1,02 | 17 | 1,03 | - | -
23.03.2020 08:25 | MS214D | U19D | - | - | - | - | - | 16,80 | 70 | 84 | 1,20 | 17,2 | 1,9 | 94 | 1,02 | 47 | 1,02 | 20 | 1,07 | - | -
23.03.2020 10:40 | MR201A | L87A | - | - | - | - | - | - | 73 | 90 | 1,24 | 14,0 | 2,3 | 99 | 1,02 | 51 | 1,01 | 17 | 1,03 | - | -
23.03.2020 11:05 | MR201B | L88B | - | - | - | - | - | - | 34 | 40 | 1,20 | 41,0 | 0,8 | 51 | 1,03 | 25 | 1,01 | 9 | 1,04 | - | -
23.03.2020 11:20 | MS214E | U4E | 3,5 | - | - | - | - | 15,54 | 45 | 63 | 1,40 | 33,9 | 4,3 | 99 | 1,01 | 55 | 1,02 | 20 | 1,07 | - | ВМФ Mw=154; 1,1%; X Mw=34; 27,1%
23.03.2020 11:45 | MS214A | U20A | - | - | - | - | - | 17,11 | 65 | 82 | 1,27 | 22,1 | 1,8 | 97 | 1,02 | 50 | 1,01 | 19 | 1,08 | - | X Mw=27; 4,0%
23.03.2020 12:45 | MR201F | L21F | - | - | - | - | - | - | 36 | 41 | 1,15 | 74,3 | 1,9 | 66 | 1,01 | 34 | 1,01 | 16 | 1,06 | - | ВМФ Mw=97; 0,35%
23.03.2020 14:30 | MS214F | U3F/3 | 31,0 | - | - | - | - | - | 35 | 43 | 1,23 | 72,9 | 3,3 | 72 | 1,03 | 35 | 1,02 | 16 | 1,07 | - | ВМФ Mw=144; 0,5%
23.03.2020 16:10 | MS214A | U20A/1 | - | - | - | - | - | - | 69 | 86 | 1,26 | 19,0 | 1,8 | 99 | 1,02 | 50 | 1,01 | 19 | 1,07 | - | X Mw=27; 2,4%
23.03.2020 16:15 | MR201C | L95C | - | - | - | - | - | - | 71 | 85 | 1,20 | 14,4 | 1,8 | 93 | 1,02 | 48 | 1,02 | 17 | 1,04 | - | -
23.03.2020 18:00 | MS214C | U21C | - | - | - | - | - | 15,59 | 67 | 84 | 1,25 | 18,7 | 1,5 | 96 | 1,02 | 49 | 1,01 | 18 | 1,08 | - | -
23.03.2020 18:05 | MR201B | L97B | - | - | - | - | - | - | 56 | 67 | 1,21 | 26,3 | 1,5 | 78 | 1,02 | 40 | 1,01 | 14 | 1,04 | - | -
23.03.2020 18:55 | MR201A | L99A | - | - | - | - | - | - | 73 | 93 | 1,27 | 12,6 | 2,7 | 101 | 1,02 | 52 | 1,02 | 18 | 1,05 | - | -
23.03.2020 19:20 | MS214F | U3F/4 | 23,5 | - | - | - | - | - | 37 | 46 | 1,25 | 71,2 | 3,1 | 78 | 1,04 | 37 | 1,03 | 17 | 1,08 | - | -
23.03.2020 21:25 | MS214C | U21C/1 | - | - | - | - | - | - | 69 | 85 | 1,24 | 17,8 | 1,6 | 97 | 1,02 | 49 | 1,01 | 18 | 1,06 | - | -
23.03.2020 21:50 | MR201C | L102C | - | - | - | - | - | - | 64 | 86 | 1,35 | 22,2 | 2,3 | 101 | 1,05 | 45 | 1,10 | 18 | 1,05 | - | -
23.03.2020 23:06 | MR201F | L54F | - | - | - | - | - | - | 84 | 131 | 1,56 | 3,2 | 1,7 | 92 | 1,01 | 42 | 1,02 | 15 | 1,06 | - | -
23.03.2020 23:10 | MR201B | L104B | - | - | - | - | - | - | 61 | 75 | 1,24 | 21,9 | 1,6 | 83 | 1,01 | 43 | 1,02 | 15 | 1,05 | - | -
24.03.2020 00:05 | MS214D | U22D | - | - | - | - | - | 17,39 | 75 | 91 | 1,20 | 14,4 | 1,5 | 99 | 1,02 | 49 | 1,03 | 18 | 1,06 | - | -
24.03.2020 00:10 | MR201A | L106A | - | - | - | - | - | - | 75 | 91 | 1,21 | 12,6 | 2,0 | 99 | 1,02 | 50 | 1,02 | 18 | 1,03 | - | -
24.03.2020 02:00 | MR201D | L55D | - | - | - | - | - | - | 58 | 80 | 1,36 | 28,8 | 3,4 | 97 | 1,03 | 47 | 1,05 | 18 | 1,05 | - | -
24.03.2020 04:00 | MR201C | L111C | - | - | - | - | - | - | 69 | 84 | 1,22 | 16,8 | 2,0 | 93 | 1,02 | 47 | 1,02 | 18 | 1,06 | - | -
24.03.2020 04:35 | MS214A | U23A | - | - | - | - | - | 17,78 | 72 | 89 | 1,23 | 19,2 | 1,7 | 100 | 1,04 | 50 | 1,03 | 19 | 1,08 | - | -
24.03.2020 05:10 | MR201E | L56E | - | - | - | - | - | - | 53 | 74 | 1,39 | 19,7 | 5,0 | 87 | 1,04 | 43 | 1,02 | 20 | 1,13 | - | -
24.03.2020 06:00 | MR201A | L114A | - | - | - | - | - | - | 66 | 83 | 1,25 | 30,5 | 1,5 | 100 | 1,03 | 48 | 1,01 | 18 | 1,09 | - | -
24.03.2020 07:35 | MR201B | L115B | - | - | - | - | - | - | 62 | 75 | 1,22 | 24,8 | 1,4 | 87 | 1,02 | 44 | 1,02 | 15 | 1,05 | - | -
24.03.2020 07:40 | MS214A | U23A/1 | - | - | - | - | - | - | 72 | 86 | 1,20 | 19,3 | 1,3 | 97 | 1,03 | 49 | 1,03 | 18 | 1,05 | - | -
24.03.2020 08:43 | MS214C | U24C | - | - | - | - | - | 17,10 | 72 | 90 | 1,24 | 14,9 | 1,9 | 97 | 1,03 | 48 | 1,02 | 19 | 1,06 | - | -
24.03.2020 08:45 | MR201E | L57E | - | - | - | - | - | - | 51 | 75 | 1,48 | 21,7 | 5,5 | 88 | 1,01 | 45 | 1,03 | 16 | 1,08 | - | -
24.03.2020 10:40 | MR201C | L118C | - | 30,4 | - | - | - | - | 74 | 88 | 1,20 | 16,7 | 1,5 | 97 | 1,02 | 50 | 1,02 | 17 | 1,03 | - | -
24.03.2020 10:45 | MR201A | L119A | - | - | - | - | - | - | 65 | 80 | 1,24 | 31,0 | 1,3 | 97 | 1,03 | 47 | 1,02 | 17 | 1,06 | - | -
24.03.2020 12:14 | MS214D | U25D | - | - | - | - | - | 16,69 | 67 | 84 | 1,26 | 20,0 | 2,1 | 93 | 1,02 | 47 | 1,02 | 18 | 1,08 | - | -
24.03.2020 12:14 | MR201B | L121B | - | - | - | - | - | - | 69 | 82 | 1,19 | 21,0 | 1,3 | 93 | 1,01 | 48 | 1,02 | 17 | 1,03 | - | -
24.03.2020 13:20 | MR201D | L58D | - | 38,2 | - | - | - | - | 34 | 40 | 1,16 | 74,4 | 1,5 | 63 | 1,01 | 32 | 1,01 | 15 | 1,05 | - | -
24.03.2020 14:14 | MR201A | L122A | - | - | - | - | - | - | 75 | 88 | 1,18 | 12,2 | 1,4 | 95 | 1,01 | 49 | 1,02 | 17 | 1,03 | - | -
24.03.2020 15:26 | MR201F | L 59F | - | - | - | - | - | - | 35 | 41 | 1,17 | 75,3 | 2,3 | 67 | 1,01 | 34 | 1,01 | 15 | 1,06 | - | -
24.03.2020 17:05 | MR201E | L 60E | - | - | - | - | - | - | 39 | 50 | 1,29 | 59,9 | 4,4 | 73 | 1,01 | 38 | 1,01 | 17 | 1,06 | - | -
24.03.2020 18:35 | MS214A | U 26A | - | - | - | - | - | 14,58 | 71 | 92 | 1,29 | 15,7 | 2,4 | 94 | 1,01 | 48 | 1,02 | 21 | 1,14 | - | ВМФ Mw=192; 7,6%
24.03.2020 18:45 | MR201B | L 127B | - | - | - | - | - | - | 66 | 79 | 1,19 | 21,8 | 1,4 | 89 | 1,01 | 46 | 1,02 | 16 | 1,04 | - | -
24.03.2020 19:03 | MR201C | L 124C | - | - | - | - | - | - | 73 | 90 | 1,22 | 11,8 | 2,1 | 97 | 1,01 | 50 | 1,03 | 17 | 1,03 | - | -
24.03.2020 19:03 | MS214D | U25D/1 | - | - | - | - | - | - | 70 | 86 | 1,23 | 17,8 | 1,7 | 96 | 1,03 | 47 | 1,02 | 17 | 1,06 | - | -
24.03.2020 19:50 | MS214E | U5E | 24,7 | - | - | - | - | 13,94 | 36 | 43 | 1,21 | 70,4 | 2,8 | 70 | 1,02 | 35 | 1,01 | 16 | 1,06 | - | ВМФ Mw=193; 0,16%
24.03.2020 20:05 | MR201A | L130A | - | - | - | - | - | - | 73 | 85 | 1,16 | 15,8 | 1,1 | 93 | 1,02 | 48 | 1,02 | 17 | 1,08 | - | -
24.03.2020 21:15 | MR201D | L 1D | 5,7 | 29,4 | - | - | - | - | 50 | 61 | 1,22 | 0,0 | 2,6 | 56 | 1,02 | 0 | 0,00 | 16 | 1,19 | - | ВМФ Mw=115; 9,8%
24.03.2020 22:55 | MS214C | U27C | - | - | - | - | - | 17,16 | 74 | 87 | 1,17 | 16,3 | 1,2 | 96 | 1,02 | 49 | 1,01 | 18 | 1,07 | - | -
24.03.2020 23:00 | MR201C | L133C | - | - | - | - | - | - | 64 | 83 | 1,30 | 19,4 | 3,3 | 95 | 1,02 | 49 | 1,01 | 19 | 1,08 | - | -
25.03.2020 00:05 | MR201B | L135B | - | - | - | - | - | - | 68 | 81 | 1,20 | 21,0 | 1,5 | 92 | 1,01 | 47 | 1,03 | 16 | 1,05 | - | -
25.03.2020 02:15 | MS214D | U28D | - | - | - | - | - | 16,75 | 73 | 84 | 1,16 | 17,8 | 1,0 | 93 | 1,02 | 48 | 1,01 | 17 | 1,04 | - | -
25.03.2020 02:45 | MR201A | L140A | - | - | - | - | - | - | 75 | 88 | 1,17 | 16,5 | 1,1 | 97 | 1,02 | 49 | 1,02 | 17 | 1,07 | - | -
25.03.2020 03:25 | MR201B | L141B | - | - | - | - | - | - | 74 | 85 | 1,15 | 15,4 | 1,1 | 93 | 1,01 | 48 | 1,03 | 17 | 1,04 | - | -
25.03.2020 05:30 | MS214A | U29A | - | - | - | - | - | 17,15 | 75 | 87 | 1,16 | 15,8 | 1,2 | 96 | 1,02 | 49 | 1,02 | 18 | 1,07 | - | -
25.03.2020 07:20 | MR201C | L148C | - | - | - | - | - | - | 68 | 85 | 1,24 | 17,2 | 2,3 | 95 | 1,02 | 48 | 1,01 | 18 | 1,07 | - | -
25.03.2020 07:55 | MR201A | L 149A | - | 30,0 | - | - | - | - | 70 | 82 | 1,16 | 17,4 | 1,2 | 91 | 1,01 | 47 | 1,01 | 17 | 1,05 | - | -
25.03.2020 08:40 | MR201B | L 150B | - | - | - | - | - | - | 68 | 80 | 1,17 | 21,7 | 1,2 | 90 | 1,01 | 47 | 1,01 | 17 | 1,06 | - | -
25.03.2020 09:40 | MS214C | U 30C | - | - | - | - | - | 17,34 | 73 | 84 | 1,16 | 17,3 | 1,1 | 93 | 1,02 | 49 | 1,01 | 18 | 1,05 | - | -
25.03.2020 12:00 | MR201A | L 155A | - | - | - | - | - | - | 72 | 82 | 1,14 | 18,3 | 0,9 | 91 | 1,01 | 47 | 1,01 | 17 | 1,05 | - | -
25.03.2020 12:10 | MR201E | L SBS 2E | - | 29,4 | - | - | - | - | 65 | 102 | 1,56 | 0,0 | 4,9 | 100 | 1,03 | 0 | 0,00 | 16 | 1,08 | - | ВМФ SBS=211, 5.5%
25.03.2020 12:50 | MR201B | L 156B | - | - | - | - | - | - | 67 | 79 | 1,17 | 19,9 | 1,4 | 88 | 1,01 | 46 | 1,01 | 18 | 1,07 | - | -
25.03.2020 13:00 | MR201F | L SB 3F | - | - | - | - | - | - | 32 | 38 | 1,17 | 95,3 | 4,1 | 72 | 1,02 | 39 | 1,01 | 13 | 1,07 | - | SBS 0.65%
25.03.2020 13:50 | MS214D | U 31D | - | - | - | - | - | 17,32 | 72 | 84 | 1,17 | 17,7 | 1,2 | 93 | 1,02 | 47 | 1,01 | 18 | 1,06 | - | -
25.03.2020 16:50 | MR201C | L 163C | - | - | - | - | - | - | 92 | 113 | 1,24 | 25,8 | 1,7 | 132 | 1,02 | 67 | 1,02 | 23 | 1,07 | - | -
25.03.2020 17:40 | MS214A | U 32A | - | - | - | - | - | 17,01 | 70 | 91 | 1,30 | 16,2 | 2,9 | 96 | 1,02 | 49 | 1,04 | 22 | 1,07 | - | ВМФ Mw=169, 7.2%
25.03.2020 17:45 | MR201D | L SBS 4D | - | - | - | - | - | - | 56 | 73 | 1,31 | 0,0 | 1,3 | 52 | 1,02 | 0 | 0,00 | 15 | 1,25 | - | 1 ВМФ Ьц=176, 8,9%; 2 ВМФ Mw=103, 20.8%
25.03.2020 18:15 | MR201E | L SBS 5E | 2,4 | - | - | - | - | - | 51 | 65 | 1,28 | 0,0 | 2,6 | 64 | 1,03 | 0 | 0,00 | 12 | 1,11 | - | -
25.03.2020 20:00 | MR201B | L168B | - | - | - | - | - | - | 59 | 78 | 1,33 | 26,5 | 2,3 | 93 | 1,04 | 44 | 1,07 | 18 | 1,11 | - | -
25.03.2020 21:50 | MR201A | L170A | - | - | - | - | - | - | 74 | 86 | 1,16 | 18,1 | 1,1 | 95 | 1,01 | 49 | 1,01 | 17 | 1,05 | - | -
25.03.2020 22:55 | MS214C | U33C | - | - | - | - | - | 17,90 | 78 | 91 | 1,17 | 17,2 | 1,0 | 100 | 1,03 | 51 | 1,02 | 18 | 1,06 | - | -
26.03.2020 01:07 | MS214F | U1F | 2,9 | - | - | - | - | 14,09 | 49 | 68 | 1,38 | 22,4 | 2,6 | 55 | 1,01 | 39 | 1,02 | 14 | 1,10 | - | -
26.03.2020 01:08 | MR201C | L175C | - | - | - | - | - | - | 85 | 105 | 1,23 | 15,4 | 1,8 | 115 | 1,02 | 60 | 1,03 | 19 | 1,06 | - | -
26.03.2020 03:00 | MS214D | U34D | - | - | - | - | - | 17,47 | 77 | 91 | 1,18 | 14,7 | 1,5 | 100 | 1,02 | 51 | 1,02 | 20 | 1,07 | - | -
26.03.2020 03:13 | MR201F | L6F | 12,5 | - | - | - | - | - | 47 | 56 | 1,19 | 0,0 | 1,4 | 52 | 1,02 | 0 | 0,00 | 10 | 1,10 | - | -
26.03.2020 03:16 | MR201B | L177B | - | - | - | - | - | - | 78 | 91 | 1,16 | 10,7 | 1,3 | 97 | 1,01 | 51 | 1,02 | 17 | 1,04 | - | -
26.03.2020 05:40 | MR201C | L181C | - | - | - | - | - | - | 80 | 95 | 1,18 | 9,5 | 1,5 | 101 | 1,02 | 52 | 1,03 | 18 | 1,05 | - | -
26.03.2020 07:44 | MS214A | U35A | - | - | - | - | - | 17,54 | 77 | 90 | 1,16 | 13,1 | 1,3 | 95 | 1,02 | 50 | 1,01 | 19 | 1,07 | - | -
26.03.2020 08:50 | MR201C | L187C | - | 29,4 | - | - | - | - | 72 | 90 | 1,25 | 26,1 | 1,4 | 95 | 1,03 | 50 | 1,01 | 18 | 1,04 | - | -
26.03.2020 10:45 | MS214A | U35A/1 | - | - | - | - | - | - | 75 | 88 | 1,17 | 14,5 | 1,3 | 93 | 1,01 | 49 | 1,01 | 18 | 1,07 | - | -
26.03.2020 10:45 | MR201A | L190A | - | - | - | - | - | - | 67 | 82 | 1,23 | 27,5 | 1,4 | 90 | 1,01 | 47 | 1,01 | 18 | 1,07 | - | -
26.03.2020 13:15 | MS214C | U36C | - | - | - | - | - | 17,09 | 73 | 86 | 1,18 | 17,7 | 1,2 | 92 | 1,01 | 48 | 1,02 | 17 | 1,06 | - | -
26.03.2020 13:30 | MR201E | SB8E | - | - | - | - | - | - | 37 | 43 | 1,18 | 93,2 | 4,3 | 82 | 1,02 | 44 | 1,01 | 15 | 1,09 | - | -
26.03.2020 13:40 | MR201B | L193B | - | - | - | - | - | - | 63 | 73 | 1,17 | 24,7 | 1,1 | 84 | 1,01 | 44 | 1,01 | 16 | 1,04 | - | -
26.03.2020 15:25 | MR201F | SBS7F | - | - | - | - | - | - | 79 | 115 | 1,47 | 0,0 | 0,0 | 0 | 0,00 | 0 | 0,00 | 0 | 0,00 | - | -
26.03.2020 16:50 | MR201C | L200C | - | - | - | - | - | - | 80 | 94 | 1,18 | 11,4 | 1,6 | 99 | 1,01 | 52 | 1,02 | 18 | 1,04 | - | -
26.03.2020 17:25 | MS214D | U37D | - | - | - | - | - | 17,21 | 74 | 88 | 1,19 | 17,6 | 1,3 | 94 | 1,01 | 48 | 1,02 | 18 | 1,06 | - | -
26.03.2020 19:00 | MR201A | L204A | - | - | - | - | - | - | 83 | 95 | 1,15 | 10,8 | 1,2 | 101 | 1,01 | 53 | 1,01 | 19 | 1,06 | - | -
26.03.2020 21:25 | MS214A | U 38A | - | - | - | - | - | 17,62 | 77 | 91 | 1,18 | 14,2 | 1,4 | 99 | 1,02 | 50 | 1,02 | 19 | 1,06 | - | -
26.03.2020 21:30 | MR201B | L 208B | - | - | - | - | - | - | 71 | 82 | 1,15 | 19,5 | 1,0 | 91 | 1,01 | 48 | 1,01 | 17 | 1,04 | - | -
26.03.2020 23:45 | MR201C | L 212C | - | - | - | - | - | - | 81 | 94 | 1,17 | 11,1 | 1,5 | 101 | 1,02 | 53 | 1,01 | 19 | 1,05 | - | -
27.03.2020 02:00 | MS214C | U 39C | - | - | - | - | - | 17,36 | 70 | 90 | 1,16 | 15,0 | 1,2 | 98 | 1,02 | 50 | 1,02 | 19 | 1,06 | - | -
27.03.2020 04:20 | MR201A | L 219A | - | - | - | - | - | - | 77 | 90 | 1,17 | 13,5 | 1,5 | 97 | 1,01 | 51 | 1,01 | 18 | 1,05 | - | -
27.03.2020 06:25 | MS214D | U 40D | - | - | - | - | - | 16,67 | 70 | 87 | 1,26 | 17,9 | 2,4 | 99 | 1,03 | 48 | 1,03 | 21 | 1,08 | - | -
27.03.2020 08:00 | MR201F | L9F | - | - | - | - | - | - | 81 | 118 | 1,45 | 0,0 | 2,2 | 102 | 1,03 | 0 | 0,00 | 14 | 1,14 | - | ВМФ Mw=226;14,5%
27.03.2020 09:05 | MR201B | L226B | - | 29,6 | - | - | - | - | 71 | 82 | 1,16 | 18,4 | 1,0 | 91 | 1,01 | 47 | 1,01 | 16 | 1,06 | - | -
27.03.2020 10:35 | MS214A | U41A | - | - | - | - | - | 17,58 | 77 | 89 | 1,16 | 14,4 | 1,1 | 97 | 1,02 | 49 | 1,01 | 18 | 1,05 | - | -
27.03.2020 11:10 | MR201E | L10E | - | 29,7 | - | - | - | - | 59 | 71 | 1,20 | 0,0 | 2,2 | 69 | 1,01 | 0 | 0,00 | 15 | 1,10 | - | ВМФ Mw=129; 4,7%
27.03.2020 12:20 | MR201C | L230C | - | - | - | - | - | - | 80 | 97 | 1,22 | 14,5 | 1,7 | 107 | 1,03 | 54 | 1,07 | 19 | 1,05 | - | -
27.03.2020 13:50 | MR201F | L11F | 1,5 | - | - | - | - | - | 45 | 62 | 1,38 | 0,0 | 3,3 | 58 | 1,02 | 0 | 0,00 | 11 | 1,16 | - | ВМФ Mw=119; 9,1%
27.03.2020 14:55 | MR201A | L234A | - | - | - | - | - | - | 73 | 85 | 1,16 | 16,1 | 1,2 | 93 | 1,01 | 48 | 1,01 | 17 | 1,06 | - | -
27.03.2020 16:00 | MS214F | U 2 F | 3,1 | - | - | - | - | 15,12 | 48 | 62 | 1,29 | 0,0 | 2,6 | 57 | 1,04 | 0 | 0,00 | 13 | 1,16 | - | -
27.03.2020 16:10 | MR201E | L12E | 1,0 | - | - | - | - | - | 49 | 65 | 1,32 | 0,0 | 3,3 | 64 | 1,02 | 0 | 0,00 | 13 | 1,15 | - | ВМФ Mw=128;4,2%
27.03.2020 16:30 | MS214C | U42C | - | - | - | - | - | 17,88 | 73 | 88 | 1,20 | 16,0 | 1,6 | 97 | 1,02 | 49 | 1,02 | 17 | 1,08 | - | -
27.03.2020 18:10 | MR201F | R 13 F | 6,7 | - | - | - | - | - | 43 | 59 | 1,37 | 0,0 | 3,3 | 55 | 1,02 | 0 | 0,00 | 11 | 1,16 | - | -
27.03.2020 18:30 | MR201B | R237B | - | - | - | - | - | - | 73 | 85 | 1,17 | 15,2 | 1,4 | 93 | 1,01 | 49 | 1,02 | 17 | 1,04 | - | -
27.03.2020 21:30 | MS214D | U43D | - | - | - | - | - | 17,52 | 76 | 89 | 1,17 | 14,7 | 1,3 | 98 | 1,02 | 50 | 1,02 | 19 | 1,05 | - | -
27.03.2020 21:30 | MR201C | R241C | - | - | - | - | - | - | 68 | 81 | 1,18 | 19,3 | 1,4 | 90 | 1,02 | 46 | 1,01 | 18 | 1,08 | - | -
27.03.2020 22:25 | MR201E | SB14E | - | - | - | - | - | - | 48 | 60 | 1,26 | 92,1 | 7,2 | 0 | 0,00 | 63 | 1,02 | 22 | 1,07 | - | -
27.03.2020 23:40 | MR201A | R245A | - | - | - | - | - | - | 77 | 90 | 1,17 | 14,6 | 1,3 | 98 | 1,02 | 50 | 1,02 | 18 | 1,05 | - | -
28.03.2020 01:25 | MR201F | SBS15F | 5,5 | - | - | - | - | - | 45 | 59 | 1,30 | 0,0 | 2,8 | 55 | 1,02 | 0 | 0,00 | 12 | 1,14 | - | -
28.03.2020 02:00 | MS214A | U44A | - | - | - | - | - | 17,49 | 61 | 84 | 1,39 | 16,1 | 3,7 | 95 | 1,02 | 48 | 1,01 | 16 | 1,13 | - | -
28.03.2020 02:15 | MR201E | SbS16E | - | - | - | - | - | - | 52 | 66 | 1,29 | 0,0 | 3,1 | 65 | 1,02 | 0 | 0,00 | 14 | 1,17 | - | -
28.03.2020 04:35 | MR201B | L252B | - | - | - | - | - | - | 78 | 90 | 1,16 | 13,2 | 1,3 | 98 | 1,01 | 51 | 1,02 | 18 | 1,05 | - | -
28.03.2020 05:35 | MS214E | U3E | 4,8 | - | - | - | - | 15,60 | 48 | 62 | 1,30 | 0,0 | 3,6 | 60 | 1,02 | 0 | 0,00 | 15 | 1,24 | - | -
28.03.2020 06:55 | MS214C | U45C | - | - | - | - | - | 17,27 | 75 | 88 | 1,18 | 16,0 | 1,3 | 97 | 1,02 | 49 | 1,03 | 18 | 1,05 | - | -
28.03.2020 09:15 | MR201F | L17F | - | - | - | - | - | - | 43 | 57 | 1,32 | 0,0 | 2,6 | 53 | 1,02 | 0 | 0,00 | 9 | 1,11 | - | ВМФ 8,54% Mw109
28.03.2020 09:15 | MR201E | L18E | 5,9 | - | - | - | - | - | 40 | 58 | 1,44 | 0,0 | 3,7 | 56 | 1,10 | 0 | 0,00 | 11 | 1,10 | - | ВМФ-5,6% Mw121
28.03.2020 10:16 | MR201C | L256C | - | 30,0 | - | - | - | - | 76 | 95 | 1,25 | 9,6 | 2,5 | 102 | 1,02 | 53 | 1,02 | 18 | 1,04 | - | -
28.03.2020 11:00 | MR201A | L260A | - | - | - | - | - | - | 74 | 88 | 1,19 | 14,9 | 1,6 | 96 | 1,02 | 50 | 1,02 | 17 | 1,03 | - | -
28.03.2020 12:20 | MS214D | U46D | - | - | - | - | - | 17,43 | 77 | 90 | 1,17 | 14,8 | 1,2 | 98 | 1,02 | 49 | 1,02 | 18 | 1,04 | - | -
28.03.2020 12:40 | MR201F | L19F | - | - | - | - | - | - | 27 | 33 | 1,21 | 95,2 | 4,8 | 0 | 0,00 | 34 | 1,02 | 11 | 1,12 | - | -
28.03.2020 13:50 | MR201B | L264B | - | - | - | - | - | - | 65 | 77 | 1,19 | 21,6 | 1,6 | 88 | 1,01 | 46 | 1,02 | 16 | 1,04 | - | -
28.03.2020 14:51 | MR201E | L20E | - | - | - | - | - | - | 44 | 55 | 1,27 | 0,0 | 2,3 | 55 | 1,05 | 0 | 0,00 | 10 | 1,08 | - | -
28.03.2020 17:05 | MR201C | L268C | - | - | - | - | - | - | 65 | 84 | 1,28 | 15,6 | 3,2 | 93 | 1,02 | 49 | 1,01 | 20 | 1,15 | - | -
28.03.2020 17:32 | MS214F | U4F | 9,8 | - | - | - | - | 16,31 | 41 | 54 | 1,31 | 16,8 | 2,8 | 57 | 1,01 | 34 | 1,03 | 10 | 1,09 | - | ВМФ 4,63% Mw112
28.03.2020 17:38 | MS214A | U47A | - | - | - | - | - | 17,25 | 74 | 89 | 1,20 | 14,7 | 1,7 | 97 | 1,02 | 49 | 1,02 | 19 | 1,07 | - | -
28.03.2020 17:40 | MR201F | L21F | - | - | - | - | - | - | 41 | 56 | 1,35 | 0,0 | 2,7 | 53 | 1,05 | 0 | 0,00 | 9 | 1,09 | - | ВМФ 7,8% Mw108
28.03.2020 18:32 | MR201E | L22E | - | - | - | - | - | - | 47 | 54 | 1,16 | 0,0 | 1,1 | 52 | 1,04 | 0 | 0,00 | 10 | 1,07 | - | ВМФ4,79% Mw111
28.03.2020 19:00 | MR201F | L23F | 13,8 | - | - | - | - | - | 41 | 54 | 1,30 | 0,0 | 3,0 | 52 | 1,02 | 0 | 0,00 | 11 | 1,18 | - | ВМФ Mw=105; 6,4%
28.03.2020 19:10 | MR201E | L24E | - | - | - | - | - | - | 29 | 31 | 1,08 | 96,9 | 1,5 | 0 | 0,00 | 31 | 1,01 | 11 | 1,11 | - | ВМФ Mw=55; 1,7%
28.03.2020 21:30 | MR201A | L275A | - | - | - | - | - | - | 74 | 88 | 1,18 | 15,7 | 1,4 | 96 | 1,02 | 50 | 1,02 | 18 | 1,06 | - | -
28.03.2020 22:00 | MS214C | U48C | - | - | - | - | - | 17,62 | 73 | 88 | 1,20 | 15,2 | 1,7 | 97 | 1,02 | 50 | 1,02 | 18 | 1,09 | - | -
28.03.2020 22:50 | MR201F | L25F | - | - | - | - | - | - | 42 | 61 | 1,45 | 0,0 | 4,1 | 59 | 1,02 | 0 | 0,00 | 11 | 1,13 | - | ВМФ Mw=120; 6,1%
28.03.2020 23:00 | MR201E | L26E | - | - | - | - | - | - | 53 | 59 | 1,11 | 0,0 | 1,1 | 57 | 1,02 | 0 | 0,00 | 14 | 1,16 | - | ВМФ Mw=109; 5,7%
29.03.2020 00:20 | MS214E | U5E | 15,8 | - | - | - | - | 15,69 | 43 | 53 | 1,25 | 17,6 | 2,0 | 56 | 1,01 | 32 | 1,02 | 11 | 1,12 | - | ВМФ Mw=112; 4,4%
29.03.2020 02:55 | MR201B | L279B | - | - | - | - | - | - | 66 | 84 | 1,26 | 17,8 | 2,7 | 94 | 1,01 | 49 | 1,01 | 18 | 1,08 | - | -
29.03.2020 04:45 | MS214D | U49D | - | - | - | - | - | 17,72 | 75 | 90 | 1,20 | 13,8 | 1,4 | 98 | 1,04 | 49 | 1,02 | 18 | 1,06 | - | -
29.03.2020 04:50 | MR201F | L29F | - | - | - | - | - | - | 26 | 32 | 1,22 | 93,6 | 5,2 | 0 | 0,00 | 33 | 1,01 | 11 | 1,14 | - | ВМФ Mw=66; 1,2%
29.03.2020 04:59 | MR201E | L28E | - | - | - | - | - | - | 47 | 62 | 1,33 | 0,0 | 3,8 | 62 | 1,02 | 0 | 0,00 | 14 | 1,20 | - | ВМФ Mw=123; 3,4%
29.03.2020 06:10 | MR201C | L283C | - | - | - | - | - | - | 77 | 91 | 1,19 | 11,2 | 1,7 | 98 | 1,02 | 51 | 1,01 | 18 | 1,08 | - | -
29.03.2020 08:30 | MS214F | U 6F | 13,2 | - | - | - | - | 15,52 | 40 | 54 | 1,34 | 17,1 | 3,3 | 58 | 1,01 | 33 | 1,02 | 11 | 1,13 | - | ВМФ Mw=114, 3.6%
29.03.2020 10:00 | MR201C | L 289C | - | 30,6 | - | - | - | - | 78 | 94 | 1,20 | 11,6 | 1,9 | 101 | 1,02 | 53 | 1,01 | 20 | 1,07 | - | -
29.03.2020 10:30 | MS214A | U 50A | - | - | - | - | - | 17,18 | 77 | 90 | 1,18 | 14,5 | 1,3 | 98 | 1,03 | 50 | 1,01 | 18 | 1,06 | - | -
29.03.2020 10:55 | MR201F | L 33F | - | 30,0 | - | - | - | - | 43 | 61 | 1,41 | 0,0 | 4,1 | 60 | 1,01 | 0 | 0,00 | 12 | 1,18 | - | -
29.03.2020 12:05 | MR201E | L 34E | - | - | - | - | - | - | 31 | 40 | 1,30 | 92,2 | 7,8 | 0 | 0,00 | 43 | 1,02 | 15 | 1,17 | - | -
29.03.2020 14:30 | MR201B | L 293B | - | - | - | - | - | - | 67 | 80 | 1,20 | 19,9 | 1,5 | 89 | 1,01 | 46 | 1,01 | 16 | 1,05 | - | -
29.03.2020 15:55 | MR201A | L 295A | - | - | - | - | - | - | 70 | 82 | 1,18 | 18,4 | 1,4 | 91 | 1,02 | 47 | 1,01 | 17 | 1,06 | - | -
29.03.2020 16:20 | MS214C | U 51C | - | - | - | - | - | 17,02 | 72 | 85 | 1,18 | 16,6 | 1,3 | 94 | 1,03 | 48 | 1,02 | 18 | 1,06 | - | -
29.03.2020 16:45 | MR201E | L 35E | - | - | - | - | - | - | 62 | 79 | 1,28 | 3,7 | 2,6 | 79 | 1,01 | 39 | 1,08 | 15 | 1,12 | - | -
29.03.2020 17:15 | MR201F | L 36F | 8,3 | - | - | - | - | - | 41 | 57 | 1,37 | 0,0 | 3,7 | 56 | 1,01 | 0 | 0,00 | 10 | 1,13 | - | ВМФ Mw=111, 4.5%
29.03.2020 22:34 | MR201E | L37E | - | - | - | - | - | - | 55 | 67 | 1,21 | 0,0 | 2,0 | 66 | 1,03 | 0 | 0,00 | 13 | 1,11 | - | ВМФ 3,0% Mw135
29.03.2020 22:57 | MS214E | U7E | 4,4 | - | - | - | - | 15,34 | 45 | 60 | 1,33 | 16,7 | 3,1 | 64 | 1,03 | 38 | 1,04 | 13 | 1,15 | - | ВМФ3,1% Mw133
30.03.2020 00:40 | MS214D | U52D | - | - | - | - | - | 17,23 | 73 | 91 | 1,25 | 14,8 | 2,1 | 100 | 1,03 | 50 | 1,02 | 18 | 1,06 | - | -
30.03.2020 02:40 | MR201E | L38E | - | - | - | - | - | - | 48 | 60 | 1,24 | 0,0 | 2,1 | 59 | 1,06 | 0 | 0,00 | 12 | 1,10 | - | ВМФ3,6% Mw123
30.03.2020 02:40 | MR201B | L303B | - | - | - | - | - | - | 70 | 92 | 1,31 | 12,8 | 3,1 | 101 | 1,01 | 52 | 1,03 | 18 | 1,07 | - | -
30.03.2020 03:15 | MR201A | L305A | - | - | - | - | - | - | 71 | 88 | 1,24 | 14,3 | 2,4 | 96 | 1,01 | 50 | 1,02 | 18 | 1,05 | - | -
30.03.2020 03:20 | MR201C | L301C | - | - | - | - | - | - | 70 | 86 | 1,23 | 16,1 | 2,0 | 95 | 1,02 | 49 | 1,02 | 17 | 1,06 | - | -
30.03.2020 04:15 | MS214F | U6F/1 | 7,7 | - | - | - | - | - | 42 | 56 | 1,32 | 13,7 | 3,0 | 59 | 1,02 | 33 | 1,02 | 11 | 1,11 | - | -
30.03.2020 05:56 | MS214A | U53A | - | - | - | - | - | 17,70 | 74 | 90 | 1,22 | 15,0 | 1,8 | 99 | 1,02 | 50 | 1,02 | 18 | 1,06 | - | -
30.03.2020 05:57 | MR201B | L309B | - | - | - | - | - | - | 69 | 82 | 1,18 | 19,0 | 1,4 | 91 | 1,01 | 48 | 1,01 | 17 | 1,05 | - | -
30.03.2020 10:35 | MR201C | L313C | - | 29,4 | - | - | - | - | 70 | 83 | 1,18 | 16,8 | 1,4 | 91 | 1,01 | 48 | 1,01 | 16 | 1,04 | - | -
30.03.2020 11:35 | MS214C | U54C | - | - | - | - | - | 17,20 | 74 | 89 | 1,20 | 14,4 | 1,7 | 97 | 1,02 | 50 | 1,01 | 18 | 1,06 | - | -
30.03.2020 12:55 | MR201A | L317A | - | - | - | - | - | - | 68 | 89 | 1,30 | 18,1 | 2,0 | 94 | 1,01 | 46 | 1,09 | 19 | 1,05 | - | -
30.03.2020 14:40 | MR201E | SBS32E | 5,9 | - | - | - | - | - | 46 | 55 | 1,19 | 0,0 | 2,2 | 53 | 1,02 | 0 | 0,00 | 14 | 1,20 | - | -
30.03.2020 15:45 | MS214D | U55D | - | - | - | - | - | 17,43 | 70 | 87 | 1,24 | 16,1 | 2,3 | 97 | 1,03 | 49 | 1,02 | 20 | 1,09 | - | -
30.03.2020 15:45 | MR201B | L321B | - | - | - | - | - | - | 73 | 88 | 1,19 | 15,6 | 1,7 | 96 | 1,01 | 50 | 1,01 | 18 | 1,05 | - | -
30.03.2020 17:45 | MR201E | SBS39E | - | 29,7 | - | - | - | - | 65 | 84 | 1,30 | 0,0 | 3,1 | 83 | 1,02 | 0 | 0,00 | 16 | 1,12 | - | -
30.03.2020 18:00 | MR201C | L325C | - | - | - | - | - | - | 76 | 89 | 1,17 | 13,8 | 1,4 | 97 | 1,02 | 50 | 1,01 | 18 | 1,09 | - | -
30.03.2020 18:00 | MR201F | SB40F | - | - | - | - | - | - | 27 | 31 | 1,12 | 96,1 | 2,9 | 0 | 0,00 | 31 | 1,01 | 12 | 1,14 | - | SBS Mw=56, 1.0%
30.03.2020 21:45 | MS214A | U 56A | - | - | - | - | - | 17,44 | 74 | 88 | 1,19 | 14,8 | 1,6 | 97 | 1,02 | 49 | 1,02 | 19 | 1,07 | - | -
30.03.2020 21:50 | MR201A | L 332A | - | - | - | - | - | - | 73 | 87 | 1,19 | 16,2 | 1,5 | 95 | 1,02 | 49 | 1,01 | 17 | 1,05 | - | -
30.03.2020 22:30 | MR201E | L 41E | - | 30,3 | - | - | - | - | 49 | 68 | 1,38 | 0,0 | 3,7 | 68 | 1,02 | 0 | 0,00 | 12 | 1,11 | - | ВМФ Mw=139, 4.1%
30.03.2020 23:45 | MR201F | L 42F | 10,7 | - | - | - | - | - | 40 | 53 | 1,31 | 0,0 | 4,1 | 52 | 1,01 | 0 | 0,00 | 12 | 1,19 | - | -
31.03.2020 00:30 | MS214C | U 57C | - | - | - | - | - | 17,33 | 74 | 89 | 1,20 | 15,2 | 1,6 | 98 | 1,03 | 49 | 1,02 | 19 | 1,07 | - | -
31.03.2020 00:30 | MS214E | U 8E | 4,1 | - | - | - | - | 15,49 | 44 | 61 | 1,39 | 17,8 | 3,4 | 68 | 1,05 | 32 | 1,01 | 14 | 1,16 | - | 3 пика SBS; ВМФ Mw=160, 1.7%
31.03.2020 01:15 | MR201E | L 43E | - | - | - | - | - | - | 47 | 61 | 1,31 | 0,0 | 3,5 | 61 | 1,02 | 0 | 0,00 | 13 | 1,17 | - | -
31.03.2020 02:20 | MR201B | L 339B | - | - | - | - | - | - | 67 | 78 | 1,17 | 20,8 | 1,3 | 88 | 1,01 | 46 | 1,01 | 16 | 1,04 | - | -
31.03.2020 03:30 | MR201F | L 44F | - | - | - | - | - | - | 45 | 55 | 1,22 | 0,0 | 2,5 | 54 | 1,01 | 0 | 0,00 | 12 | 1,17 | - | ВМФ Mw=108, 4.1%
31.03.2020 04:25 | MS214D | U 58D | - | - | - | - | - | 17,49 | 73 | 88 | 1,20 | 15,3 | 1,7 | 97 | 1,02 | 49 | 1,02 | 19 | 1,06 | - | -
31.03.2020 04:30 | MR201C | L 343C | - | - | - | - | - | - | 76 | 88 | 1,16 | 13,9 | 1,2 | 96 | 1,02 | 50 | 1,01 | 18 | 1,06 | - | -
31.03.2020 06:05 | MR201E | L 45E | - | - | - | - | - | - | 42 | 60 | 1,41 | 0,0 | 4,1 | 60 | 1,08 | 0 | 0,00 | 12 | 1,11 | - | ВМФ Mw=123; 3,9%
31.03.2020 08:45 | MR201A | L350A | - | 29,1 | - | - | - | - | 60 | 86 | 1,45 | 16,3 | 3,2 | 97 | 1,03 | 49 | 1,02 | 14 | 1,21 | - | -
31.03.2020 08:45 | MS214B | U59B | - | - | - | - | - | 17,80 | 73 | 86 | 1,19 | 16,2 | 1,4 | 95 | 1,02 | 48 | 1,02 | 18 | 1,06 | - | -
31.03.2020 08:50 | MR201F | L46F | - | - | - | - | - | - | 27 | 30 | 1,11 | 95,8 | 2,7 | 0 | 0,00 | 30 | 1,02 | 11 | 1,11 | - | ВМФ Mw=58; 1,6%
31.03.2020 11:50 | MR201F | L47F | - | 30,6 | - | - | - | - | 45 | 54 | 1,19 | 0,0 | 2,2 | 53 | 1,01 | 0 | 0,00 | 12 | 1,17 | - | ВМФ Mw=105; 3,6%
31.03.2020 12:55 | MS214A | U60A | - | - | - | - | - | 17,54 | 76 | 89 | 1,17 | 15,0 | 1,3 | 98 | 1,02 | 50 | 1,02 | 18 | 1,04 | - | -
31.03.2020 13:05 | MS214F | U9F | 8,3 | - | - | - | - | 15,65 | 41 | 55 | 1,32 | 17,1 | 2,9 | 59 | 1,01 | 30 | 1,02 | 12 | 1,12 | - | ВМФ Mw=113; 4,2%
31.03.2020 13:10 | MR201E | L48E | - | - | - | - | - | - | 47 | 66 | 1,40 | 0,0 | 3,7 | 66 | 1,04 | 0 | 0,00 | 11 | 1,07 | - | ВМФ Mw=132; 3,7%
31.03.2020 13:40 | MR201B | L357B | - | - | - | - | - | - | 70 | 88 | 1,25 | 13,8 | 2,5 | 96 | 1,01 | 50 | 1,02 | 18 | 1,08 | - | -
31.03.2020 16:05 | MR201C | L361C | - | - | - | - | - | - | 69 | 86 | 1,25 | 16,0 | 2,2 | 95 | 1,02 | 49 | 1,02 | 17 | 1,08 | - | -
31.03.2020 17:43 | MS214C | U61C | - | - | - | - | - | 18,05 | 74 | 87 | 1,18 | 15,6 | 1,4 | 96 | 1,02 | 49 | 1,01 | 18 | 1,04 | - | -
31.03.2020 21:20 | MS214D | U62D | - | - | - | - | - | 17,74 | 76 | 90 | 1,17 | 14,4 | 1,3 | 98 | 1,02 | 50 | 1,01 | 18 | 1,06 | - | -
31.03.2020 21:30 | MR201F | SBS51F | 7,9 | - | - | - | - | - | 49 | 57 | 1,17 | 3,1 | 1,6 | 56 | 1,01 | 30 | 1,05 | 12 | 1,10 | - | -
31.03.2020 22:10 | MR201A | L371A | - | - | - | - | - | - | 73 | 87 | 1,21 | 15,1 | 1,7 | 96 | 1,02 | 50 | 1,02 | 17 | 1,04 | - | -
01.04.2020 00:35 | MR201B | L375B | - | - | - | - | - | - | 70 | 97 | 1,38 | 8,6 | 4,1 | 105 | 1,01 | 55 | 1,02 | 18 | 1,06 | - | -
01.04.2020 00:40 | MS214E | U10E | 4,0 | - | - | - | - | 14,67 | 46 | 61 | 1,33 | 16,6 | 2,8 | 66 | 1,02 | 31 | 1,01 | 12 | 1,06 | - | -
01.04.2020 01:18 | MS214B | U63B | - | - | - | - | - | 17,76 | 73 | 89 | 1,23 | 14,0 | 1,9 | 98 | 1,02 | 50 | 1,01 | 17 | 1,11 | - | -
01.04.2020 02:45 | MR201E | SBS53 | 6,4 | - | - | - | - | - | 49 | 58 | 1,19 | 0,0 | 2,1 | 57 | 1,02 | 0 | 0,00 | 12 | 1,12 | - | -
01.04.2020 03:30 | MR201C | L379C | - | - | - | - | - | - | 72 | 86 | 1,18 | 14,9 | 1,5 | 94 | 1,02 | 48 | 1,02 | 17 | 1,05 | - | -
01.04.2020 05:30 | MR201A | L383A | - | - | - | - | - | - | 71 | 85 | 1,18 | 16,8 | 1,5 | 93 | 1,02 | 48 | 1,01 | 17 | 1,04 | - | -
01.04.2020 07:38 | MS214A | U64A | - | - | - | - | - | 17,45 | 70 | 86 | 1,24 | 16,7 | 2,2 | 96 | 1,02 | 48 | 1,02 | 18 | 1,05 | - | -
01.04.2020 11:05 | MR201C | L 388C | - | 29,4 | - | - | - | - | 67 | 79 | 1,17 | 20,9 | 1,0 | 90 | 1,02 | 45 | 1,02 | 17 | 1,05 | - | -
01.04.2020 11:06 | MS214C | U 65C | - | - | - | - | - | 17,74 | 74 | 86 | 1,16 | 16,7 | 1,0 | 94 | 1,02 | 48 | 1,02 | 17 | 1,04 | - | -
01.04.2020 11:40 | MR201B | L 390B | - | - | - | - | - | - | 65 | 82 | 1,26 | 19,2 | 2,4 | 92 | 1,02 | 47 | 1,04 | 17 | 1,05 | - | -
01.04.2020 15:00 | MR201F | L 55F | - | - | - | - | - | - | 30 | 39 | 1,29 | 86,6 | 3,0 | 0 | 0,00 | 32 | 1,03 | 13 | 1,13 | - | ВМФ 10,4% Mw-102
01.04.2020 15:00 | MS214D | U 66D | - | - | - | - | - | 18,23 | 76 | 88 | 1,16 | 15,9 | 0,9 | 96 | 1,02 | 49 | 1,02 | 16 | 1,06 | - | -
01.04.2020 15:02 | MR201A | L 395A | - | - | - | - | - | - | 75 | 87 | 1,16 | 17,5 | 1,0 | 96 | 1,02 | 49 | 1,02 | 18 | 1,06 | - | -
01.04.2020 17:20 | MS214F | U 11F | 9,3 | - | - | - | - | 16,88 | 42 | 54 | 1,27 | 18,0 | 3,1 | 58 | 1,01 | 32 | 1,02 | 14 | 1,15 | - | ВМФ Mw=116; 3,6%
01.04.2020 17:40 | MR201C | L 400C | - | - | - | - | - | - | 59 | 87 | 1,46 | 16,0 | 5,0 | 99 | 1,04 | 48 | 1,07 | 18 | 1,05 | - | -
01.04.2020 17:45 | MR201F | L 56F | - | - | - | - | - | - | 46 | 58 | 1,26 | 0,0 | 2,6 | 54 | 1,06 | 0 | 0,00 | 15 | 1,15 | - | -
01.04.2020 19:30 | MS214B | U 67B | - | - | - | - | - | 17,53 | 77 | 88 | 1,15 | 15,5 | 0,9 | 96 | 1,02 | 49 | 1,01 | 17 | 1,05 | - | -
01.04.2020 22:10 | MS214F | U11F/1 | 6,1 | - | - | - | - | - | 46 | 57 | 1,23 | 15,0 | 1,9 | 60 | 1,01 | 32 | 1,02 | 12 | 1,10 | - | ВМФ Mw=118; 3,6%
01.04.2020 22:10 | MR201A | L2A | - | - | - | - | - | - | 76 | 88 | 1,15 | 15,8 | 0,9 | 96 | 1,02 | 49 | 1,02 | 17 | 1,04 | - | -
01.04.2020 23:35 | MS214A | U68A | - | - | - | - | - | 17,62 | 78 | 88 | 1,13 | 16,2 | 0,7 | 96 | 1,02 | 49 | 1,01 | 17 | 1,04 | - | -
02.04.2020 00:00 | MR201E | L59E | - | - | - | - | - | - | 50 | 65 | 1,29 | 0,0 | 3,4 | 64 | 1,03 | 0 | 0,00 | 14 | 1,12 | - | ВМФ Mw=127; 3,4%
02.04.2020 01:05 | MR201B | L6B | - | - | - | - | - | - | 72 | 84 | 1,16 | 18,2 | 1,1 | 93 | 1,01 | 48 | 1,02 | 17 | 1,04 | - | -
02.04.2020 03:50 | MR201F | L62F | - | - | - | - | - | - | 56 | 63 | 1,13 | 0,0 | 1,2 | 61 | 1,02 | 0 | 0,00 | 13 | 1,11 | - | ВМФ MW=122; 4,2%
02.04.2020 04:17 | MS214C | U1C | - | - | - | - | - | 17,86 | 75 | 86 | 1,15 | 20,2 | 0,7 | 96 | 1,02 | 49 | 1,01 | 17 | 1,04 | - | -
02.04.2020 05:20 | MR201C | L13C | - | - | - | - | - | - | 71 | 84 | 1,19 | 16,4 | 1,4 | 93 | 1,02 | 48 | 1,02 | 17 | 1,05 | - | -
02.04.2020 06:30 | MR201A | L14A | - | - | - | - | - | - | 75 | 87 | 1,17 | 15,1 | 1,3 | 95 | 1,02 | 49 | 1,01 | 19 | 1,08 | - | -
02.04.2020 07:12 | MS214E | U12E | 7,5 | - | - | - | - | 15,82 | 45 | 56 | 1,24 | 16,9 | 2,2 | 61 | 1,01 | 32 | 1,01 | 13 | 1,11 | - | ВМФ Mw=117, 3.0%
02.04.2020 09:00 | MR201E | L64E | - | 30,8 | - | - | - | - | 52 | 63 | 1,22 | 0,0 | 2,2 | 62 | 1,01 | 0 | 0,00 | 13 | 1,13 | - | ВМФ Mw=125, 4.4%
02.04.2020 09:00 | MS214D | U2D | - | - | - | - | - | 17,60 | 76 | 86 | 1,14 | 16,3 | 0,8 | 94 | 1,02 | 49 | 1,01 | 17 | 1,05 | - | -
02.04.2020 09:40 | MS214C | U1C/1 | - | - | - | - | - | - | 75 | 87 | 1,16 | 17,0 | 1,0 | 96 | 1,02 | 49 | 1,01 | 17 | 1,06 | - | -
02.04.2020 10:35 | MS214E | U12E/1 | 4,5 | - | - | - | - | - | 46 | 57 | 1,24 | 14,2 | 2,1 | 60 | 1,01 | 31 | 1,02 | 12 | 1,11 | - | ВМФ Mw=118, 3.0%
02.04.2020 10:45 | MR201B | L21B | - | 29,4 | - | - | - | - | 74 | 85 | 1,15 | 16,1 | 1,1 | 93 | 1,01 | 49 | 1,01 | 17 | 1,05 | - | -
02.04.2020 12:15 | MR201F | L65F | - | - | - | - | - | - | 59 | 72 | 1,23 | 0,0 | 2,3 | 70 | 1,02 | 0 | 0,00 | 14 | 1,10 | - | ВМФ Mw=142, 4.8%
02.04.2020 13:25 | MS214B | U3B | - | - | - | - | - | 17,34 | 76 | 87 | 1,15 | 15,5 | 1,0 | 95 | 1,02 | 49 | 1,01 | 18 | 1,06 | - | -
02.04.2020 13:40 | MR201C | L24C | - | - | - | - | - | - | 76 | 94 | 1,25 | 8,6 | 2,4 | 100 | 1,01 | 53 | 1,01 | 18 | 1,12 | - | -
02.04.2020 16:45 | MR201A | L27A | - | - | - | - | - | - | 71 | 89 | 1,25 | 13,4 | 2,4 | 97 | 1,02 | 51 | 1,01 | 18 | 1,05 | - | -
02.04.2020 18:50 | MS214F | U13F | 1,5 | - | - | - | - | 15,85 | 49 | 66 | 1,33 | 17,0 | 2,5 | 71 | 1,02 | 32 | 1,02 | 14 | 1,11 | - | ВМФ3,65 Mw 147
02.04.2020 19:10 | MS214A | U4A | - | - | - | - | - | 17,60 | 74 | 87 | 1,17 | 15,8 | 1,1 | 95 | 1,02 | 49 | 1,02 | 17 | 1,06 | - | -
02.04.2020 21:10 | MR201A | L 32A | - | - | - | - | - | - | 78 | 91 | 1,16 | 12,4 | 1,3 | 98 | 1,02 | 51 | 1,02 | 18 | 1,05 | - | -
03.04.2020 00:10 | MS214D | U 5D | - | - | - | - | - | 18,17 | 75 | 87 | 1,15 | 14,8 | 1,0 | 94 | 1,02 | 49 | 1,02 | 17 | 1,05 | - | -
03.04.2020 00:54 | MR201B | L 39B | - | - | - | - | - | - | 71 | 84 | 1,19 | 16,7 | 1,4 | 93 | 1,01 | 48 | 1,02 | 17 | 1,07 | - | -
03.04.2020 00:57 | MR201F | L 69F | - | - | - | - | - | - | 78 | 112 | 1,45 | 21,9 | 4,5 | 131 | 1,01 | 68 | 1,03 | 23 | 1,12 | - | -
03.04.2020 05:00 | MS214B | U 6B | - | - | - | - | - | 18,48 | 73 | 85 | 1,16 | 15,1 | 1,0 | 93 | 1,02 | 47 | 1,02 | 16 | 1,06 | - | -
03.04.2020 05:10 | MS214F | U 13F/1 | 1,1 | - | - | - | - | - | 50 | 68 | 1,35 | 14,4 | 2,6 | 72 | 1,02 | 32 | 1,02 | 13 | 1,13 | - | ВМФ-4,2% Mw147
03.04.2020 05:28 | MR201A | L 44A | - | - | - | - | - | - | 63 | 78 | 1,23 | 21,4 | 1,8 | 88 | 1,02 | 44 | 1,03 | 17 | 1,05 | - | -
03.04.2020 07:18 | MR201A | L 50A | - | - | - | - | - | - | 68 | 83 | 1,22 | 16,8 | 1,8 | 92 | 1,02 | 46 | 1,03 | 17 | 1,06 | - | -
03.04.2020 09:00 | MS214C | U7C | - | - | - | - | - | 17,25 | 71 | 83 | 1,17 | 15,4 | 1,3 | 91 | 1,02 | 47 | 1,02 | 17 | 1,05 | - | -
03.04.2020 09:50 | MR201B | L54B | - | - | - | - | - | - | 71 | 87 | 1,23 | 11,0 | 2,1 | 94 | 1,01 | 49 | 1,02 | 16 | 1,11 | - | -
03.04.2020 15:14 | MS214A | U8A | - | - | - | - | - | - | 73 | 86 | 1,17 | 13,9 | 1,2 | 93 | 1,02 | 47 | 1,03 | 17 | 1,05 | - | -
03.04.2020 15:42 | MR201C | L60C | - | - | - | - | - | - | 81 | 95 | 1,17 | 8,5 | 1,4 | 100 | 1,02 | 51 | 1,02 | 18 | 1,07 | - | -
03.04.2020 15:44 | MR201F | SB71F | - | - | - | - | - | - | 23 | 29 | 1,22 | 90,2 | 2,9 | 48 | 1,02 | 25 | 1,01 | 12 | 1,16 | - | вмф-5,4
03.04.2020 15:48 | MS214F | U13F/2 | 1,4 | - | - | - | - | - | 48 | 65 | 1,35 | 19,1 | 2,3 | 71 | 1,02 | 30 | 1,03 | 14 | 1,10 | - | вмф 4,0%
03.04.2020 18:30 | MS214A | U8A/1 | - | - | - | - | - | - | 71 | 84 | 1,18 | 14,8 | 1,3 | 92 | 1,02 | 47 | 1,02 | 17 | 1,05 | - | -
03.04.2020 18:40 | MR201A | L65A | - | 30,0 | - | - | - | - | 67 | 80 | 1,20 | 20,4 | 1,6 | 91 | 1,02 | 46 | 1,02 | 17 | 1,07 | - | -
03.04.2020 19:30 | MS214D | U9D | - | - | - | - | - | 17,75 | 70 | 85 | 1,21 | 14,5 | 1,9 | 94 | 1,02 | 48 | 1,02 | 18 | 1,08 | - | -
03.04.2020 20:30 | MR201F | L73F | - | - | - | - | - | - | 16 | 18 | 1,11 | 95,5 | 2,9 | 50 | 1,02 | 17 | 1,02 | 11 | 1,07 | - | ВМФ Mw=93, 1.2%; SBS Mw=50, 0.4%
03.04.2020 20:55 | MR201E | L72E | - | - | - | - | - | - | 76 | 110 | 1,44 | 0,0 | 4,9 | 109 | 1,02 | 0 | 0,00 | 23 | 1,18 | - | ВМФ Mw=225, 4.5%
03.04.2020 22:25 | MR201B | L72B | - | - | - | - | - | - | 71 | 84 | 1,19 | 14,4 | 1,6 | 92 | 1,01 | 47 | 1,03 | 17 | 1,06 | - | -
03.04.2020 23:15 | MS214B | U10B | - | - | - | - | - | 17,39 | 74 | 86 | 1,16 | 13,8 | 1,2 | 93 | 1,02 | 48 | 1,01 | 18 | 1,06 | - | -
03.04.2020 23:15 | MR201C | L 34C | - | - | - | - | - | - | 68 | 84 | 1,23 | 16,6 | 2,0 | 93 | 1,01 | 48 | 1,02 | 17 | 1,08 | - | -
03.04.2020 23:50 | MR201C | L73C | - | - | - | - | - | - | 71 | 86 | 1,21 | 12,3 | 2,2 | 93 | 1,02 | 49 | 1,01 | 19 | 1,10 | - | -
04.04.2020 01:50 | MR201F | L74F | - | - | - | - | - | - | 31 | 34 | 1,10 | 97,3 | 2,7 | 0 | 0,00 | 34 | 1,02 | 14 | 1,12 | - | -
04.04.2020 02:05 | MS214B | U10B/1 | - | - | - | - | - | - | 72 | 85 | 1,18 | 14,9 | 1,5 | 92 | 1,02 | 47 | 1,01 | 19 | 1,10 | - | -
04.04.2020 02:55 | MR201E | L75E | - | - | - | - | - | - | 56 | 71 | 1,28 | 0,0 | 3,0 | 70 | 1,02 | 0 | 0,00 | 14 | 1,10 | - | ВМФ Mw=138, 4.3%
04.04.2020 04:25 | MS214A | U11A | - | - | - | - | - | 16,94 | 72 | 85 | 1,18 | 14,6 | 1,8 | 93 | 1,02 | 48 | 1,01 | 21 | 1,12 | - | -
04.04.2020 04:30 | MR201A | L79A | - | - | - | - | - | - | 73 | 87 | 1,19 | 14,2 | 1,6 | 94 | 1,01 | 49 | 1,02 | 18 | 1,06 | - | -
04.04.2020 06:55 | MR201F | L76F | - | - | - | - | - | - | 102 | 126 | 1,24 | 0,0 | 2,4 | 122 | 1,02 | 0 | 0,00 | 27 | 1,18 | - | ВМФ Mw=249; 5,7%
04.04.2020 07:00 | MR201B | L83B | - | - | - | - | - | - | 65 | 84 | 1,29 | 16,4 | 2,7 | 94 | 1,01 | 47 | 1,02 | 17 | 1,05 | - | -
04.04.2020 08:00 | MR201E | L77E | 0,6 | - | - | - | - | - | 50 | 70 | 1,39 | 0,0 | 3,9 | 69 | 1,03 | 0 | 0,00 | 13 | 1,10 | - | ВМФ Mw=143; 4,2%
04.04.2020 08:15 | MR201A | L85A | - | - | - | - | - | - | 72 | 85 | 1,18 | 16,5 | 1,4 | 93 | 1,01 | 48 | 1,01 | 17 | 1,05 | - | -
04.04.2020 08:35 | MS214D | U12D | - | - | - | - | - | 17,61 | 71 | 84 | 1,18 | 16,0 | 1,6 | 92 | 1,02 | 48 | 1,01 | 19 | 1,11 | - | -
04.04.2020 09:35 | MR201C | L87C | - | 29,7 | - | - | - | - | 66 | 79 | 1,19 | 18,8 | 1,5 | 88 | 1,01 | 46 | 1,02 | 17 | 1,09 | - | -
04.04.2020 12:50 | MS214B | U13B | - | - | - | - | - | 17,35 | 72 | 85 | 1,18 | 15,3 | 1,6 | 93 | 1,02 | 48 | 1,01 | 19 | 1,11 | - | -
04.04.2020 13:00 | MR201E | L78E | - | - | - | - | - | - | 52 | 68 | 1,30 | 0,0 | 3,1 | 67 | 1,03 | 0 | 0,00 | 13 | 1,10 | - | ВМФ Mw=136; 3,7%
04.04.2020 14:00 | MS214F | U13F/3 | 0,9 | - | - | - | - | - | 48 | 67 | 1,38 | 16,4 | 2,9 | 71 | 1,02 | 32 | 1,04 | 14 | 1,11 | - | ВМФ Mw=133; 7,3%
04.04.2020 14:30 | MR201B | L95B | - | - | - | - | - | - | 77 | 91 | 1,19 | 12,4 | 1,7 | 99 | 1,01 | 51 | 1,01 | 18 | 1,04 | - | -
04.04.2020 17:15 | MS214A | U14A | - | - | - | - | - | 17,54 | 74 | 87 | 1,18 | 15,2 | 1,5 | 95 | 1,02 | 49 | 1,01 | 19 | 1,09 | - | -
04.04.2020 17:20 | MR201C | L99C | - | - | - | - | - | - | 68 | 84 | 1,23 | 16,5 | 2,0 | 93 | 1,02 | 48 | 1,02 | 17 | 1,09 | - | -
04.04.2020 17:50 | MS214E | U14E | - | - | - | - | - | 15,10 | 47 | 64 | 1,35 | 25,5 | 2,5 | 72 | 1,02 | 33 | 1,03 | 14 | 1,10 | - | ВМФ Mw-138; 4,7%
04.04.2020 21:25 | MS214D | U15D | - | - | - | - | - | 18,57 | 74 | 88 | 1,19 | 14,8 | 1,8 | 96 | 1,02 | 50 | 1,01 | 19 | 1,10 | - | -
04.04.2020 21:40 | MS214E | U14E/1 | 2,1 | - | - | - | - | - | 47 | 64 | 1,37 | 22,3 | 2,8 | 71 | 1,02 | 33 | 1,03 | 14 | 1,12 | - | ВМФ Mw-139; 4,5%
04.04.2020 21:45 | MR201A | L106A | - | - | - | - | - | - | 68 | 85 | 1,24 | 16,1 | 2,0 | 94 | 1,02 | 48 | 1,02 | 17 | 1,09 | - | -
04.04.2020 23:20 | MR201E | L1E | - | - | - | - | - | - | 64 | 88 | 1,39 | 28,0 | 3,7 | 107 | 1,01 | 54 | 1,05 | 19 | 1,08 | - | -
04.04.2020 23:55 | MR201B | L110B | - | - | - | - | - | - | 66 | 84 | 1,27 | 16,9 | 2,3 | 94 | 1,01 | 48 | 1,03 | 16 | 1,12 | - | -
05.04.2020 02:36 | MS214B | U16B | - | - | - | - | - | 17,50 | 73 | 86 | 1,18 | 15,8 | 1,5 | 95 | 1,02 | 49 | 1,01 | 19 | 1,10 | - | -
05.04.2020 02:44 | MR201C | L114C | - | - | - | - | - | - | 73 | 88 | 1,20 | 11,0 | 2,0 | 95 | 1,02 | 49 | 1,02 | 18 | 1,07 | - | -
05.04.2020 03:50 | MR201F | L2F | - | - | - | - | - | - | 64 | 80 | 1,25 | 29,7 | 2,2 | 96 | 1,02 | 49 | 1,01 | 19 | 1,09 | - | -
05.04.2020 05:09 | MR201A | L118A | - | - | - | - | - | - | 71 | 84 | 1,19 | 17,0 | 1,5 | 92 | 1,02 | 48 | 1,01 | 17 | 1,06 | - | -
05.04.2020 05:25 | MR201D | L3D | - | - | - | - | - | - | 43 | 52 | 1,21 | 48,5 | 1,1 | 70 | 1,03 | 35 | 1,01 | 13 | 1,10 | - | -
05.04.2020 07:08 | MS214A | U17A | - | - | - | - | - | 17,15 | 74 | 90 | 1,22 | 14,4 | 1,7 | 94 | 1,01 | 49 | 1,02 | 19 | 1,08 | - | ВМФ-7,5 Mw156
05.04.2020 08:56 | MR201B | L 122B | - | 30,8 | - | - | - | - | 66 | 88 | 1,33 | 15,3 | 3,6 | 99 | 1,02 | 50 | 1,04 | 20 | 1,10 | - | -
05.04.2020 10:45 | MR201F | L 4F | - | - | - | - | - | - | 70 | 89 | 1,28 | 15,2 | 2,6 | 99 | 1,01 | 50 | 1,04 | 18 | 1,08 | - | -
05.04.2020 11:46 | MR201C | L 126C | - | - | - | - | - | - | 70 | 86 | 1,24 | 16,9 | 1,9 | 96 | 1,02 | 48 | 1,05 | 18 | 1,08 | - | -
05.04.2020 11:46 | MS214D | U 18D | - | - | - | - | - | 17,87 | 77 | 91 | 1,18 | 14,0 | 1,1 | 93 | 1,01 | 48 | 1,03 | 17 | 1,05 | - | ВМФ7,8% Vw148
05.04.2020 12:30 | MR201E | L 5E | - | - | - | - | - | - | 62 | 99 | 1,60 | 9,1 | 6,9 | 111 | 1,01 | 52 | 1,12 | 20 | 1,05 | - | -
05.04.2020 14:20 | MR201A | L 130A | - | - | - | - | - | - | 68 | 81 | 1,19 | 17,3 | 1,5 | 90 | 1,02 | 46 | 1,02 | 17 | 1,07 | - | -
05.04.2020 14:20 | MR201F | L 6F | - | - | - | - | - | - | 66 | 84 | 1,29 | 15,4 | 2,8 | 94 | 1,01 | 48 | 1,04 | 18 | 1,09 | - | -
05.04.2020 16:30 | MS214F | U 1F | - | - | - | - | - | 17,23 | 72 | 90 | 1,24 | 16,5 | 2,1 | 100 | 1,02 | 50 | 1,03 | 18 | 1,06 | - | -
05.04.2020 16:37 | MS214B | U 19B | - | - | - | - | - | 17,46 | 73 | 85 | 1,17 | 16,7 | 1,1 | 94 | 1,02 | 48 | 1,02 | 17 | 1,04 | - | -
05.04.2020 18:00 | MR201B | L 137B | - | - | - | - | - | - | 70 | 89 | 1,28 | 12,9 | 2,6 | 98 | 1,01 | 50 | 1,03 | 17 | 1,09 | - | -
05.04.2020 18:30 | MR201D | L9D | - | - | - | - | - | - | 54 | 64 | 1,19 | 32,1 | 1,1 | 77 | 1,01 | 39 | 1,02 | 14 | 1,09 | - | -
05.04.2020 19:50 | MR201E | L10E | - | - | - | - | - | - | 61 | 86 | 1,41 | 9,5 | 4,9 | 94 | 1,01 | 48 | 1,04 | 18 | 1,08 | - | -
05.04.2020 19:55 | MS214A | U20A | - | - | - | - | - | 17,29 | 74 | 86 | 1,17 | 12,0 | 1,1 | 94 | 1,02 | 49 | 1,01 | 19 | 1,09 | - | X Mw=35; 2,8%
05.04.2020 21:40 | MR201F | L11F | - | - | - | - | - | - | 63 | 78 | 1,24 | 22,3 | 2,2 | 89 | 1,01 | 46 | 1,02 | 18 | 1,10 | - | -
05.04.2020 22:00 | MR201C | L144C | - | - | - | - | - | - | 75 | 92 | 1,22 | 12,7 | 2,1 | 100 | 1,02 | 52 | 1,01 | 18 | 1,08 | - | -
05.04.2020 23:10 | MS214E | U2E | - | - | - | - | - | 18,27 | 68 | 85 | 1,24 | 0,0 | 1,8 | 98 | 1,02 | 0 | 0,00 | 19 | 1,09 | - | X1 Mw=67; 7,8%; X2 Mw=49; 10,0%; X3 Mw=35; 7,0%
06.04.2020 00:00 | MR201D | L12D | - | - | - | - | - | - | 62 | 72 | 1,16 | 26,1 | 0,9 | 83 | 1,01 | 43 | 1,01 | 16 | 1,07 | - | -
06.04.2020 00:10 | MS214A | U20A/1 | - | - | - | - | - | - | 72 | 85 | 1,18 | 16,4 | 1,2 | 94 | 1,02 | 46 | 1,03 | 18 | 1,09 | - | -
06.04.2020 01:25 | MS214D | U21D | - | - | - | - | - | 17,37 | 75 | 88 | 1,18 | 15,4 | 1,2 | 97 | 1,02 | 48 | 1,02 | 18 | 1,06 | - | -
06.04.2020 01:45 | MR201A | L149A | - | - | - | - | - | - | 76 | 89 | 1,18 | 13,2 | 1,4 | 97 | 1,02 | 50 | 1,01 | 17 | 1,04 | - | -
06.04.2020 03:20 | MR201B | L150B | - | - | - | - | - | - | 84 | 111 | 1,33 | 19,7 | 3,0 | 127 | 1,02 | 65 | 1,01 | 22 | 1,07 | - | -
06.04.2020 03:30 | MS214E | U2E/1 | - | - | - | - | - | - | 63 | 80 | 1,27 | 24,3 | 1,7 | 94 | 1,03 | 43 | 1,06 | 18 | 1,09 | - | -
06.04.2020 03:40 | MR201F | L15F | - | - | - | - | - | - | 63 | 77 | 1,22 | 19,3 | 2,1 | 87 | 1,01 | 45 | 1,02 | 18 | 1,12 | - | -
06.04.2020 04:20 | MR201E | L16E | - | - | - | - | - | - | 69 | 92 | 1,34 | 10,5 | 3,8 | 101 | 1,01 | 50 | 1,06 | 19 | 1,06 | - | -
06.04.2020 05:20 | MR201C | L151C | - | - | - | - | - | - | 79 | 93 | 1,18 | 10,6 | 1,5 | 100 | 1,02 | 52 | 1,02 | 18 | 1,05 | - | -
06.04.2020 07:05 | MS214B | U22B | - | - | - | - | - | 16,65 | 75 | 91 | 1,22 | 14,5 | 1,6 | 94 | 1,02 | 48 | 1,01 | 19 | 1,07 | - | ВМФ Mw=137, 12.3%
06.04.2020 08:00 | MR201D | L17D | - | 30,0 | - | - | - | - | 46 | 91 | 1,96 | 28,7 | 12,1 | 122 | 1,01 | 60 | 1,04 | 22 | 1,19 | - | -
06.04.2020 09:45 | MS214E | U2E\2 | - | - | - | - | - | - | 65 | 82 | 1,27 | 18,8 | 2,1 | 93 | 1,02 | 45 | 1,05 | 18 | 1,08 | - | -
06.04.2020 09:55 | MR201C | L157C | - | 29,7 | - | - | - | - | 69 | 81 | 1,17 | 15,6 | 1,3 | 89 | 1,02 | 46 | 1,01 | 16 | 1,05 | - | -
06.04.2020 10:15 | MR201E | L19E | - | - | - | - | - | - | 55 | 73 | 1,32 | 21,7 | 4,0 | 84 | 1,01 | 44 | 1,01 | 19 | 1,14 | - | -
06.04.2020 11:05 | MR201B | L158B | - | - | - | - | - | - | 68 | 84 | 1,23 | 17,0 | 2,2 | 93 | 1,01 | 48 | 1,01 | 18 | 1,06 | - | -
06.04.2020 11:35 | MR201F | L20F | - | - | - | - | - | - | 61 | 81 | 1,33 | 9,5 | 3,5 | 93 | 1,01 | 48 | 1,01 | 18 | 1,12 | - | -
06.04.2020 11:40 | MS214A | U23A | - | - | - | - | - | 17,08 | 71 | 85 | 1,20 | 15,8 | 1,4 | 94 | 1,02 | 46 | 1,03 | 17 | 1,06 | - | -
06.04.2020 12:55 | MR201A | L162A | - | - | - | - | - | - | 70 | 83 | 1,18 | 16,3 | 1,4 | 91 | 1,02 | 47 | 1,01 | 17 | 1,05 | - | -
06.04.2020 14:05 | MR201E | L21E | - | - | - | - | - | - | 54 | 82 | 1,52 | 11,0 | 6,9 | 93 | 1,01 | 48 | 1,02 | 19 | 1,14 | - | -
06.04.2020 15:05 | MS214E | U2E\3 | - | - | - | - | - | - | 65 | 82 | 1,26 | 17,7 | 2,1 | 92 | 1,02 | 45 | 1,04 | 17 | 1,09 | - | -
06.04.2020 15:05 | MR201F | L22F | - | - | - | - | - | - | 62 | 81 | 1,31 | 17,7 | 3,4 | 91 | 1,01 | 47 | 1,01 | 18 | 1,13 | - | -
06.04.2020 16:10 | MS214D | U24D | - | - | - | - | - | 17,22 | 72 | 85 | 1,18 | 14,9 | 1,3 | 92 | 1,02 | 47 | 1,02 | 17 | 1,05 | - | -
06.04.2020 17:05 | MR201C | L169C | - | - | - | - | - | - | 69 | 82 | 1,19 | 17,0 | 1,5 | 91 | 1,02 | 46 | 1,01 | 17 | 1,07 | - | -
06.04.2020 21:58 | MS214F | U 3F | - | - | - | - | - | 16,84 | 65 | 84 | 1,30 | 16,7 | 2,7 | 94 | 1,02 | 46 | 1,04 | 17 | 1,06 | - | -
06.04.2020 21:59 | MS214B | U 25B | - | - | - | - | - | 17,60 | 73 | 87 | 1,19 | 14,9 | 1,4 | 95 | 1,03 | 47 | 1,03 | 17 | 1,06 | - | -
06.04.2020 22:00 | MS214C | MS 214C | - | - | - | - | - | - | 55 | 85 | 1,55 | 0,0 | 0,0 | 0 | 0,00 | 0 | 0,00 | 0 | 0,00 | - | -
06.04.2020 22:00 | MR201B | L 176B | - | - | - | - | - | - | 61 | 88 | 1,44 | 11,9 | 3,0 | 96 | 1,01 | 50 | 1,02 | 13 | 1,18 | - | -
06.04.2020 22:01 | MR201E | L 25E | - | - | - | - | - | - | 70 | 92 | 1,31 | 11,0 | 3,3 | 100 | 1,01 | 51 | 1,04 | 19 | 1,08 | - | -
06.04.2020 22:02 | MR201F | L 26F | - | - | - | - | - | - | 63 | 87 | 1,39 | 14,0 | 3,9 | 98 | 1,02 | 48 | 1,06 | 18 | 1,09 | - | -
06.04.2020 23:55 | MR201A | L 180A | - | - | - | - | - | - | 71 | 85 | 1,19 | 17,2 | 1,4 | 94 | 1,02 | 47 | 1,02 | 17 | 1,05 | - | -
07.04.2020 02:02 | MS214A | U 26A | - | - | - | - | - | - | 77 | 89 | 1,17 | 13,4 | 1,2 | 97 | 1,02 | 49 | 1,02 | 17 | 1,04 | - | -
07.04.2020 02:05 | MR201D | L 27D | - | - | - | - | - | - | 46 | 101 | 2,18 | 0,0 | 0,0 | 0 | 0,00 | 0 | 0,00 | 0 | 0,00 | - | -
07.04.2020 03:30 | MR201C | L 182C | - | - | - | - | - | - | 76 | 95 | 1,25 | 10,6 | 2,3 | 103 | 1,02 | 52 | 1,04 | 18 | 1,05 | - | -
07.04.2020 04:10 | MS214D | U 27D | - | - | - | - | - | 17,67 | 77 | 91 | 1,18 | 12,6 | 1,3 | 98 | 1,02 | 49 | 1,02 | 18 | 1,05 | - | -
07.04.2020 05:13 | MS214A | U 26A/1 | - | - | - | - | - | 17,62 | 76 | 89 | 1,17 | 14,5 | 1,2 | 97 | 1,02 | 49 | 1,02 | 17 | 1,04 | - | -
07.04.2020 05:16 | MR201E | L 28E | - | - | - | - | - | - | 68 | 87 | 1,29 | 11,0 | 3,3 | 95 | 1,01 | 50 | 1,02 | 19 | 1,12 | - | -
07.04.2020 05:48 | MR201B | L 189B | - | - | - | - | - | - | 69 | 87 | 1,25 | 20,2 | 2,2 | 98 | 1,02 | 50 | 1,02 | 18 | 1,06 | - | -
07.04.2020 07:35 | MS214D | U 27D/1 | - | - | - | - | - | - | 76 | 90 | 1,18 | 14,1 | 1,4 | 98 | 1,02 | 49 | 1,02 | 18 | 1,06 | - | -
07.04.2020 08:00 | MS214E | U 4E | - | - | - | - | - | 16,76 | 66 | 89 | 1,36 | 15,0 | 4,1 | 100 | 1,02 | 53 | 1,03 | 20 | 1,12 | - | -
07.04.2020 08:35 | MR201F | L31F | - | - | - | - | - | - | 66 | 88 | 1,33 | 13,3 | 3,5 | 98 | 1,02 | 50 | 1,02 | 18 | 1,10 | - | -
07.04.2020 08:40 | MR201A | L194A | - | 30,0 | - | - | - | - | 70 | 85 | 1,20 | 21,7 | 1,2 | 90 | 1,01 | 47 | 1,01 | 17 | 1,06 | - | ВМФ Mw-145; 9.2%
07.04.2020 09:25 | MS214B | U28B | - | - | - | - | - | 17,45 | 72 | 87 | 1,20 | 15,5 | 1,4 | 95 | 1,02 | 48 | 1,02 | 18 | 1,07 | - | -
07.04.2020 11:27 | MR201E | L33E | - | 30,0 | - | - | - | - | 62 | 75 | 1,22 | 21,5 | 2,2 | 86 | 1,01 | 45 | 1,02 | 19 | 1,12 | - | -
07.04.2020 12:13 | MR201B | L198B | - | - | - | - | - | - | 71 | 88 | 1,24 | 14,2 | 2,4 | 97 | 1,02 | 50 | 1,03 | 18 | 1,05 | - | -
07.04.2020 14:17 | MR201F | L35F | - | - | - | - | - | - | 68 | 87 | 1,28 | 13,0 | 3,2 | 95 | 1,01 | 49 | 1,02 | 20 | 1,12 | - | -
07.04.2020 14:53 | MR201E | L36E | - | - | - | - | - | - | 65 | 79 | 1,21 | 17,7 | 2,1 | 88 | 1,01 | 46 | 1,01 | 19 | 1,11 | - | -
07.04.2020 15:35 | MR201A | L203A | - | - | - | - | - | - | 79 | 95 | 1,21 | 12,9 | 1,6 | 104 | 1,03 | 52 | 1,02 | 18 | 1,08 | - | -
07.04.2020 15:50 | MS214A | U29A | - | - | - | - | - | 17,72 | 75 | 88 | 1,18 | 14,1 | 1,3 | 96 | 1,03 | 48 | 1,01 | 18 | 1,07 | - | -
07.04.2020 17:11 | MS214F | U5F | - | - | - | - | - | 16,78 | 66 | 85 | 1,28 | 14,0 | 3,0 | 94 | 1,02 | 48 | 1,02 | 19 | 1,13 | - | -
07.04.2020 17:20 | MR201C | L205C | - | - | - | - | - | - | 68 | 82 | 1,20 | 15,2 | 1,7 | 90 | 1,02 | 46 | 1,02 | 18 | 1,09 | - | -
07.04.2020 20:00 | MS214D | U30D | - | - | - | - | - | 17,11 | 76 | 90 | 1,18 | 12,7 | 1,5 | 98 | 1,02 | 50 | 1,02 | 19 | 1,08 | - | -
07.04.2020 20:50 | MR201B | L210B | - | - | - | - | - | - | 72 | 87 | 1,21 | 14,8 | 1,9 | 96 | 1,02 | 50 | 1,01 | 18 | 1,06 | - | -
07.04.2020 22:15 | MR201F | L42F | - | - | - | - | - | - | 68 | 90 | 1,32 | 11,6 | 3,8 | 99 | 1,01 | 51 | 1,02 | 21 | 1,12 | - | -
07.04.2020 23:25 | MS214D | U30D/1 | - | - | - | - | - | - | 75 | 88 | 1,18 | 14,6 | 1,3 | 96 | 1,02 | 49 | 1,01 | 17 | 1,06 | - | -
08.04.2020 00:15 | MS214B | U31B | - | - | - | - | - | 17,64 | 72 | 85 | 1,17 | 15,8 | 1,2 | 93 | 1,02 | 47 | 1,01 | 17 | 1,06 | - | -
08.04.2020 01:00 | MS214E | U6E | - | - | - | - | - | 16,62 | 69 | 88 | 1,27 | 12,1 | 3,0 | 96 | 1,02 | 50 | 1,02 | 20 | 1,11 | - | -
08.04.2020 01:00 | MR201E | L45E | - | - | - | - | - | - | 62 | 84 | 1,35 | 13,0 | 4,2 | 93 | 1,01 | 49 | 1,02 | 19 | 1,12 | - | -
08.04.2020 01:05 | MR201C | L217C | - | - | - | - | - | - | 68 | 79 | 1,17 | 17,5 | 1,3 | 88 | 1,02 | 45 | 1,02 | 18 | 1,08 | - | -
08.04.2020 03:40 | MS214A | U32A | - | - | - | - | - | 17,74 | 74 | 87 | 1,17 | 15,0 | 1,2 | 95 | 1,02 | 48 | 1,01 | 18 | 1,06 | - | -
08.04.2020 04:30 | MS214E | U6E\1 | - | - | - | - | - | - | 69 | 86 | 1,25 | 14,3 | 2,6 | 95 | 1,02 | 49 | 1,02 | 19 | 1,10 | - | -
08.04.2020 05:00 | MR201A | L224A | - | - | - | - | - | - | 68 | 83 | 1,22 | 17,6 | 1,9 | 92 | 1,02 | 47 | 1,01 | 17 | 1,05 | - | -
08.04.2020 07:05 | MS214D | U33D | - | - | - | - | - | 17,27 | 70 | 84 | 1,21 | 15,9 | 1,8 | 93 | 1,02 | 47 | 1,02 | 18 | 1,09 | - | -
08.04.2020 07:15 | MR201F | L50F | - | - | - | - | - | - | 60 | 82 | 1,35 | 19,8 | 3,9 | 94 | 1,01 | 48 | 1,02 | 18 | 1,10 | - | -
08.04.2020 08:20 | MR201E | L51E | - | - | - | - | - | - | 65 | 84 | 1,30 | 14,6 | 3,3 | 94 | 1,01 | 48 | 1,02 | 19 | 1,10 | - | -
08.04.2020 08:30 | MS214F | U7F | - | - | - | - | - | 17,37 | 65 | 83 | 1,29 | 17,3 | 3,0 | 94 | 1,01 | 48 | 1,01 | 18 | 1,10 | - | -
08.04.2020 08:45 | MR201B | L231B | - | 29,7 | - | - | - | - | 71 | 83 | 1,18 | 16,0 | 1,3 | 92 | 1,02 | 47 | 1,01 | 16 | 1,08 | - | -
08.04.2020 11:00 | MS214B | U34B | - | - | - | - | - | 18,29 | 71 | 83 | 1,17 | 15,7 | 1,2 | 91 | 1,02 | 46 | 1,02 | 17 | 1,07 | - | -
08.04.2020 12:00 | MR201A | L236A | - | - | - | - | - | - | 71 | 83 | 1,16 | 15,7 | 1,1 | 91 | 1,02 | 46 | 1,01 | 17 | 1,04 | - | -
08.04.2020 14:40 | MR201E | L55E | - | 29,6 | - | - | - | - | 68 | 97 | 1,43 | 9,8 | 5,4 | 107 | 1,01 | 54 | 1,02 | 22 | 1,13 | - | -
08.04.2020 16:10 | MR201D | L57D | - | - | - | - | - | - | 62 | 117 | 1,89 | 38,9 | 9,9 | 165 | 1,02 | 80 | 1,01 | 25 | 1,16 | - | -
08.04.2020 16:20 | MS214A | U35A | - | - | - | - | - | 17,02 | 71 | 85 | 1,20 | 14,8 | 1,6 | 94 | 1,03 | 47 | 1,02 | 18 | 1,07 | - | -
08.04.2020 17:10 | MS214E | U8E | - | - | - | - | - | 17,29 | 65 | 85 | 1,30 | 16,7 | 3,1 | 96 | 1,02 | 49 | 1,02 | 19 | 1,12 | - | -
08.04.2020 17:25 | MR201B | L241B | - | - | - | - | - | - | 82 | 100 | 1,22 | 9,2 | 2,4 | 107 | 1,02 | 56 | 1,02 | 21 | 1,08 | - | -
08.04.2020 18:10 | MR201E | L60E | - | - | - | - | - | - | 58 | 77 | 1,32 | 22,4 | 3,6 | 90 | 1,02 | 46 | 1,02 | 19 | 1,15 | - | -
08.04.2020 19:10 | MR201F | L61F | - | - | - | - | - | - | 59 | 75 | 1,29 | 21,9 | 2,9 | 87 | 1,02 | 44 | 1,02 | 18 | 1,11 | - | -
08.04.2020 20:55 | MS214D | U36D | - | - | - | - | - | 17,30 | 75 | 91 | 1,21 | 14,2 | 1,7 | 100 | 1,03 | 49 | 1,02 | 19 | 1,08 | - | -
08.04.2020 21:12 | MR201A | L245A | - | - | - | - | - | - | 74 | 86 | 1,17 | 15,6 | 1,2 | 94 | 1,02 | 48 | 1,01 | 18 | 1,06 | - | -
08.04.2020 23:21 | MR201D | L65D | - | - | - | - | - | - | 51 | 63 | 1,22 | 31,8 | 1,6 | 76 | 1,02 | 38 | 1,02 | 16 | 1,17 | - | -
09.04.2020 00:54 | MR201E | L67E | - | - | - | - | - | - | 57 | 104 | 1,83 | 24,9 | 9,6 | 132 | 1,01 | 66 | 1,03 | 22 | 1,11 | - | -
09.04.2020 01:03 | MS214C | - | - | - | - | - | - | - | 55 | 94 | 1,70 | 0,0 | 0,0 | 0 | 0,00 | 0 | 0,00 | 0 | 0,00 | - | -
09.04.2020 01:26 | MS214B | U37B | - | - | - | - | - | 17,40 | 73 | 92 | 1,26 | 10,9 | 2,5 | 100 | 1,03 | 49 | 1,02 | 19 | 1,10 | - | -
09.04.2020 01:37 | MR201B | L250B | - | - | - | - | - | - | 70 | 84 | 1,20 | 16,1 | 1,8 | 93 | 1,01 | 48 | 1,01 | 18 | 1,06 | - | -
09.04.2020 01:54 | MR201F | L68F | - | - | - | - | - | - | 62 | 81 | 1,31 | 17,5 | 3,2 | 92 | 1,01 | 47 | 1,02 | 19 | 1,14 | - | -
09.04.2020 02:27 | MS214F | U9F | - | - | - | - | - | 16,98 | 59 | 87 | 1,46 | 13,0 | 5,3 | 90 | 1,01 | 47 | 1,02 | 20 | 1,13 | - | ВМФ Mw=136; 14,3%
09.04.2020 04:18 | MS214B | U37B/1 | - | - | - | - | - | - | 73 | 90 | 1,24 | 13,5 | 2,0 | 99 | 1,03 | 47 | 1,03 | 19 | 1,08 | - | -
09.04.2020 04:40 | MR201D | L71D | - | - | - | - | - | - | 52 | 61 | 1,18 | 31,4 | 1,2 | 73 | 1,01 | 38 | 1,01 | 16 | 1,11 | - | -
09.04.2020 06:04 | MR201A | L255A | - | - | - | - | - | - | 78 | 101 | 1,29 | 14,8 | 3,0 | 112 | 1,02 | 58 | 1,02 | 22 | 1,09 | - | -
09.04.2020 06:04 | MS214F | U9F/1 | - | - | - | - | - | - | 63 | 87 | 1,38 | 14,1 | 4,2 | 90 | 1,01 | 47 | 1,02 | 20 | 1,11 | - | ВМФ Mw-138; 12,4%
09.04.2020 07:00 | MS214B | U37B/2 | - | - | - | - | - | - | 73 | 92 | 1,27 | 13,9 | 2,1 | 101 | 1,03 | 48 | 1,05 | 19 | 1,07 | - | -
09.04.2020 09:22 | MR201E | L 74E | - | 30,3 | - | - | - | - | 67 | 97 | 1,46 | 8,4 | 5,0 | 107 | 1,01 | 50 | 1,12 | 19 | 1,06 | - | -
09.04.2020 09:22 | MS214A | U 38A | - | - | - | - | - | 17,56 | 78 | 93 | 1,20 | 13,5 | 1,4 | 101 | 1,03 | 51 | 1,02 | 18 | 1,06 | - | -
09.04.2020 09:23 | MR201B | L 258B | - | 30,6 | - | - | - | - | 83 | 97 | 1,17 | 10,6 | 1,4 | 104 | 1,02 | 52 | 1,05 | 19 | 1,04 | - | -
09.04.2020 09:24 | MR201D | L 75D | - | - | - | - | - | - | 57 | 67 | 1,18 | 26,2 | 1,0 | 78 | 1,02 | 40 | 1,02 | 15 | 1,09 | - | -
09.04.2020 11:30 | MS214D | U 39D | - | - | - | - | - | 17,45 | 73 | 90 | 1,23 | 13,9 | 1,8 | 99 | 1,03 | 47 | 1,04 | 18 | 1,06 | - | -
09.04.2020 13:03 | MS214A | U 38A/1 | - | - | - | - | - | - | 77 | 92 | 1,20 | 13,9 | 1,4 | 100 | 1,03 | 51 | 1,02 | 18 | 1,06 | - | -
09.04.2020 13:04 | MR201F | L 78F | - | - | - | - | - | - | 64 | 81 | 1,26 | 17,8 | 2,7 | 91 | 1,01 | 47 | 1,03 | 18 | 1,08 | - | -
09.04.2020 13:40 | MS214E | U 10E | - | - | - | - | - | 17,38 | 62 | 88 | 1,42 | 14,5 | 4,5 | 99 | 1,02 | 48 | 1,05 | 18 | 1,08 | - | -
09.04.2020 14:19 | MR201A | L 263A | - | - | - | - | - | - | 77 | 91 | 1,18 | 10,0 | 1,6 | 97 | 1,02 | 50 | 1,02 | 18 | 1,05 | - | -
09.04.2020 17:00 | MR201B | L 266B | - | - | - | - | - | - | 67 | 84 | 1,24 | 19,7 | 2,1 | 94 | 1,01 | 49 | 1,02 | 17 | 1,07 | - | -
09.04.2020 17:00 | MR201E | L 83E | - | - | - | - | - | - | 62 | 74 | 1,20 | 23,1 | 1,9 | 85 | 1,01 | 44 | 1,01 | 19 | 1,14 | - | -
09.04.2020 18:10 | MS214B | U 40B | - | - | - | - | - | 17,15 | 74 | 88 | 1,18 | 15,0 | 1,3 | 96 | 1,02 | 49 | 1,02 | 17 | 1,05 | - | -
09.04.2020 20:03 | MR201D | L 84D | - | - | - | - | - | - | 63 | 74 | 1,19 | 25,8 | 1,4 | 86 | 1,01 | 44 | 1,01 | 18 | 1,12 | - | -
09.04.2020 20:50 | MS214F | U11F | - | - | - | - | - | 17,17 | 64 | 81 | 1,27 | 17,6 | 2,8 | 91 | 1,02 | 46 | 1,02 | 19 | 1,13 | - | -
09.04.2020 21:05 | MR201A | L271A | - | - | - | - | - | - | 73 | 88 | 1,21 | 15,3 | 1,7 | 96 | 1,02 | 49 | 1,02 | 18 | 1,05 | - | -
09.04.2020 21:30 | MR201F | L87F | - | - | - | - | - | - | 62 | 76 | 1,23 | 22,1 | 2,0 | 87 | 1,01 | 44 | 1,03 | 18 | 1,11 | - | -
09.04.2020 21:50 | MR201E | L88E | - | - | - | - | - | - | 74 | 87 | 1,17 | 16,7 | 1,4 | 95 | 1,01 | 50 | 1,01 | 19 | 1,08 | - | -
09.04.2020 23:10 | MR201D | L89D | - | - | - | - | - | - | 59 | 70 | 1,19 | 26,4 | 1,2 | 82 | 1,01 | 42 | 1,02 | 16 | 1,13 | - | -
09.04.2020 23:15 | MS214A | U41A | - | - | - | - | - | 17,36 | 71 | 86 | 1,21 | 17,7 | 1,4 | 95 | 1,03 | 47 | 1,02 | 17 | 1,08 | - | -
10.04.2020 02:00 | MR201B | L276B | - | - | - | - | - | - | 67 | 82 | 1,22 | 19,0 | 1,9 | 92 | 1,01 | 48 | 1,02 | 17 | 1,05 | - | -
10.04.2020 02:10 | MR201F | L92F | - | - | - | - | - | - | 64 | 80 | 1,26 | 20,0 | 2,6 | 91 | 1,02 | 47 | 1,02 | 19 | 1,10 | - | -
10.04.2020 03:30 | MR201D | L94D | - | - | - | - | - | - | 70 | 81 | 1,16 | 14,4 | 1,3 | 89 | 1,01 | 46 | 1,02 | 17 | 1,09 | - | -
10.04.2020 03:45 | MS214D | U42D | - | - | - | - | - | 17,58 | 76 | 90 | 1,18 | 15,4 | 1,3 | 98 | 1,02 | 49 | 1,02 | 18 | 1,05 | - | -
10.04.2020 05:40 | MS214E | U12E | - | - | - | - | - | 17,41 | 67 | 81 | 1,22 | 17,1 | 2,1 | 90 | 1,02 | 46 | 1,02 | 19 | 1,11 | - | -
10.04.2020 06:25 | MR201A | L281A | - | - | - | - | - | - | 70 | 83 | 1,18 | 17,1 | 1,5 | 92 | 1,02 | 47 | 1,01 | 17 | 1,05 | - | -
10.04.2020 07:45 | MR201D | L99D | - | - | - | - | - | - | 73 | 86 | 1,17 | 15,2 | 1,6 | 94 | 1,01 | 49 | 1,02 | 20 | 1,09 | - | -
10.04.2020 08:20 | MS214B | U43B | - | - | - | - | - | 17,64 | 73 | 87 | 1,20 | 15,1 | 1,7 | 96 | 1,02 | 48 | 1,01 | 18 | 1,08 | - | -
10.04.2020 10:04 | MR201B | L284B | - | - | - | - | - | - | 63 | 81 | 1,29 | 19,5 | 2,9 | 92 | 1,02 | 48 | 1,01 | 17 | 1,07 | - | -
10.04.2020 10:30 | MR201F | L103F | - | 29,7 | - | - | - | - | 65 | 80 | 1,23 | 16,3 | 2,3 | 88 | 1,01 | 46 | 1,02 | 18 | 1,09 | - | -
10.04.2020 11:55 | MS214F | U13F | - | - | - | - | - | 17,66 | 65 | 86 | 1,32 | 16,9 | 3,4 | 96 | 1,02 | 51 | 1,03 | 20 | 1,12 | - | SBS двойной, Bs двойной
10.04.2020 13:00 | MS214A | U44A | - | - | - | - | - | 17,76 | 71 | 88 | 1,25 | 15,4 | 2,1 | 93 | 1,02 | 48 | 1,02 | 19 | 1,08 | - | ВМФ Mw=164, 5.7%
10.04.2020 13:00 | MR201A | L289A | - | - | - | - | - | - | 68 | 80 | 1,18 | 19,4 | 1,3 | 89 | 1,02 | 46 | 1,01 | 17 | 1,06 | - | -
10.04.2020 14:45 | MR201E | L110E | - | - | - | - | - | - | 66 | 81 | 1,23 | 17,7 | 2,5 | 90 | 1,01 | 47 | 1,01 | 20 | 1,13 | - | -
10.04.2020 14:50 | MS214F | U13F переотбор | - | - | - | - | - | - | 65 | 86 | 1,32 | 16,8 | 3,4 | 97 | 1,02 | 51 | 1,03 | 19 | 1,11 | - | -
10.04.2020 16:00 | MR201B | L292B | - | - | - | - | - | - | 80 | 93 | 1,17 | 11,1 | 1,5 | 98 | 1,02 | 51 | 1,01 | 19 | 1,05 | - | ВМФ Mw=154, 3.5%
10.04.2020 16:25 | MS214D | U45D | - | - | - | - | - | 17,67 | 69 | 88 | 1,28 | 15,0 | 2,6 | 98 | 1,03 | 49 | 1,02 | 19 | 1,09 | - | -
10.04.2020 17:20 | MR201D | L114D | - | - | - | - | - | - | 47 | 97 | 2,10 | 0,0 | 0,0 | 0 | 0,00 | 0 | 0,00 | 0 | 0,00 | - | -
10.04.2020 18:40 | MS214E | U14E | - | - | - | - | - | 17,04 | 62 | 89 | 1,45 | 10,8 | 5,3 | 90 | 1,02 | 47 | 1,02 | 21 | 1,13 | - | ВМФ Mw149-13.9%
10.04.2020 22:01 | MS214B | U 46B | - | - | - | - | - | 18,12 | 74 | 89 | 1,21 | 14,6 | 1,7 | 97 | 1,02 | 49 | 1,02 | 18 | 1,05 | - | -
10.04.2020 22:10 | MR201A | L 297A | - | - | - | - | - | - | 71 | 85 | 1,20 | 17,1 | 1,6 | 94 | 1,02 | 48 | 1,02 | 17 | 1,05 | - | -
10.04.2020 22:54 | MR201D | L 117D | - | - | - | - | - | - | 45 | 94 | 2,11 | 0,0 | 0,0 | 0 | 0,00 | 0 | 0,00 | 0 | 0,00 | - | -
10.04.2020 23:40 | MR201F | L 118F | - | - | - | - | - | - | 66 | 89 | 1,35 | 14,3 | 3,7 | 100 | 1,02 | 50 | 1,03 | 18 | 1,08 | - | -
11.04.2020 01:58 | MR201E | L 121E | - | - | - | - | - | - | 61 | 75 | 1,24 | 19,3 | 2,3 | 85 | 1,01 | 44 | 1,02 | 17 | 1,07 | - | -
11.04.2020 02:00 | MS214A | U 47A | - | - | - | - | - | 17,67 | 67 | 86 | 1,29 | 15,8 | 2,7 | 90 | 1,01 | 47 | 1,03 | 19 | 1,08 | - | -
11.04.2020 05:20 | MR201A | L 307A | - | - | - | - | - | - | 68 | 81 | 1,19 | 18,5 | 1,2 | 91 | 1,03 | 46 | 1,01 | 16 | 1,09 | - | -
11.04.2020 05:27 | MS214F | U 15F | - | - | - | - | - | 16,90 | 61 | 82 | 1,34 | 16,7 | 3,6 | 93 | 1,02 | 47 | 1,03 | 18 | 1,07 | - | -
11.04.2020 05:30 | MR201F | L 126F | - | - | - | - | - | - | 67 | 87 | 1,29 | 14,0 | 3,1 | 96 | 1,01 | 49 | 1,03 | 18 | 1,06 | - | -
11.04.2020 06:30 | MS214D | U 48D | - | - | - | - | - | 17,54 | 70 | 85 | 1,22 | 16,4 | 2,0 | 94 | 1,02 | 48 | 1,01 | 18 | 1,08 | - | -
11.04.2020 09:02 | MR201E | L129E | - | 29,7 | - | - | - | - | 70 | 86 | 1,22 | 14,6 | 2,5 | 95 | 1,01 | 49 | 1,02 | 21 | 1,11 | - | -
11.04.2020 09:43 | MR201B | L312B | - | 29,1 | - | - | - | - | 67 | 83 | 1,23 | 16,0 | 2,2 | 92 | 1,02 | 47 | 1,01 | 17 | 1,06 | - | -
11.04.2020 11:25 | MR201A | L315A | - | - | - | - | - | - | 72 | 85 | 1,17 | 15,9 | 1,3 | 93 | 1,02 | 48 | 1,01 | 18 | 1,07 | - | -
11.04.2020 11:40 | MS214B | U49B | - | - | - | - | - | 17,83 | 71 | 84 | 1,19 | 15,9 | 1,4 | 93 | 1,02 | 47 | 1,01 | 17 | 1,06 | - | -
11.04.2020 12:40 | MS214E | U16E | - | - | - | - | - | 17,06 | 65 | 85 | 1,30 | 15,4 | 3,4 | 92 | 1,01 | 48 | 1,02 | 20 | 1,11 | - | -
11.04.2020 12:44 | MR201D | L133D | - | - | - | - | - | - | 51 | 108 | 2,10 | 2,1 | 16,8 | 100 | 1,01 | 48 | 1,01 | 30 | 1,18 | - | ВМФ Mw-220; 19.1
11.04.2020 13:00 | MR201F | L136F | - | - | - | - | - | - | 63 | 84 | 1,34 | 20,4 | 3,6 | 97 | 1,01 | 49 | 1,02 | 19 | 1,10 | - | -
11.04.2020 14:07 | MR201E | L137E | - | - | - | - | - | - | 61 | 75 | 1,24 | 21,1 | 2,6 | 869 | 1,02 | 44 | 1,02 | 20 | 1,14 | - | -
11.04.2020 16:26 | MR201B | L320B | - | - | - | - | - | - | 65 | 84 | 1,30 | 15,7 | 3,8 | 94 | 1,02 | 49 | 1,01 | 21 | 1,09 | - | -
11.04.2020 19:05 | MS214A | U50A | - | - | - | - | - | 17,65 | 75 | 88 | 1,18 | 14,0 | 1,4 | 96 | 1,02 | 49 | 1,02 | 17 | 1,05 | - | -
11.04.2020 20:35 | MR201A | L325A | - | - | - | - | - | - | 77 | 92 | 1,20 | 14,5 | 1,6 | 96 | 1,01 | 51 | 1,01 | 18 | 1,06 | - | ВМФ Mw=155, 6.6%
11.04.2020 21:20 | MS214F | U17F | - | - | - | - | - | 16,97 | 67 | 88 | 1,31 | 15,6 | 3,6 | 96 | 1,01 | 48 | 1,02 | 22 | 1,12 | - | ВМФ Mw=224, 1.7%
11.04.2020 21:30 | MR201F | L144F | - | - | - | - | - | - | 61 | 76 | 1,25 | 20,2 | 2,6 | 86 | 1,01 | 45 | 1,01 | 18 | 1,08 | - | -
11.04.2020 21:35 | MS214D | U51D | - | - | - | - | - | 17,36 | 70 | 87 | 1,24 | 15,5 | 2,4 | 97 | 1,03 | 48 | 1,02 | 20 | 1,10 | - | -
11.04.2020 22:20 | MR201E | L145E | - | - | - | - | - | - | 65 | 78 | 1,20 | 19,2 | 2,0 | 87 | 1,01 | 45 | 1,01 | 20 | 1,11 | - | -
11.04.2020 23:43 | MR201B | L 300B | - | - | - | - | - | - | 64 | 81 | 1,27 | 18,8 | 2,6 | 91 | 1,01 | 47 | 1,02 | 17 | 1,05 | - | -
11.04.2020 23:44 | MS214E | U 14E/1 | - | - | - | - | - | - | 63 | 87 | 1,39 | 14,0 | 4,3 | 90 | 1,01 | 47 | 1,02 | 20 | 1,12 | - | ВМФ Mw148-11.1%
12.04.2020 00:05 | MR201B | L330B | - | - | - | - | - | - | 68 | 81 | 1,19 | 19,6 | 1,5 | 91 | 1,02 | 46 | 1,01 | 17 | 1,05 | - | -
12.04.2020 01:45 | MS214B | U52B | - | - | - | - | - | 17,87 | 72 | 88 | 1,22 | 15,1 | 1,8 | 97 | 1,03 | 48 | 1,02 | 18 | 1,07 | - | -
12.04.2020 03:30 | MS214E | U18E | - | - | - | - | - | 17,23 | 64 | 80 | 1,25 | 18,6 | 2,7 | 89 | 1,02 | 46 | 1,02 | 20 | 1,12 | - | ВМФ Mw=217, 0.8%
12.04.2020 03:45 | MR201E | L151E | - | - | - | - | - | - | 67 | 80 | 1,19 | 17,0 | 1,9 | 88 | 1,01 | 46 | 1,01 | 20 | 1,12 | - | -
12.04.2020 04:25 | MR201A | L335A | - | - | - | - | - | - | 84 | 100 | 1,19 | 13,1 | 1,5 | 104 | 1,01 | 55 | 1,01 | 19 | 1,05 | - | ВМФ Mw=166, 5.5 %
12.04.2020 06:00 | MS214A | U53A | - | - | - | - | - | 17,72 | 75 | 89 | 1,19 | 15,2 | 1,4 | 97 | 1,03 | 49 | 1,02 | 19 | 1,07 | - | -
12.04.2020 07:30 | MR201F | L156F | - | - | - | - | - | - | 70 | 84 | 1,20 | 17,5 | 1,9 | 93 | 1,02 | 48 | 1,01 | 20 | 1,10 | - | -
12.04.2020 07:30 | MS214E | U18E\1 | - | - | - | - | - | - | 70 | 85 | 1,23 | 17,4 | 2,0 | 94 | 1,02 | 47 | 1,02 | 20 | 1,11 | - | ВМФ Mw=222; 0,8%
12.04.2020 08:05 | MR201B | L340B | - | - | - | - | - | - | 72 | 86 | 1,19 | 16,7 | 1,5 | 95 | 1,02 | 48 | 1,01 | 17 | 1,05 | - | -
12.04.2020 09:00 | MR201E | L157E | - | - | - | - | - | - | 68 | 82 | 1,21 | 16,4 | 2,4 | 91 | 1,01 | 47 | 1,01 | 22 | 1,14 | - | -
12.04.2020 10:30 | MS214D | U54D | - | - | - | - | - | 18,26 | 72 | 85 | 1,18 | 16,2 | 1,6 | 93 | 1,02 | 48 | 1,01 | 20 | 1,10 | - | -
12.04.2020 10:55 | MR201A | L343A | - | 29,1 | - | - | - | - | 68 | 83 | 1,23 | 17,2 | 1,9 | 93 | 1,02 | 46 | 1,02 | 18 | 1,07 | - | -
12.04.2020 12:20 | MR201E | L159E | - | - | - | - | - | - | 72 | 89 | 1,23 | 12,9 | 2,8 | 97 | 1,01 | 50 | 1,02 | 22 | 1,13 | - | -
12.04.2020 14:40 | MS214F | U19F | - | - | - | - | - | 17,20 | 69 | 86 | 1,25 | 15,2 | 2,8 | 93 | 1,01 | 48 | 1,02 | 22 | 1,13 | - | ВМФ Mw=223; 1,1%
12.04.2020 16:05 | MS214B | U55B | - | - | - | - | - | 17,62 | 77 | 90 | 1,18 | 12,6 | 1,4 | 98 | 1,02 | 49 | 1,02 | 19 | 1,08 | - | -
12.05.2020 06:20 | MR201A | L1A | - | - | - | - | - | - | 77 | 96 | 1,25 | 30,4 | 1,7 | 108 | 1,01 | 57 | 1,01 | 22 | 1,07 | - | ВМФ Mw=180, 7.1%
12.05.2020 07:35 | MR201B | L2B | - | 29,1 | - | - | - | - | 72 | 84 | 1,16 | 9,2 | 1,8 | 89 | 1,02 | 47 | 1,01 | 21 | 1,13 | - | -
12.05.2020 10:10 | MR201C | L3C | - | 28,8 | - | - | - | - | 75 | 93 | 1,24 | 15,2 | 2,5 | 99 | 1,01 | 53 | 1,02 | 21 | 1,09 | - | -
12.05.2020 10:15 | MR201F | L1F | - | 28,5 | - | - | - | - | 71 | 82 | 1,15 | 6,6 | 1,7 | 86 | 1,01 | 46 | 1,01 | 19 | 1,08 | - | -
12.05.2020 10:45 | MR201A | L4A | - | 28,5 | - | - | - | - | 81 | 99 | 1,23 | 38,9 | 1,6 | 125 | 1,02 | 63 | 1,01 | 22 | 1,04 | - | -
12.05.2020 11:30 | MR201E | L2E | - | 29,4 | - | - | - | - | 73 | 101 | 1,38 | 25,4 | 4,5 | 120 | 1,01 | 62 | 1,01 | 24 | 1,10 | - | -
12.05.2020 11:45 | MR201B | L5B | - | - | - | - | - | - | 73 | 86 | 1,18 | 9,6 | 1,5 | 92 | 1,02 | 47 | 1,03 | 17 | 1,06 | - | -
12.05.2020 12:10 | MR201D | L3D | - | 28,0 | - | - | - | - | 60 | 69 | 1,16 | 21,8 | 1,0 | 78 | 1,01 | 41 | 1,01 | 15 | 1,08 | - | -
12.05.2020 19:01 | MR201F | L4F | - | - | - | - | - | - | 67 | 83 | 1,25 | 12,8 | 2,3 | 91 | 1,02 | 47 | 1,05 | 16 | 1,05 | - | -
12.05.2020 19:02 | MR201C | L6C | - | - | - | - | - | - | 79 | 96 | 1,22 | 21,1 | 1,7 | 109 | 1,02 | 56 | 1,02 | 20 | 1,06 | - | -
12.05.2020 19:20 | MS214B | U1B | - | - | - | - | - | 14,69 | 74 | 88 | 1,20 | 14,3 | 1,6 | 96 | 1,04 | 51 | 1,03 | 19 | 1,07 | - | -
12.05.2020 21:17 | MR201B | L7B | - | - | - | - | - | - | 83 | 103 | 1,24 | 23,2 | 1,8 | 118 | 1,03 | 60 | 1,03 | 21 | 1,04 | - | -
12.05.2020 21:30 | MR201D | L5D | - | - | - | - | - | - | 60 | 73 | 1,22 | 29,1 | 1,2 | 87 | 1,04 | 42 | 1,02 | 16 | 1,09 | - | -
12.05.2020 23:00 | MR201F | L7F | - | 28,8 | - | - | - | - | 58 | 71 | 1,22 | 27,1 | 1,6 | 83 | 1,03 | 42 | 1,02 | 18 | 1,14 | - | -
12.05.2020 23:10 | MR201E | L6E | - | - | - | - | - | - | 86 | 112 | 1,31 | 0,0 | 0,0 | 0 | 0,00 | 0 | 0,00 | 0 | 0,00 | - | -
13.05.2020 00:22 | MR201C | L8C | - | 30,6 | - | - | - | - | 79 | 92 | 1,17 | 10,0 | 1,5 | 98 | 1,02 | 50 | 1,04 | 19 | 1,07 | - | -
13.05.2020 00:23 | MR201D | L8D | - | - | - | - | - | - | 68 | 77 | 1,13 | 13,3 | 1,0 | 83 | 1,02 | 43 | 1,02 | 17 | 1,10 | - | -
13.05.2020 01:30 | MR201B | L9B | - | - | - | - | - | - | 82 | 106 | 1,28 | 48,7 | 2,3 | 144 | 1,02 | 71 | 1,03 | 26 | 1,07 | - | -
13.05.2020 02:40 | MR201C | L10C | - | - | - | - | - | - | 72 | 92 | 1,28 | 15,4 | 2,3 | 102 | 1,04 | 48 | 1,08 | 20 | 1,08 | - | -
13.05.2020 03:38 | MS214D | U1D | - | - | - | - | - | 15,74 | 72 | 90 | 1,25 | 19,0 | 1,5 | 100 | 1,07 | 49 | 1,04 | 19 | 1,08 | - | -
13.05.2020 04:30 | MR201F | L11F | - | - | - | - | - | - | 71 | 84 | 1,18 | 13,5 | 1,5 | 91 | 1,02 | 47 | 1,04 | 19 | 1,08 | - | -
13.05.2020 05:00 | MS214C | U2C | - | - | - | - | - | 16,13 | 77 | 93 | 1,20 | 10,0 | 1,5 | 99 | 1,06 | 46 | 1,02 | 21 | 1,09 | - | -
13.05.2020 06:00 | MR201A | L12A | - | - | - | - | - | - | 86 | 116 | 1,35 | 47,6 | 2,9 | 160 | 1,03 | 75 | 1,03 | 28 | 1,05 | - | -
13.05.2020 06:30 | MS214D | U1D/1 | - | - | - | - | - | - | 69 | 84 | 1,21 | 14,2 | 1,3 | 92 | 1,06 | 43 | 1,02 | 19 | 1,08 | - | -
13.05.2020 07:02 | MR201C | L13C | - | - | - | - | - | - | 77 | 100 | 1,30 | 23,9 | 2,6 | 117 | 1,03 | 58 | 1,04 | 21 | 1,05 | - | -
13.05.2020 07:30 | MR201D | L14D | - | - | - | - | - | - | 69 | 80 | 1,16 | 14,2 | 1,5 | 87 | 1,01 | 46 | 1,01 | 19 | 1,10 | - | -
13.05.2020 10:00 | MR201C | L15C | - | 29,1 | - | - | - | - | 94 | 77 | 1,19 | 8,8 | 2,0 | 97 | 1,02 | 51 | 1,02 | 20 | 1,08 | - | -
13.05.2020 10:01 | MS214C | U2C/1 | - | - | - | - | - | - | 73 | 87 | 1,19 | 13,0 | 1,2 | 95 | 1,05 | 45 | 1,02 | 19 | 1,08 | - | -
13.05.2020 10:15 | MR201E | L17E | - | 29,4 | - | - | - | - | 77 | 95 | 1,24 | 10,4 | 2,7 | 103 | 1,02 | 53 | 1,02 | 22 | 1,11 | - | -
13.05.2020 10:49 | MR201F | L18F | - | - | - | - | - | - | 70 | 80 | 1,15 | 16,2 | 1,2 | 88 | 1,01 | 46 | 1,01 | 18 | 1,08 | - | -
13.05.2020 11:11 | MR201A | L16A | - | - | - | - | - | - | 78 | 94 | 1,21 | 17,4 | 1,8 | 105 | 1,02 | 54 | 1,02 | 20 | 1,05 | - | -
13.05.2020 12:06 | MR201B | L17B | - | - | - | - | - | - | 64 | 78 | 1,23 | 20,2 | 2,1 | 88 | 1,02 | 45 | 1,01 | 17 | 1,08 | - | -
13.05.2020 12:54 | MS214C | U2C/2 | - | - | - | - | - | - | 73 | 89 | 1,21 | 15,3 | 1,5 | 98 | 1,04 | 48 | 1,03 | 20 | 1,09 | - | -
13.05.2020 12:55 | MS214E | U2E | - | - | - | - | - | 16,94 | 69 | 82 | 1,19 | 15,2 | 1,2 | 90 | 1,04 | 44 | 1,01 | 19 | 1,10 | - | -
13.05.2020 14:38 | MS214A | U3A | - | - | - | - | - | 17,37 | 79 | 97 | 1,23 | 21,2 | 1,9 | 110 | 1,04 | 58 | 1,03 | 22 | 1,08 | - | -
13.05.2020 14:59 | MR201D | L22D | - | 29,4 | - | - | - | - | 58 | 69 | 1,19 | 23,7 | 1,5 | 79 | 1,02 | 41 | 1,02 | 18 | 1,13 | - | -
13.05.2020 16:25 | MR201C | L21C | - | 29,4 | - | - | - | - | 63 | 78 | 1,23 | 19,7 | 2,3 | 88 | 1,01 | 46 | 1,01 | 18 | 1,09 | - | -
13.05.2020 17:02 | MR201A | L22A | - | - | - | - | - | - | 69 | 81 | 1,18 | 10,5 | 2,0 | 87 | 1,01 | 47 | 1,01 | 19 | 1,08 | - | -
13.05.2020 17:23 | MR201F | L24F | - | - | - | - | - | - | 70 | 81 | 1,16 | 12,0 | 1,5 | 88 | 1,01 | 46 | 1,02 | 18 | 1,09 | - | -
13.05.2020 17:55 | MS214B | U4B | - | - | - | - | - | 17,38 | 73 | 90 | 1,23 | 12,6 | 1,8 | 98 | 1,05 | 47 | 1,02 | 20 | 1,09 | - | -
13.05.2020 18:11 | MR201B | L23B | - | - | - | - | - | - | 64 | 78 | 1,22 | 14,3 | 2,4 | 86 | 1,02 | 45 | 1,01 | 18 | 1,10 | - | -
13.05.2020 19:05 | MS214A | U3A\1 | - | - | - | - | - | - | 75 | 91 | 1,22 | 17,8 | 1,7 | 101 | 1,04 | 54 | 1,04 | 20 | 1,09 | - | -
13.05.2020 19:45 | MS214D | U3D | - | - | - | - | - | 17,05 | 73 | 89 | 1,22 | 17,4 | 1,4 | 99 | 1,06 | 48 | 1,02 | 20 | 1,10 | - | -
13.05.2020 20:40 | MR201E | L27E | - | - | - | - | - | - | 70 | 81 | 1,16 | 17,0 | 1,3 | 90 | 1,01 | 47 | 1,01 | 19 | 1,10 | - | -
13.05.2020 20:45 | MS214B | U4B/1 | - | - | - | - | - | - | 72 | 87 | 1,21 | 14,0 | 1,5 | 95 | 1,05 | 46 | 1,02 | 18 | 1,07 | - | -
13.05.2020 21:50 | MR201B | L28B | - | - | - | - | - | - | 63 | 74 | 1,17 | 20,1 | 1,3 | 83 | 1,01 | 43 | 1,01 | 17 | 1,09 | - | -
13.05.2020 22:10 | MS214C | U5C | - | - | - | - | - | 17,13 | 71 | 86 | 1,21 | 13,4 | 1,7 | 93 | 1,04 | 46 | 1,01 | 20 | 1,11 | - | -
13.05.2020 22:55 | MR201C | L29C | - | - | - | - | - | - | 75 | 90 | 1,20 | 11,5 | 2,3 | 98 | 1,02 | 51 | 1,02 | 22 | 1,11 | - | -
14.05.2020 00:05 | MS214A | U3A\2 | - | - | - | - | - | - | 72 | 87 | 1,21 | 17,5 | 1,6 | 96 | 1,04 | 50 | 1,03 | 20 | 1,10 | - | -
14.05.2020 01:35 | MS214C | U5C/1 | - | - | - | - | - | - | 69 | 84 | 1,21 | 15,5 | 1,7 | 92 | 1,04 | 46 | 1,01 | 19 | 1,10 | - | -
14.05.2020 02:10 | MR201A | L32A | - | - | - | - | - | - | 72 | 88 | 1,22 | 10,5 | 2,6 | 95 | 1,01 | 50 | 1,01 | 20 | 1,09 | - | -
14.05.2020 02:15 | MR201F | L32F | - | - | - | - | - | - | 62 | 72 | 1,15 | 23,3 | 1,0 | 82 | 1,01 | 42 | 1,01 | 18 | 1,10 | - | -
14.05.2020 03:30 | MS214E | U4E | - | - | - | - | - | 16,93 | 67 | 80 | 1,19 | 17,7 | 1,4 | 89 | 1,03 | 44 | 1,01 | 19 | 1,11 | - | -
14.05.2020 04:00 | MS214B | U6B | - | - | - | - | - | 16,95 | 75 | 89 | 1,18 | 16,4 | 1,3 | 98 | 1,03 | 51 | 1,03 | 20 | 1,09 | - | -
14.05.2020 05:10 | MR201C | L35C | - | - | - | - | - | - | 62 | 81 | 1,30 | 24,6 | 2,7 | 91 | 1,04 | 46 | 1,01 | 21 | 1,08 | - | -
14.05.2020 05:50 | MR201D | L36D | - | - | - | - | - | - | 60 | 69 | 1,16 | 24,6 | 1,2 | 79 | 1,01 | 42 | 1,01 | 18 | 1,11 | - | -
14.05.2020 07:15 | MS214E | U4E/1 | - | - | - | - | - | - | 69 | 82 | 1,19 | 16,8 | 1,3 | 91 | 1,04 | 45 | 1,01 | 19 | 1,10 | - | -
14.05.2020 07:45 | MR201B | R37B | - | 30,3 | - | - | - | - | 69 | 82 | 1,19 | 14,8 | 2,0 | 90 | 1,01 | 47 | 1,01 | 19 | 1,10 | - | -
14.05.2020 08:40 | MS214C | U7C | - | - | - | - | - | 17,36 | 71 | 85 | 1,19 | 16,8 | 1,4 | 94 | 1,03 | 47 | 1,02 | 19 | 1,09 | - | -
14.05.2020 09:40 | MR201F | L38F | - | 28,5 | - | - | - | - | 62 | 72 | 1,17 | 25,6 | 0,8 | 83 | 1,02 | 43 | 1,02 | 15 | 1,05 | - | -
14.05.2020 10:15 | MR201E | L39E | - | - | - | - | - | - | 78 | 99 | 1,28 | 27,1 | 3,1 | 118 | 1,01 | 61 | 1,01 | 26 | 1,11 | - | -
14.05.2020 10:50 | MR201A | L41A | - | - | - | - | - | - | 71 | 90 | 1,27 | 11,8 | 2,6 | 98 | 1,01 | 49 | 1,06 | 19 | 1,05 | - | -
14.05.2020 11:50 | MS214D | U5D | - | - | - | - | - | 16,83 | 70 | 85 | 1,21 | 14,8 | 1,5 | 80 | 1,02 | 43 | 1,01 | 22 | 1,13 | - | -
14.05.2020 12:30 | MR201D | L42D | - | - | - | - | - | - | 60 | 70 | 1,16 | 22,9 | 1,3 | 80 | 1,01 | 42 | 1,01 | 18 | 1,13 | - | -
14.05.2020 13:15 | MR201C | L43C | - | - | - | - | - | - | 67 | 79 | 1,18 | 18,1 | 1,7 | 88 | 1,01 | 46 | 1,01 | 19 | 1,13 | - | -
14.05.2020 13:40 | MS214B | U8B | - | - | - | - | - | 16,29 | 72 | 86 | 1,19 | 14,8 | 1,6 | 94 | 1,03 | 48 | 1,02 | 21 | 1,12 | - | -
14.05.2020 14:00 | MS214D | U5D/1 | - | - | - | - | - | - | 70 | 85 | 1,22 | 14,8 | 1,6 | 81 | 1,02 | 43 | 1,01 | 23 | 1,15 | - | ВМФ Mw=124, 24.2%
14.05.2020 14:10 | MR201E | L43E | - | - | - | - | - | - | 73 | 83 | 1,15 | 13,2 | 1,3 | 90 | 1,01 | 47 | 1,02 | 20 | 1,12 | - | -
14.05.2020 17:50 | MR201C | L46C | - | - | - | - | - | - | 58 | 76 | 1,30 | 22,7 | 2,7 | 83 | 1,01 | 42 | 1,06 | 20 | 1,10 | - | -
14.05.2020 18:20 | MR201E | L44E | - | - | - | - | - | - | 74 | 86 | 1,17 | 15,6 | 1,6 | 94 | 1,02 | 50 | 1,02 | 21 | 1,10 | - | -
14.05.2020 18:25 | MS214C | U9C | - | - | - | - | - | 17,37 | 71 | 86 | 1,21 | 14,4 | 1,8 | 94 | 1,01 | 47 | 1,02 | 20 | 1,11 | - | -
14.05.2020 19:40 | MR201B | L48B | - | - | - | - | - | - | 57 | 70 | 1,24 | 20,6 | 2,4 | 80 | 1,02 | 41 | 1,01 | 17 | 1,12 | - | -
14.05.2020 20:45 | MS214F | U F | - | - | - | - | - | 17,13 | 71 | 93 | 1,30 | 11,2 | 2,4 | 80 | 1,02 | 43 | 1,02 | 23 | 1,13 | - | 1ВМФ 165; 12,8% 2 ВМФ 120; 19,3%
14.05.2020 20:45 | MR201F | L47F | - | - | - | - | - | - | 63 | 74 | 1,19 | 22,0 | 1,7 | 85 | 1,01 | 44 | 1,01 | 20 | 1,15 | - | -
14.05.2020 22:08 | MS214D | U6D | - | - | - | - | - | 17,57 | 69 | 83 | 1,20 | 17,7 | 1,4 | 85 | 1,02 | 45 | 1,02 | 21 | 1,13 | - | ВМФ Mw-130; 12,6%
14.05.2020 22:42 | MS214A | U10A | - | - | - | - | - | 16,64 | 71 | 84 | 1,19 | 17,0 | 1,4 | 93 | 1,03 | 47 | 1,02 | 19 | 1,10 | - | -
14.05.2020 22:42 | MR201A | L53A | - | - | - | - | - | - | 68 | 83 | 1,22 | 15,5 | 2,4 | 92 | 1,01 | 48 | 1,03 | 20 | 1,10 | - | -
14.05.2020 23:35 | MS214D | U6D/1 | - | - | - | - | - | - | 70 | 84 | 1,21 | 16,6 | 1,7 | 94 | 1,03 | 46 | 1,02 | 20 | 1,12 | - | -
15.05.2020 00:50 | MR201F | L51F | - | - | - | - | - | - | 71 | 86 | 1,21 | 18,7 | 2,1 | 97 | 1,01 | 50 | 1,02 | 21 | 1,11 | - | -
15.05.2020 01:21 | MR201D | L52D | - | - | - | - | - | - | 71 | 85 | 1,20 | 21,9 | 1,5 | 97 | 1,02 | 49 | 1,03 | 19 | 1,06 | - | -
15.05.2020 01:37 | MS214B | U11B | - | - | - | - | - | 17,01 | 74 | 90 | 1,22 | 14,2 | 1,9 | 99 | 1,03 | 49 | 1,02 | 21 | 1,11 | - | -
15.05.2020 02:07 | MR201C | L57C | - | - | - | - | - | - | 80 | 99 | 1,24 | 14,3 | 2,1 | 109 | 1,02 | 55 | 1,05 | 21 | 1,09 | - | -
15.05.2020 03:09 | MS214E | U7E | - | - | - | - | - | 16,82 | 76 | 91 | 1,20 | 15,4 | 1,5 | 100 | 1,04 | 49 | 1,03 | 22 | 1,10 | - | -
15.05.2020 04:09 | MR201E | L56E | - | - | - | - | - | - | 82 | 100 | 1,22 | 11,4 | 2,5 | 108 | 1,02 | 56 | 1,02 | 24 | 1,14 | - | -
15.05.2020 04:56 | MR201B | L62B | - | - | - | - | - | - | 61 | 74 | 1,22 | 21,8 | 2,1 | 85 | 1,02 | 44 | 1,02 | 18 | 1,11 | - | -
15.05.2020 09:09 | MS214C | U12C | - | - | - | - | - | 18,13 | 72 | 87 | 1,20 | 16,3 | 1,5 | 96 | 1,03 | 48 | 1,03 | 19 | 1,08 | - | -
15.05.2020 09:11 | MR201F | L57F | - | - | - | - | - | - | 71 | 84 | 1,19 | 16,5 | 1,4 | 93 | 1,02 | 47 | 1,05 | 18 | 1,05 | - | -
15.05.2020 11:00 | MR201D | L60D | - | 31,1 | - | - | - | - | 69 | 84 | 1,23 | 14,2 | 2,2 | 93 | 1,02 | 48 | 1,04 | 19 | 1,09 | - | -
15.05.2020 11:00 | MR201A | L67A | - | 31,4 | - | - | - | - | 71 | 93 | 1,32 | 8,5 | 3,4 | 101 | 1,01 | 51 | 1,05 | 18 | 1,04 | - | -
15.05.2020 12:00 | MR201C | L72C | - | - | - | - | - | - | 77 | 98 | 1,27 | 12,6 | 2,7 | 107 | 1,02 | 55 | 1,03 | 20 | 1,10 | - | -
15.05.2020 12:11 | MS214A | U13A | - | - | - | - | - | 17,98 | 77 | 92 | 1,19 | 12,9 | 1,5 | 99 | 1,03 | 50 | 1,03 | 19 | 1,06 | - | -
15.05.2020 12:12 | MS214F | U8F | - | - | - | - | - | 16,80 | 77 | 92 | 1,20 | 12,9 | 1,6 | 100 | 1,03 | 50 | 1,03 | 20 | 1,08 | - | -
15.05.2020 15:10 | MR201B | L74B | - | - | - | - | - | - | 64 | 77 | 1,21 | 21,0 | 1,8 | 87 | 1,02 | 45 | 1,02 | 17 | 1,07 | - | -
15.05.2020 16:23 | MS214F | U8F/1 | - | - | - | - | - | - | 76 | 91 | 1,19 | 13,0 | 1,6 | 99 | 1,03 | 50 | 1,03 | 20 | 1,08 | - | -
15.05.2020 16:24 | MS214A | U13A/1 | - | - | - | - | - | - | 73 | 87 | 1,19 | 14,9 | 1,5 | 96 | 1,02 | 48 | 1,03 | 18 | 1,05 | - | -
15.05.2020 18:32 | MR201A | L80A | - | - | - | - | - | - | 72 | 87 | 1,21 | 11,7 | 2,3 | 94 | 1,01 | 50 | 1,01 | 20 | 1,09 | - | -
15.05.2020 18:52 | MS214B | U14B | - | - | - | - | - | 17,82 | 74 | 89 | 1,20 | 14,2 | 1,6 | 97 | 1,02 | 49 | 1,02 | 19 | 1,08 | - | -
15.05.2020 18:58 | MR201E | L68E | - | - | - | - | - | - | 77 | 92 | 1,19 | 9,4 | 1,9 | 98 | 1,01 | 50 | 1,05 | 19 | 1,07 | - | -
15.05.2020 19:35 | MS214F | U8F/2 | - | - | - | - | - | - | 77 | 90 | 1,18 | 13,4 | 1,5 | 98 | 1,03 | 50 | 1,02 | 21 | 1,10 | - | -
15.05.2020 20:50 | MS214D | U9D | - | - | - | - | - | 16,95 | 76 | 89 | 1,17 | 13,4 | 1,5 | 96 | 1,02 | 49 | 1,02 | 20 | 1,10 | - | -
15.05.2020 21:45 | MR201B | L83B | - | - | - | - | - | - | 70 | 84 | 1,20 | 15,9 | 2,0 | 93 | 1,02 | 49 | 1,01 | 19 | 1,09 | - | -
15.05.2020 23:35 | MS214C | U15C | - | - | - | - | - | 17,43 | 75 | 89 | 1,19 | 13,7 | 1,7 | 97 | 1,02 | 49 | 1,02 | 21 | 1,10 | - | -
16.05.2020 00:25 | MS214F | U8F/3 | - | - | - | - | - | - | 72 | 88 | 1,22 | 14,8 | 2,0 | 96 | 1,03 | 49 | 1,02 | 21 | 1,14 | - | -
16.05.2020 01:25 | MR201C | L88C | - | - | - | - | - | - | 52 | 65 | 1,25 | 33,1 | 2,7 | 80 | 1,02 | 41 | 1,01 | 18 | 1,12 | - | -
16.05.2020 02:10 | MS214C | U15C/1 | - | - | - | - | - | - | 72 | 86 | 1,20 | 16,4 | 1,7 | 95 | 1,02 | 48 | 1,02 | 20 | 1,10 | - | -
16.05.2020 02:15 | MR201A | L90A | - | - | - | - | - | - | 61 | 72 | 1,17 | 27,6 | 1,2 | 84 | 1,01 | 44 | 1,01 | 17 | 1,07 | - | -
16.05.2020 03:00 | MR201E | L70E | - | - | - | - | - | - | 66 | 85 | 1,28 | 18,5 | 3,3 | 96 | 1,01 | 50 | 1,01 | 21 | 1,09 | - | -
16.05.2020 03:50 | MS214A | U16A | - | - | - | - | - | 17,38 | 62 | 82 | 1,32 | 18,2 | 2,8 | 98 | 1,03 | 47 | 1,02 | 17 | 1,15 | - | -
16.05.2020 04:15 | MS214D | U9D/1 | - | - | - | - | - | - | 70 | 87 | 1,24 | 15,6 | 2,6 | 97 | 1,02 | 49 | 1,02 | 23 | 1,14 | - | -
16.05.2020 05:10 | MR201C | L94C | - | - | - | - | - | - | 63 | 75 | 1,20 | 23,2 | 1,7 | 86 | 1,01 | 45 | 1,01 | 18 | 1,09 | - | -
16.05.2020 05:20 | MR201F | L72F | - | - | - | - | - | - | 68 | 82 | 1,20 | 24,4 | 1,6 | 94 | 1,01 | 49 | 1,02 | 18 | 1,05 | - | -
16.05.2020 06:30 | MR201B | L96B | - | - | - | - | - | - | 76 | 93 | 1,22 | 8,3 | 2,6 | 99 | 1,01 | 52 | 1,01 | 21 | 1,08 | - | -
16.05.2020 06:40 | MS214A | U16A/1 | - | - | - | - | - | - | 70 | 84 | 1,19 | 18,2 | 1,5 | 93 | 1,03 | 47 | 1,02 | 20 | 1,10 | - | -
16.05.2020 08:20 | MS214B | U17B | - | - | - | - | - | 17,22 | 70 | 83 | 1,19 | 17,1 | 1,5 | 92 | 1,02 | 46 | 1,02 | 19 | 1,09 | - | -
16.05.2020 09:45 | MR201A | L101A | - | 30,0 | - | - | - | - | 69 | 81 | 1,18 | 16,2 | 1,7 | 89 | 1,01 | 47 | 1,01 | 18 | 1,07 | - | -
16.05.2020 09:50 | MS214A | U16A\2 | - | - | - | - | - | - | 67 | 83 | 1,24 | 17,8 | 2,4 | 94 | 1,03 | 47 | 1,02 | 21 | 1,13 | - | -
16.05.2020 10:15 | MS214E | U10E | - | - | - | - | - | 17,36 | 74 | 87 | 1,18 | 16,5 | 1,6 | 97 | 1,02 | 50 | 1,01 | 20 | 1,08 | - | -
16.05.2020 10:20 | MR201E | L77E | - | 29,4 | - | - | - | - | 68 | 81 | 1,15 | 21,2 | 1,5 | 91 | 1,01 | 48 | 1,01 | 18 | 1,07 | - | -
16.05.2020 11:40 | MR201D | L78D | - | - | - | - | - | - | 63 | 75 | 1,19 | 25,1 | 1,9 | 87 | 1,01 | 46 | 1,01 | 21 | 1,15 | - | -
16.05.2020 13:40 | MS214F | U11F | - | - | - | - | - | 17,14 | 72 | 86 | 1,19 | 17,1 | 1,6 | 95 | 1,02 | 49 | 1,02 | 20 | 1,10 | - | -
16.05.2020 15:15 | MR201C | L105C | - | - | - | - | - | - | 81 | 109 | 1,34 | 29,0 | 3,5 | 132 | 1,02 | 67 | 1,01 | 25 | 1,10 | - | -
16.05.2020 17:55 | MS214C | U18C | - | - | - | - | - | 17,09 | 72 | 85 | 1,18 | 15,4 | 1,4 | 93 | 1,02 | 48 | 1,01 | 18 | 1,07 | - | -
16.05.2020 18:00 | MR201B | L107B | - | - | - | - | - | - | 80 | 108 | 1,34 | 27,0 | 3,4 | 125 | 1,01 | 65 | 1,01 | 24 | 1,08 | - | ВМФ Mw198-3.9%
16.05.2020 19:05 | MR201F | L83F | - | - | - | - | - | - | 72 | 87 | 1,22 | 15,9 | 1,9 | 96 | 1,01 | 49 | 1,04 | 18 | 1,07 | - | -
16.05.2020 22:08 | MR201A | L109A | - | - | - | - | - | - | 87 | 108 | 1,24 | 22,8 | 1,9 | 124 | 1,02 | 63 | 1,02 | 22 | 1,04 | - | -
16.05.2020 23:06 | MR201E | L84E | - | - | - | - | - | - | 63 | 89 | 1,41 | 24,4 | 3,5 | 107 | 1,05 | 48 | 1,10 | 21 | 1,07 | - | -
17.05.2020 03:15 | MS214B | U19B | - | - | - | - | - | 17,41 | 77 | 96 | 1,26 | 0,0 | 0,0 | 0 | 0,00 | 0 | 0,00 | 0 | 0,00 | - | -
17.05.2020 03:20 | MR201D | L85D | - | - | - | - | - | - | 67 | 81 | 1,21 | 22,4 | 1,4 | 93 | 1,03 | 46 | 1,02 | 18 | 1,07 | - | -
17.05.2020 05:00 | MR201C | L111C | - | - | - | - | - | - | 75 | 102 | 1,37 | 21,4 | 2,9 | 119 | 1,05 | 54 | 1,08 | 22 | 1,07 | - | -
17.05.2020 07:10 | MR201B | L112B | - | - | - | - | - | - | 74 | 101 | 1,36 | 42,0 | 3,0 | 133 | 1,03 | 64 | 1,04 | 23 | 1,06 | - | -
17.05.2020 07:11 | MS214B | U19B | - | - | - | - | - | - | 78 | 96 | 1,24 | 20,9 | 1,7 | 109 | 1,05 | 56 | 1,04 | 22 | 1,09 | - | двойной SBS и двойной BS
17.05.2020 08:10 | MR201F | L89F | - | 29,1 | - | - | - | - | 76 | 92 | 1,21 | 22,1 | 1,5 | 105 | 1,03 | 52 | 1,01 | 22 | 1,12 | - | -
17.05.2020 09:15 | MR201E | L91E | - | - | - | - | - | - | 92 | 138 | 1,50 | 0,0 | 0,0 | 0 | 0,00 | 0 | 0,00 | 32 | 1,11 | - | -
17.05.2020 09:18 | MS214A | U20A | - | - | - | - | - | 17,20 | 73 | 88 | 1,20 | 14,0 | 1,6 | 96 | 1,03 | 48 | 1,01 | 21 | 1,11 | - | -
17.05.2020 09:51 | MR201A | L113A | - | 29,4 | - | - | - | - | 77 | 96 | 1,25 | 18,6 | 2,4 | 108 | 1,02 | 55 | 1,02 | 21 | 1,08 | - | -
17.05.2020 10:59 | MR201B | L114B | - | - | - | - | - | - | 80 | 98 | 1,23 | 9,2 | 2,4 | 105 | 1,02 | 55 | 1,02 | 20 | 1,06 | - | -
17.05.2020 13:03 | MR201C | L115C | - | - | - | - | - | - | 80 | 99 | 1,24 | 9,1 | 2,5 | 106 | 1,02 | 55 | 1,02 | 22 | 1,11 | - | -
17.05.2020 13:31 | MR201D | L94D | - | - | - | - | - | - | 64 | 76 | 1,18 | 20,6 | 1,7 | 85 | 1,01 | 45 | 1,01 | 21 | 1,15 | - | -
17.05.2020 14:59 | MS214D | U12D | - | - | - | - | - | 16,88 | 71 | 88 | 1,25 | 14,7 | 1,8 | 98 | 1,06 | 46 | 1,03 | 20 | 1,11 | - | -
17.05.2020 15:40 | MR201F | L95F | - | - | - | - | - | - | 76 | 93 | 1,23 | 13,8 | 2,4 | 102 | 1,02 | 52 | 1,03 | 24 | 1,18 | - | -
17.05.2020 16:57 | MR201E | L96E | - | - | - | - | - | - | 74 | 85 | 1,16 | 13,6 | 1,3 | 92 | 1,02 | 48 | 1,01 | 18 | 1,09 | - | -
17.05.2020 19:30 | MS214C | U21C | - | - | - | - | - | 17,44 | 82 | 102 | 1,24 | 18,0 | 2,1 | 113 | 1,03 | 60 | 1,02 | 22 | 1,07 | - | -
17.05.2020 20:20 | MR201A | L119A | - | - | - | - | - | - | 86 | 108 | 1,25 | 25,2 | 2,3 | 126 | 1,02 | 64 | 1,02 | 25 | 1,07 | - | -
17.05.2020 22:00 | MS214E | U13E | - | - | - | - | - | 17,08 | 76 | 92 | 1,21 | 17,2 | 1,6 | 102 | 1,04 | 52 | 1,03 | 21 | 1,11 | - | -
17.05.2020 22:10 | MR201B | L117B | - | - | - | - | - | - | 63 | 77 | 1,22 | 19,1 | 2,2 | 87 | 1,02 | 45 | 1,01 | 19 | 1,12 | - | -
17.05.2020 22:15 | MR201C | L118C | - | - | - | - | - | - | 78 | 93 | 1,19 | 10,1 | 2,1 | 100 | 1,03 | 53 | 1,01 | 21 | 1,10 | - | -
17.05.2020 23:55 | MR201F | L101F | - | - | - | - | - | - | 71 | 86 | 1,20 | 14,9 | 2,3 | 94 | 1,01 | 49 | 1,01 | 23 | 1,15 | - | -
18.05.2020 03:35 | MR201E | L102E | - | - | - | - | - | - | 106 | 133 | 1,25 | 0,0 | 0,0 | 0 | 0,00 | 0 | 0,00 | 0 | 0,00 | - | -
18.05.2020 04:00 | MR201D | L104D | - | - | - | - | - | - | 78 | 95 | 1,21 | 11,7 | 1,8 | 102 | 1,01 | 52 | 1,07 | 18 | 1,04 | - | -
18.05.2020 04:05 | MS214A | U22A | - | - | - | - | - | 16,87 | 70 | 83 | 1,19 | 17,8 | 1,4 | 92 | 1,03 | 46 | 1,01 | 20 | 1,13 | - | -
18.05.2020 07:50 | MR201C | L122C | - | 30,3 | - | - | - | - | 61 | 73 | 1,19 | 25,0 | 1,7 | 84 | 1,01 | 44 | 1,01 | 19 | 1,16 | - | -
18.05.2020 09:50 | MR201F | L107F | - | 29,8 | - | - | - | - | 84 | 93 | 1,10 | 8,5 | 0,8 | 96 | 1,01 | 51 | 1,02 | 20 | 1,09 | - | ВМФ Mw-152 2.4%
18.05.2020 10:00 | MS214D | U23D | - | - | - | - | - | 16,91 | 74 | 89 | 1,20 | 14,3 | 1,3 | 97 | 1,05 | 47 | 1,02 | 21 | 1,12 | - | Двойной SBS и двойной BS/
18.05.2020 13:50 | MS214D | U23D/1 | - | - | - | - | - | - | 74 | 89 | 1,20 | 14,2 | 1,4 | 97 | 1,04 | 47 | 1,02 | 21 | 1,12 | - | Двойной SBS и двойной BS
18.05.2020 16:00 | MR201D | L109D | - | - | - | - | - | - | 58 | 69 | 1,17 | 31,6 | 1,5 | 83 | 1,01 | 43 | 1,01 | 20 | 1,16 | - | -
18.05.2020 16:10 | MS214E | U13E/1 | - | - | - | - | - | - | 77 | 92 | 1,20 | 17,2 | 1,6 | 100 | 1,02 | 52 | 1,03 | 22 | 1,13 | - | ВМФ Mw-194 2.0%
18.05.2020 19:00 | MR201B | L126B | - | - | - | - | - | - | 59 | 72 | 1,22 | 20,8 | 2,2 | 81 | 1,02 | 43 | 1,01 | 18 | 1,10 | - | -
18.05.2020 20:10 | MS214A | U24A | - | - | - | - | - | 17,68 | 79 | 95 | 1,20 | 16,1 | 1,5 | 105 | 1,04 | 53 | 1,03 | 21 | 1,10 | - | -
18.05.2020 22:05 | MR201C | L129C | - | - | - | - | - | - | 64 | 75 | 1,17 | 21,0 | 1,4 | 84 | 1,01 | 44 | 1,01 | 18 | 1,11 | - | -
18.05.2020 23:00 | MR201D | L111D | - | - | - | - | - | - | 59 | 68 | 1,17 | 28,5 | 1,2 | 80 | 1,20 | 41 | 1,01 | 21 | 1,18 | - | -
19.05.2020 00:04 | MR201F | L112F | - | - | - | - | - | - | 89 | 99 | 1,11 | 6,3 | 1,0 | 103 | 1,02 | 53 | 1,03 | 21 | 1,08 | - | -
19.05.2020 00:17 | MS214A | U24A/1 | - | - | - | - | - | - | 76 | 91 | 1,20 | 16,6 | 1,3 | 100 | 1,04 | 50 | 1,03 | 20 | 1,10 | - | двойной SBS и двойной BS
19.05.2020 02:28 | MS214F | U14F | - | - | - | - | - | 16,99 | 71 | 86 | 1,20 | 15,6 | 1,2 | 95 | 1,06 | 43 | 1,01 | 22 | 1,13 | - | двойной SBS
19.05.2020 03:27 | MR201D | L115D | - | - | - | - | - | - | 71 | 81 | 1,13 | 16,0 | 1,0 | 88 | 1,01 | 46 | 1,01 | 19 | 1,12 | - | -
19.05.2020 03:45 | MR201B | L132B | - | - | - | - | - | - | 75 | 104 | 1,39 | 37,1 | 3,8 | 134 | 1,02 | 66 | 1,03 | 23 | 1,05 | - | -
19.05.2020 05:38 | MS214C | U25C | - | - | - | - | - | 17,13 | 79 | 94 | 1,20 | 7,9 | 1,4 | 100 | 1,06 | 45 | 1,01 | 21 | 1,90 | - | -
19.05.2020 05:39 | MR201F | L118F | - | - | - | - | - | - | 90 | 102 | 1,13 | 13,2 | 0,9 | 110 | 1,02 | 57 | 1,01 | 21 | 1,05 | - | -
19.05.2020 06:21 | MS214D | U26D | - | - | - | - | - | 17,13 | 71 | 83 | 1,18 | 15,5 | 0,9 | 92 | 1,05 | 43 | 1,01 | 20 | 1,10 | - | -
19.05.2020 06:22 | MR201C | L135C | - | - | - | - | - | - | 60 | 75 | 1,25 | 23,5 | 2,2 | 87 | 1,02 | 44 | 1,04 | 19 | 1,08 | - | -
19.05.2020 08:35 | MR201B | L136B | - | 30,8 | - | - | - | - | 70 | 95 | 1,24 | 20,6 | 2,0 | 98 | 1,02 | 50 | 1,02 | 19 | 1,07 | - | -
19.05.2020 11:01 | MS214E | U15E | - | - | - | - | - | 17,05 | 73 | 89 | 1,21 | 15,7 | 1,3 | 98 | 1,05 | 46 | 1,02 | 19 | 1,08 | - | -
19.05.2020 11:19 | MS214C | U25C/1 | - | - | - | - | - | - | 74 | 89 | 1,20 | 14,3 | 1,4 | 97 | 1,05 | 47 | 1,02 | 20 | 1,09 | - | -
19.05.2020 11:20 | MR201D | L123D | - | 28,5 | - | - | - | - | 64 | 75 | 1,17 | 20,7 | 1,2 | 85 | 1,02 | 44 | 1,02 | 17 | 1,07 | - | -
19.05.2020 14:00 | MR201C | L139C | - | - | - | - | - | - | 58 | 74 | 1,26 | 21,0 | 2,3 | 84 | 1,02 | 43 | 1,02 | 16 | 1,18 | - | -
19.05.2020 15:17 | MR201F | L124F | - | - | - | - | - | - | 54 | 67 | 1,25 | 26,7 | 1,9 | 80 | 1,03 | 39 | 1,05 | 17 | 1,08 | - | -
19.05.2020 17:25 | MS214D | U28D | - | - | - | - | - | 17,11 | 71 | 85 | 1,21 | 17,7 | 1,3 | 95 | 1,04 | 46 | 1,04 | 18 | 1,07 | - | -
19.05.2020 17:50 | MS214A | U27A | - | - | - | - | - | 18,06 | 72 | 87 | 1,20 | 15,5 | 1,4 | 96 | 1,04 | 47 | 1,03 | 19 | 1,07 | - | -
19.05.2020 18:15 | MR201D | L127D | - | - | - | - | - | - | 68 | 93 | 1,37 | 18,3 | 2,1 | 98 | 1,01 | 44 | 1,15 | 20 | 1,06 | - | -
19.05.2020 18:15 | MR201B | L144B | - | - | - | - | - | - | 57 | 69 | 1,22 | 23,9 | 1,9 | 80 | 1,02 | 41 | 1,01 | 17 | 1,10 | - | -
19.05.2020 21:30 | MR201F | L130F | - | - | - | - | - | - | 71 | 81 | 1,13 | 16,0 | 0,9 | 88 | 1,01 | 46 | 1,01 | 17 | 1,07 | - | -
19.05.2020 21:40 | MR201C | L147C | - | - | - | - | - | - | 83 | 101 | 1,22 | 11,6 | 2,2 | 106 | 1,01 | 56 | 1,02 | 22 | 1,10 | - | -
19.05.2020 21:45 | MS214F | U16F | - | - | - | - | - | 17,52 | 71 | 85 | 1,19 | 16,8 | 1,0 | 92 | 1,03 | 45 | 1,03 | 18 | 1,08 | - | -
20.05.2020 00:30 | MS214C | U29C | - | - | - | - | - | 17,13 | 75 | 89 | 1,18 | 14,6 | 1,2 | 96 | 1,03 | 47 | 1,02 | 20 | 1,10 | - | ВМФ Mw-202 1.3%, двойной SBS
20.05.2020 00:35 | MR201B | L150B | - | - | - | - | - | - | 68 | 81 | 1,20 | 16,8 | 1,9 | 87 | 1,01 | 46 | 1,02 | 19 | 1,09 | - | -
20.05.2020 02:50 | MR201D | L135D | - | - | - | - | - | - | 67 | 76 | 1,13 | 17,8 | 0,9 | 83 | 1,01 | 44 | 1,01 | 17 | 1,08 | - | -
20.05.2020 03:20 | MR201C | L153C | - | - | - | - | - | - | 83 | 101 | 1,22 | 13,7 | 2,1 | 108 | 1,01 | 57 | 1,03 | 21 | 1,06 | - | ВМФ Mw-172 3.8%
20.05.2020 04:40 | MS214E | U17E | - | - | - | - | - | 17,09 | 70 | 81 | 1,16 | 17,3 | 1,0 | 89 | 1,03 | 45 | 1,01 | 18 | 1,10 | - | -
20.05.2020 05:00 | MS214A | U30A | - | - | - | - | - | 18,10 | 78 | 91 | 1,18 | 13,4 | 1,4 | 99 | 1,03 | 50 | 1,02 | 20 | 1,09 | - | -
20.05.2020 06:40 | MR201F | L140F | - | - | - | - | - | - | 82 | 100 | 1,22 | 32,6 | 1,3 | 115 | 1,01 | 60 | 1,01 | 23 | 1,07 | - | ВМФ Mw=182, 6.2%
20.05.2020 07:30 | MS214E | U17E/1 | - | - | - | - | - | - | 72 | 84 | 1,16 | 16,4 | 1,0 | 92 | 1,03 | 46 | 1,02 | 19 | 1,08 | - | -
20.05.2020 09:20 | MR201D | L142D | - | 30,0 | - | - | - | - | 69 | 81 | 1,16 | 20,5 | 1,2 | 90 | 1,01 | 47 | 1,01 | 20 | 1,10 | - | -
20.05.2020 09:30 | MS214A | U30A/1 | - | - | - | - | - | - | 74 | 88 | 1,20 | 14,6 | 1,8 | 97 | 1,03 | 49 | 1,02 | 21 | 1,11 | - | -
20.05.2020 09:40 | MR201C | L159C | - | 30,0 | - | - | - | - | 69 | 82 | 1,20 | 15,1 | 2,1 | 91 | 1,01 | 47 | 1,02 | 20 | 1,10 | - | -
20.05.2020 10:20 | MR201E | L144E | - | - | - | - | - | - | 93 | 113 | 1,21 | 33,2 | 1,3 | 134 | 1,01 | 69 | 1,01 | 25 | 1,04 | - | ВМФ Mw=207, 2.6%
20.05.2020 10:40 | MS214D | U31D | - | - | - | - | - | 17,24 | 73 | 85 | 1,16 | 15,2 | 1,2 | 93 | 1,02 | 47 | 1,01 | 18 | 1,06 | - | -
20.05.2020 11:40 | MS214F | U18F | - | - | - | - | - | 15,83 | 77 | 91 | 1,18 | 17,9 | 1,2 | 101 | 1,04 | 53 | 1,03 | 20 | 1,09 | - | двойной BS
20.05.2020 12:35 | MR201B | L162B | - | - | - | - | - | - | 61 | 72 | 1,18 | 23,7 | 1,3 | 80 | 1,01 | 42 | 1,01 | 16 | 1,05 | - | ВМФ Mw=122, 3.9%
20.05.2020 13:20 | MR201A | L163A | - | - | - | - | - | - | 70 | 83 | 1,20 | 22,1 | 1,7 | 95 | 1,01 | 49 | 1,01 | 19 | 1,09 | - | -
20.05.2020 13:40 | MR201F | L148F | - | - | - | - | - | - | 80 | 91 | 1,14 | 10,1 | 1,2 | 97 | 1,01 | 51 | 1,02 | 19 | 1,05 | - | -
20.05.2020 14:25 | MS214C | U32C | - | - | - | - | - | 16,84 | 65 | 78 | 1,20 | 19,2 | 1,4 | 88 | 1,03 | 43 | 1,02 | 18 | 1,11 | - | -
20.05.2020 15:20 | MS214F | U18F/1 | - | - | - | - | - | - | 80 | 92 | 1,16 | 15,1 | 1,0 | 100 | 1,03 | 53 | 1,03 | 20 | 1,08 | - | Двойной BS
20.05.2020 16:25 | MR201B | L167B | - | - | - | - | - | - | 63 | 74 | 1,17 | 22,5 | 1,1 | 84 | 1,02 | 43 | 1,01 | 16 | 1,05 | - | -
20.05.2020 16:30 | MR201C | L166C | - | - | - | - | - | - | 68 | 79 | 1,17 | 16,9 | 1,4 | 87 | 1,01 | 46 | 1,01 | 17 | 1,07 | - | -
20.05.2020 18:15 | MS214C | U32C/1 | - | - | - | - | - | - | 70 | 83 | 1,19 | 15,6 | 1,2 | 92 | 1,04 | 44 | 1,02 | 18 | 1,09 | - | -
20.05.2020 20:30 | MS214E | U19E | - | - | - | - | - | 17,38 | 74 | 87 | 1,17 | 15,2 | 1,0 | 95 | 1,03 | 47 | 1,03 | 17 | 1,06 | - | -
20.05.2020 20:30 | MR201D | L153D | - | - | - | - | - | - | 81 | 98 | 1,21 | 12,7 | 1,8 | 107 | 1,01 | 53 | 1,08 | 20 | 1,04 | - | -
20.05.2020 21:25 | MS214A | U33A | - | - | - | - | - | 17,17 | 68 | 80 | 1,18 | 17,5 | 1,2 | 90 | 1,03 | 45 | 1,02 | 16 | 1,06 | - | -
21.05.2020 00:13 | MR201A | L172A | - | - | - | - | - | - | 64 | 74 | 1,16 | 19,0 | 1,1 | 83 | 1,02 | 43 | 1,03 | 16 | 1,06 | - | -
21.05.2020 00:19 | MS214E | U19E/1 | - | - | - | - | - | - | 72 | 87 | 1,20 | 16,8 | 1,2 | 96 | 1,04 | 47 | 1,04 | 18 | 1,07 | - | -
21.05.2020 00:29 | MR201F | L157F | - | - | - | - | - | - | 66 | 83 | 1,26 | 40,0 | 1,1 | 107 | 1,06 | 49 | 1,02 | 19 | 1,06 | - | -
21.05.2020 01:01 | MS214D | U34D | - | - | - | - | - | 17,97 | 71 | 83 | 1,18 | 17,1 | 1,1 | 92 | 1,03 | 46 | 1,02 | 17 | 1,06 | - | -
21.05.2020 03:05 | MR201C | L177C | - | - | - | - | - | - | 62 | 73 | 1,18 | 22,3 | 1,2 | 83 | 1,02 | 43 | 1,03 | 16 | 1,09 | - | -
21.05.2020 03:05 | MR201D | L160D | - | - | - | - | - | - | 83 | 99 | 1,19 | 14,3 | 1,4 | 108 | 1,02 | 54 | 1,04 | 20 | 1,08 | - | -
21.05.2020 03:51 | MR201B | L179B | - | - | - | - | - | - | 69 | 81 | 1,17 | 16,8 | 1,2 | 89 | 1,02 | 46 | 1,02 | 16 | 1,07 | - | -
21.05.2020 04:30 | MS214C | U35C | - | - | - | - | - | 17,41 | 64 | 79 | 1,23 | 21,0 | 1,5 | 90 | 1,03 | 44 | 1,05 | 17 | 1,07 | - | -
21.05.2020 05:15 | MR201E | L162E | - | - | - | - | - | - | 62 | 72 | 1,16 | 24,3 | 0,8 | 82 | 1,02 | 42 | 1,02 | 16 | 1,07 | - | -
21.05.2020 06:16 | MS214F | U20F | - | - | - | - | - | 17,59 | 76 | 89 | 1,17 | 17,4 | 0,9 | 99 | 1,03 | 49 | 1,03 | 18 | 1,05 | - | -
21.05.2020 06:25 | MR201A | L184A | - | - | - | - | - | - | 68 | 83 | 1,23 | 18,4 | 1,4 | 93 | 1,03 | 45 | 1,07 | 18 | 1,09 | - | -
21.05.2020 06:25 | MR201F | L164F | - | - | - | - | - | - | 71 | 82 | 1,17 | 18,6 | 0,8 | 92 | 1,03 | 46 | 1,04 | 17 | 1,06 | - | -
21.05.2020 08:35 | MS214C | U35C/1 | - | - | - | - | - | - | 72 | 84 | 1,17 | 15,4 | 1,2 | 91 | 1,02 | 46 | 1,02 | 19 | 1,10 | - | -
21.05.2020 09:53 | MR201D | L166D | - | - | - | - | - | - | 78 | 1 | 1,13 | 11,8 | 1,1 | 94 | 1,01 | 50 | 1,02 | 19 | 1,07 | - | -
21.05.2020 09:54 | MR201B | L188B | - | 29,4 | - | - | - | - | 71 | 84 | 1,18 | 14,9 | 1,3 | 92 | 1,02 | 48 | 1,02 | 16 | 1,08 | - | -
21.05.2020 09:55 | MS214A | U36A | - | - | - | - | - | 17,21 | 72 | 83 | 1,16 | 16,5 | 1,0 | 91 | 1,02 | 47 | 1,02 | 17 | 1,06 | - | -
21.05.2020 09:58 | MR201E | L167E | - | 29,1 | - | - | - | - | 61 | 71 | 1,15 | 23,2 | 1,0 | 80 | 1,01 | 42 | 1,01 | 17 | 1,11 | - | -
21.05.2020 12:10 | MR201F | L171F | - | - | - | - | - | - | 64 | 78 | 1,20 | 23,8 | 1,1 | 90 | 1,03 | 44 | 1,03 | 17 | 1,07 | - | -
21.05.2020 12:49 | MS214E | U21E | - | - | - | - | - | 17,10 | 71 | 82 | 1,16 | 18,0 | 0,9 | 91 | 1,03 | 45 | 1,03 | 20 | 1,13 | - | -
21.05.2020 13:51 | MS214B | U19B/1 | - | - | - | - | - | - | 49 | 95 | 1,95 | 15,2 | 10,3 | 115 | 1,09 | 56 | 1,04 | 22 | 1,26 | - | SBS тройной; BS двойной
21.05.2020 14:56 | MR201C | L193C | - | - | - | - | - | - | 75 | 88 | 1,18 | 11,8 | 1,8 | 95 | 1,02 | 50 | 1,01 | 20 | 1,11 | - | -
21.05.2020 15:38 | MR201A | L194A | - | - | - | - | - | - | 71 | 81 | 1,13 | 12,6 | 1,1 | 87 | 1,01 | 46 | 1,01 | 17 | 1,08 | - | -
21.05.2020 15:50 | MR201D | L174D | - | - | - | - | - | - | 83 | 93 | 1,11 | 6,4 | 1,6 | 97 | 1,01 | 51 | 1,02 | 29 | 1,19 | - | -
21.05.2020 16:42 | MS214D | U37D | - | - | - | - | - | 17,33 | 60 | 86 | 1,42 | 12,1 | 5,0 | 96 | 1,02 | 49 | 1,02 | 22 | 1,26 | - | -
21.05.2020 18:20 | MR201B | L198B | - | - | - | - | - | - | 68 | 84 | 1,23 | 19,4 | 1,7 | 91 | 1,01 | 46 | 1,06 | 19 | 1,06 | - | ВМФ Mw=148, 5.5%
21.05.2020 18:37 | MR201E | L176E | - | - | - | - | - | - | 67 | 76 | 1,13 | 18,5 | 1,0 | 85 | 1,01 | 44 | 1,01 | 19 | 1,10 | - | -
21.05.2020 19:28 | MS214C | U38C | - | - | - | - | - | 17,71 | 76 | 90 | 1,18 | 13,6 | 1,4 | 97 | 1,02 | 50 | 1,02 | 19 | 1,14 | - | -
21.05.2020 21:10 | MS214D | U37D/1 | - | - | - | - | - | - | 67 | 88 | 1,32 | 13,8 | 3,3 | 97 | 1,02 | 49 | 1,02 | 21 | 1,23 | - | -
21.05.2020 22:30 | MR201F | L180F | - | - | - | - | - | - | 72 | 83 | 1,15 | 17,4 | 1,3 | 92 | 1,01 | 48 | 1,01 | 22 | 1,17 | - | -
21.05.2020 22:38 | MS214C | U38C/1 | - | - | - | - | - | - | 74 | 88 | 1,19 | 15,2 | 1,6 | 97 | 1,03 | 49 | 1,02 | 21 | 1,13 | - | -
21.05.2020 22:45 | MS214F | U22F | - | - | - | - | - | 16,61 | 74 | 84 | 1,13 | 15,8 | 0,7 | 92 | 1,02 | 46 | 1,02 | 21 | 1,14 | - | -
22.05.2020 00:25 | MS214D | U37D/2 | - | - | - | - | - | - | 69 | 88 | 1,27 | 14,5 | 2,6 | 97 | 1,02 | 49 | 1,02 | 21 | 1,21 | - | -
22.05.2020 00:30 | MR201C | L206C | - | - | - | - | - | - | 75 | 87 | 1,16 | 16,1 | 1,4 | 95 | 1,01 | 49 | 1,01 | 20 | 1,10 | - | -
22.05.2020 02:25 | MR201B | L209B | - | - | - | - | - | - | 68 | 82 | 1,20 | 14,5 | 2,2 | 90 | 1,02 | 47 | 1,01 | 20 | 1,10 | - | -
22.05.2020 03:15 | MS214A | U39A | - | - | - | - | - | 16,96 | 76 | 89 | 1,17 | 14,1 | 1,2 | 97 | 1,02 | 50 | 1,02 | 19 | 1,11 | - | -
22.05.2020 05:00 | MR201E | L183E | - | - | - | - | - | - | 69 | 77 | 1,12 | 19,5 | 0,6 | 85 | 1,01 | 45 | 1,01 | 17 | 1,07 | - | -
22.05.2020 05:40 | MR201C | L212C | - | - | - | - | - | - | 79 | 93 | 1,19 | 9,2 | 1,9 | 99 | 1,01 | 52 | 1,01 | 19 | 1,06 | - | -
22.05.2020 09:10 | MS214C | U40C | - | - | - | - | - | 17,90 | 75 | 86 | 1,14 | 16,0 | 1,0 | 94 | 1,02 | 48 | 1,01 | 19 | 1,07 | - | -
22.05.2020 09:45 | MR201D | L189D | - | 29,8 | - | - | - | - | 78 | 91 | 1,17 | 11,5 | 1,1 | 98 | 1,02 | 49 | 1,05 | 17 | 1,08 | - | -
22.05.2020 09:50 | MS214E | U23E | - | - | - | - | - | 17,07 | 72 | 81 | 1,13 | 17,9 | 0,8 | 89 | 1,02 | 46 | 1,01 | 21 | 1,14 | - | -
22.05.2020 11:00 | MR201E | L191E | - | - | - | - | - | - | 82 | 96 | 1,17 | 9,4 | 1,3 | 98 | 1,01 | 48 | 1,09 | 21 | 1,06 | - | ВМФ Mw-176 4.5%
22.05.2020 12:00 | MR201B | L217B | - | 30,3 | - | - | - | - | 73 | 88 | 1,21 | 12,3 | 2,2 | 93 | 1,01 | 50 | 1,01 | 20 | 1,09 | - | ВМФ Mw-149 3.7%
22.05.2020 13:50 | MS214E | U23E/1 | - | - | - | - | - | - | 74 | 83 | 1,13 | 16,2 | 0,7 | 91 | 1,02 | 46 | 1,02 | 18 | 1,06 | - | -
22.05.2020 14:50 | MS214D | U41D | - | - | - | - | - | 17,48 | 78 | 91 | 1,16 | 14,0 | 1,2 | 98 | 1,02 | 51 | 1,02 | 19 | 1,08 | - | -
22.05.2020 15:50 | MR201F | L195F | - | - | - | - | - | - | 71 | 81 | 1,14 | 17,3 | 0,9 | 89 | 1,03 | 46 | 1,02 | 21 | 1,11 | - | -
22.05.2020 16:10 | MR201C | L220C | - | - | - | - | - | - | 84 | 108 | 1,30 | 20,6 | 3,0 | 120 | 1,01 | 63 | 1,01 | 24 | 1,09 | - | -
22.05.2020 19:05 | MR201B | L223B | - | - | - | - | - | - | 79 | 98 | 1,25 | 11,8 | 2,7 | 107 | 1,02 | 55 | 1,02 | 21 | 1,07 | - | -
22.05.2020 20:10 | MR201D | L200D | - | - | - | - | - | - | 72 | 91 | 1,26 | 13,0 | 2,4 | 100 | 1,03 | 46 | 1,09 | 22 | 1,09 | - | -
22.05.2020 20:37 | MS214A | U42A | - | - | - | - | - | 17,62 | 79 | 94 | 1,19 | 15,4 | 1,5 | 103 | 1,03 | 53 | 1,02 | 21 | 1,11 | - | -
22.05.2020 21:35 | MS214F | U24F | - | - | - | - | - | 16,86 | 73 | 83 | 1,15 | 16,0 | 1,1 | 91 | 1,02 | 47 | 1,02 | 19 | 1,08 | - | -
22.05.2020 22:18 | MR201C | L226C | - | - | - | - | - | - | 82 | 99 | 1,21 | 12,8 | 2,0 | 108 | 1,02 | 56 | 1,02 | 21 | 1,05 | - | -
22.05.2020 23:18 | MR201E | L204E | - | - | - | - | - | - | 69 | 79 | 1,16 | 18,7 | 1,2 | 88 | 1,01 | 46 | 1,01 | 18 | 1,10 | - | -
23.05.2020 00:53 | MS214A | U42A/1 | - | - | - | - | - | - | 78 | 92 | 1,17 | 14,9 | 1,4 | 100 | 1,03 | 51 | 1,02 | 22 | 1,12 | - | -
23.05.2020 01:31 | MS214C | U43C | - | - | - | - | - | 17,21 | 80 | 94 | 1,18 | 15,1 | 1,4 | 103 | 1,03 | 53 | 1,03 | 21 | 1,07 | - | -
23.05.2020 01:44 | MR201F | L207F | - | - | - | - | - | - | 77 | 88 | 1,14 | 14,8 | 0,9 | 96 | 1,01 | 49 | 1,03 | 19 | 1,06 | - | -
23.05.2020 02:01 | MR201B | L230B | - | - | - | - | - | - | 69 | 82 | 1,18 | 16,9 | 1,8 | 90 | 1,02 | 47 | 1,01 | 19 | 1,09 | - | -
23.05.2020 04:58 | MR201A | L232A | - | - | - | - | - | - | 68 | 79 | 1,17 | 17,7 | 1,4 | 88 | 1,01 | 46 | 1,02 | 18 | 1,06 | - | -
23.05.2020 05:20 | MR201D | L212D | - | - | - | - | - | - | 92 | 102 | 1,12 | 6,4 | 1,1 | 107 | 1,01 | 56 | 1,04 | 21 | 1,06 | - | -
23.05.2020 07:18 | MR201C | L235C | - | - | - | - | - | - | 66 | 82 | 1,23 | 17,1 | 2,3 | 91 | 1,01 | 47 | 1,03 | 18 | 1,07 | - | -
23.05.2020 07:18 | MS214E | U25E | - | - | - | - | - | 17,26 | 80 | 92 | 1,15 | 13,7 | 0,9 | 99 | 1,02 | 50 | 1,03 | 19 | 1,06 | - | -
23.05.2020 07:18 | MS214C | U43C/1 | - | - | - | - | - | - | 76 | 90 | 1,19 | 15,8 | 1,3 | 99 | 1,03 | 50 | 1,04 | 19 | 1,08 | - | -
23.05.2020 09:25 | MS214D | U44D | - | - | - | - | - | 17,15 | 72 | 87 | 1,20 | 16,5 | 1,5 | 96 | 1,03 | 48 | 1,03 | 18 | 1,06 | - | -
23.05.2020 09:57 | MS214E | U25E/1 | - | - | - | - | - | - | 76 | 89 | 1,16 | 15,5 | 0,9 | 97 | 1,02 | 48 | 1,04 | 18 | 1,06 | - | -
23.05.2020 12:41 | MS214A | U45A | - | - | - | - | - | 17,57 | 66 | 78 | 1,19 | 20,1 | 1,2 | 88 | 1,02 | 44 | 1,02 | 16 | 1,07 | - | -
23.05.2020 12:42 | MR201B | L240B | - | - | - | - | - | - | 60 | 76 | 1,28 | 24,8 | 2,3 | 90 | 1,03 | 43 | 1,06 | 18 | 1,06 | - | -
23.05.2020 12:43 | MR201A | L 242A | - | 30,1 | - | - | - | - | 60 | 70 | 1,15 | 24,0 | 0,9 | 80 | 1,02 | 41 | 1,02 | 16 | 1,07 | - | -
23.05.2020 13:47 | MR201E | L220E | - | 30,7 | - | - | - | - | 70 | 84 | 1,21 | 12,3 | 2,0 | 91 | 1,01 | 47 | 1,04 | 18 | 1,06 | - | -
23.05.2020 16:30 | MR201F | L221F | - | - | - | - | - | - | 75 | 86 | 1,15 | 11,9 | 1,3 | 92 | 1,01 | 48 | 1,05 | 18 | 1,06 | - | -
23.05.2020 16:30 | MS214C | U46C | - | - | - | - | - | 17,18 | 69 | 81 | 1,18 | 17,6 | 1,1 | 90 | 1,02 | 45 | 1,02 | 17 | 1,07 | - | -
23.05.2020 17:30 | MR201D | L223D | - | - | - | - | - | - | 74 | 87 | 1,16 | 21,2 | 1,0 | 97 | 1,01 | 50 | 1,02 | 19 | 1,09 | - | -
23.05.2020 18:09 | MS214A | U45A/1 | - | - | - | - | - | - | 69 | 82 | 1,18 | 17,2 | 1,2 | 91 | 1,03 | 45 | 1,02 | 17 | 1,08 | - | -
23.05.2020 18:10 | MR201C | L244C | - | - | - | - | - | - | 67 | 80 | 1,20 | 19,7 | 1,6 | 90 | 1,02 | 46 | 1,02 | 17 | 1,08 | - | -
23.05.2020 18:40 | MR201B | L247B | - | - | - | - | - | - | 75 | 87 | 1,17 | 14,5 | 1,5 | 95 | 1,01 | 50 | 1,02 | 19 | 1,05 | - | -
23.05.2020 20:05 | MS214F | U26F | - | - | - | - | - | 17,73 | 75 | 86 | 1,16 | 14,6 | 1,2 | 94 | 1,02 | 48 | 1,02 | 20 | 1,10 | - | -
23.05.2020 21:45 | MS214A | L252A | - | - | - | - | - | - | 73 | 83 | 1,13 | 15,1 | 1,0 | 90 | 1,01 | 48 | 1,01 | 17 | 1,06 | - | -
23.05.2020 22:10 | MR201E | L218E | - | - | - | - | - | - | 86 | 97 | 1,12 | 7,2 | 1,1 | 101 | 1,01 | 53 | 1,03 | 19 | 1,06 | - | -
23.05.2020 22:40 | MS214D | U47D | - | - | - | - | - | 17,11 | 73 | 84 | 1,15 | 16,5 | 0,9 | 92 | 1,02 | 47 | 1,02 | 18 | 1,07 | - | -
24.05.2020 01:20 | MR201C | L256C | - | - | - | - | - | - | 60 | 71 | 1,20 | 24,6 | 1,8 | 82 | 1,02 | 43 | 1,02 | 18 | 1,09 | - | -
24.05.2020 02:10 | MR201D | L230D | - | - | - | - | - | - | 66 | 76 | 1,16 | 22,6 | 0,9 | 86 | 1,01 | 44 | 1,02 | 16 | 1,06 | - | -
24.05.2020 03:00 | MS214C | U48C | - | - | - | - | - | 17,85 | 68 | 79 | 1,16 | 19,0 | 1,1 | 88 | 1,02 | 46 | 1,02 | 18 | 1,07 | - | -
24.05.2020 04:45 | MR201B | L261B | - | - | - | - | - | - | 68 | 85 | 1,25 | 18,2 | 2,1 | 91 | 1,04 | 47 | 1,01 | 19 | 1,05 | - | ВМФ Mw-152 5.5%
24.05.2020 04:45 | MS214E | U27E | - | - | - | - | - | 17,14 | 74 | 86 | 1,15 | 14,8 | 1,4 | 93 | 1,02 | 48 | 1,01 | 23 | 1,15 | - | -
24.05.2020 06:30 | MS214C | U48C\1 | - | - | - | - | - | - | 69 | 81 | 1,18 | 17,8 | 1,4 | 90 | 1,02 | 46 | 1,01 | 19 | 1,10 | - | -
24.05.2020 07:00 | MR201F | L236F | - | - | - | - | - | - | 75 | 87 | 1,16 | 10,0 | 1,6 | 93 | 1,01 | 50 | 1,01 | 18 | 1,07 | - | -
24.05.2020 07:50 | MS214A | U49A | - | - | - | - | - | 17,57 | 73 | 86 | 1,17 | 15,8 | 1,2 | 94 | 1,02 | 48 | 1,02 | 19 | 1,06 | - | -
24.05.2020 07:55 | MR201C | L265C | - | 30,8 | - | - | - | - | 67 | 80 | 1,19 | 18,2 | 1,9 | 89 | 1,01 | 47 | 1,01 | 19 | 1,09 | - | -
24.05.2020 09:40 | MR201D | L238D | - | 30,3 | - | - | - | - | 70 | 82 | 1,17 | 15,1 | 2,0 | 90 | 1,01 | 48 | 1,01 | 25 | 1,19 | - | -
24.05.2020 09:50 | MR201A | L267A | - | - | - | - | - | - | 80 | 96 | 1,20 | 13,5 | 1,9 | 104 | 1,01 | 55 | 1,01 | 19 | 1,07 | - | -
24.05.2020 12:15 | MS214F | U28F | - | - | - | - | - | 16,42 | 71 | 83 | 1,18 | 14,2 | 1,8 | 91 | 1,01 | 48 | 1,01 | 19 | 1,10 | - | -
24.05.2020 12:40 | MS214D | U50D | - | - | - | - | - | 17,34 | 75 | 88 | 1,17 | 14,8 | 1,3 | 96 | 1,02 | 49 | 1,01 | 19 | 1,07 | - | -
24.05.2020 13:10 | MR201B | L271B | - | - | - | - | - | - | 76 | 91 | 1,20 | 11,4 | 2,0 | 95 | 1,02 | 51 | 1,01 | 19 | 1,07 | - | ВМФ Mw=149, 5.0%
24.05.2020 13:10 | MR201E | L243E | - | - | - | - | - | - | 75 | 85 | 1,13 | 12,6 | 1,1 | 91 | 1,01 | 48 | 1,01 | 19 | 1,08 | - | -
24.05.2020 15:55 | MR201C | L274C | - | - | - | - | - | - | 67 | 80 | 1,19 | 18,9 | 1,8 | 89 | 1,01 | 47 | 1,01 | 19 | 1,08 | - | -
24.05.2020 17:55 | MS214C | U51C | - | - | - | - | - | 17,47 | 77 | 89 | 1,17 | 13,3 | 1,3 | 97 | 1,02 | 49 | 1,02 | 19 | 1,07 | - | -
24.05.2020 19:00 | MR201A | L279A | - | - | - | - | - | - | 74 | 86 | 1,15 | 13,1 | 1,4 | 92 | 1,01 | 49 | 1,02 | 18 | 1,04 | - | -
24.05.2020 19:00 | MR201F | L246F | - | - | - | - | - | - | 66 | 78 | 1,18 | 21,1 | 1,8 | 88 | 1,01 | 46 | 1,01 | 19 | 1,05 | - | -
24.05.2020 21:22 | MS214E | U29E | - | - | - | - | - | 17,05 | 72 | 84 | 1,17 | 15,6 | 1,2 | 92 | 1,02 | 47 | 1,02 | 18 | 1,10 | - | -
24.05.2020 22:10 | MS214C | U51C/1 | - | - | - | - | - | - | 74 | 87 | 1,18 | 15,3 | 1,4 | 96 | 1,02 | 49 | 1,02 | 19 | 1,06 | - | -
24.05.2020 23:30 | MR201B | L283B | - | - | - | - | - | - | 69 | 82 | 1,18 | 18,8 | 1,4 | 91 | 1,02 | 47 | 1,03 | 18 | 1,06 | - | -
24.05.2020 23:30 | MS214A | U52A | - | - | - | - | - | 17,75 | 74 | 86 | 1,16 | 15,2 | 1,1 | 94 | 1,02 | 48 | 1,02 | 18 | 1,06 | - | -
24.05.2020 23:31 | MR201D | L250D | - | - | - | - | - | - | 67 | 75 | 1,13 | 20,2 | 0,8 | 84 | 1,01 | 44 | 1,02 | 17 | 1,06 | - | -
25.05.2020 01:40 | MR201E | L251E | - | - | - | - | - | - | 78 | 90 | 1,16 | 9,0 | 1,4 | 96 | 1,01 | 49 | 1,06 | 19 | 1,07 | - | -
25.05.2020 02:50 | MR201C | L287C | - | - | - | - | - | - | 82 | 100 | 1,22 | 12,6 | 2,1 | 109 | 1,02 | 56 | 1,02 | 21 | 1,06 | - | -
25.05.2020 04:47 | MS214F | U30F | - | - | - | - | - | 16,90 | 77 | 88 | 1,14 | 13,8 | 1,1 | 95 | 1,02 | 49 | 1,02 | 19 | 1,06 | - | -
25.05.2020 04:47 | MR201F | L255F | - | - | - | - | - | - | 73 | 83 | 1,13 | 16,5 | 0,8 | 91 | 1,01 | 47 | 1,01 | 18 | 1,05 | - | -
25.05.2020 05:15 | MS214D | U53D | - | - | - | - | - | 17,65 | 77 | 89 | 1,16 | 15,6 | 1,0 | 98 | 1,02 | 50 | 1,02 | 19 | 1,09 | - | -
25.05.2020 06:50 | MR201C | L293C | - | - | - | - | - | - | 62 | 74 | 1,19 | 21,7 | 1,6 | 84 | 1,01 | 44 | 1,01 | 17 | 1,10 | - | -
25.05.2020 06:52 | MR201A | L291A | - | - | - | - | - | - | 72 | 83 | 1,14 | 17,8 | 1,0 | 91 | 1,01 | 48 | 1,01 | 17 | 1,05 | - | -
25.05.2020 07:50 | MS214F | U30F/1 | - | - | - | - | - | - | 75 | 85 | 1,14 | 13,7 | 1,1 | 92 | 1,01 | 48 | 1,02 | 19 | 1,08 | - | -
25.05.2020 08:50 | MR201D | L257D | - | 29,4 | - | - | - | - | 75 | 86 | 1,14 | 18,7 | 0,9 | 95 | 1,01 | 50 | 1,02 | 20 | 1,07 | - | -
25.05.2020 09:10 | MS214C | U54C | - | - | - | - | - | 17,34 | 70 | 82 | 1,16 | 17,8 | 1,1 | 90 | 1,02 | 46 | 1,01 | 18 | 1,08 | - | -
25.05.2020 10:10 | MR201B | L298B | - | 29,7 | - | - | - | - | 66 | 80 | 1,20 | 19,2 | 1,5 | 89 | 1,02 | 45 | 1,03 | 17 | 1,08 | - | -
25.05.2020 12:25 | MS214F | U30F/2 | - | - | - | - | - | - | 74 | 84 | 1,14 | 16,5 | 1,1 | 92 | 1,01 | 48 | 1,01 | 22 | 1,13 | - | -
25.05.2020 13:13 | MR201C | L302C | - | - | - | - | - | - | 81 | 101 | 1,25 | 16,8 | 2,0 | 113 | 1,03 | 55 | 1,05 | 21 | 1,09 | - | -
25.05.2020 13:40 | MS214A | U55A | - | - | - | - | - | 18,03 | 70 | 81 | 1,16 | 18,8 | 1,1 | 90 | 1,02 | 46 | 1,02 | 19 | 1,09 | - | -
25.05.2020 14:08 | MR201E | L361E | - | - | - | - | - | - | 73 | 87 | 1,20 | 12,2 | 2,2 | 94 | 1,01 | 50 | 1,02 | 20 | 1,09 | - | -
25.05.2020 15:25 | MR201A | L306A | - | - | - | - | - | - | 69 | 80 | 1,15 | 17,8 | 1,2 | 88 | 1,01 | 47 | 1,01 | 18 | 1,12 | - | -
25.05.2020 16:28 | MR201F | L363F | - | - | - | - | - | - | 83 | 97 | 1,16 | 10,0 | 1,8 | 103 | 1,01 | 53 | 1,02 | 26 | 1,17 | - | -
25.05.2020 18:05 | MS214E | U31E | - | - | - | - | - | 17,09 | 72 | 83 | 1,16 | 17,0 | 1,3 | 91 | 1,02 | 47 | 1,02 | 22 | 1,12 | - | -
25.05.2020 18:54 | MS214A | U55A/1 | - | - | - | - | - | - | 72 | 84 | 1,17 | 17,5 | 1,4 | 93 | 1,02 | 48 | 1,02 | 21 | 1,10 | - | -
25.05.2020 20:00 | MS214D | U56D | - | - | - | - | - | 17,60 | 73 | 86 | 1,17 | 17,0 | 1,4 | 95 | 1,02 | 49 | 1,02 | 20 | 1,07 | - | -
25.05.2020 21:30 | MR201C | L312C | - | - | - | - | - | - | 63 | 74 | 1,17 | 20,9 | 1,4 | 83 | 1,01 | 44 | 1,01 | 19 | 1,11 | - | -
25.05.2020 21:40 | MR201E | L268E | - | - | - | - | - | - | 77 | 91 | 1,19 | 8,4 | 2,3 | 97 | 1,01 | 51 | 1,02 | 22 | 1,11 | - | -
25.05.2020 23:35 | MR201B | L314B | - | - | - | - | - | - | 72 | 85 | 1,18 | 14,5 | 1,7 | 93 | 1,01 | 49 | 1,01 | 19 | 1,08 | - | -
25.05.2020 23:55 | MR201D | L270D | - | - | - | - | - | - | 70 | 81 | 1,15 | 21,1 | 1,1 | 91 | 1,01 | 48 | 1,01 | 21 | 1,16 | - | -
26.05.2020 01:10 | MS214C | U57C | - | - | - | - | - | 17,46 | 74 | 84 | 1,14 | 18,3 | 0,9 | 93 | 1,02 | 49 | 1,02 | 19 | 1,08 | - | -
26.05.2020 01:55 | MS214F | U32F | - | - | - | - | - | 16,78 | 72 | 83 | 1,16 | 16,6 | 1,5 | 92 | 1,02 | 48 | 1,01 | 22 | 1,10 | - | -
26.05.2020 03:45 | MR201A | L321A | - | - | - | - | - | - | 73 | 82 | 1,12 | 14,6 | 1,0 | 89 | 1,01 | 47 | 1,01 | 20 | 1,07 | - | -
26.05.2020 04:20 | MS214C | U57C\1 | - | - | - | - | - | - | 76 | 86 | 1,14 | 16,0 | 0,9 | 94 | 1,02 | 49 | 1,02 | 19 | 1,08 | - | -
26.05.2020 05:00 | MR201F | L274F | - | - | - | - | - | - | 74 | 87 | 1,18 | 12,5 | 2,4 | 95 | 1,01 | 50 | 1,01 | 26 | 1,19 | - | -
26.05.2020 07:10 | MR201C | L325C | - | - | - | - | - | - | 80 | 98 | 1,22 | 11,2 | 2,3 | 106 | 1,02 | 55 | 1,01 | 21 | 1,09 | - | -
26.05.2020 07:11 | MS214A | U58A | - | - | - | - | - | 17,51 | 75 | 86 | 1,15 | 15,0 | 1,1 | 94 | 1,02 | 48 | 1,02 | 19 | 1,08 | - | -
26.05.2020 09:35 | MR201D | L276D | - | 30,0 | - | - | - | - | 75 | 87 | 1,16 | 19,3 | 1,4 | 97 | 1,01 | 51 | 1,01 | 23 | 1,12 | - | -
26.05.2020 11:10 | MR201B | L330B | - | 29,4 | - | - | - | - | 72 | 86 | 1,20 | 11,1 | 1,9 | 92 | 1,02 | 48 | 1,01 | 17 | 1,06 | - | -
26.05.2020 11:15 | MS214E | U33E | - | - | - | - | - | 16,86 | 74 | 84 | 1,13 | 16,0 | 0,8 | 92 | 1,02 | 48 | 1,02 | 19 | 1,09 | - | -
26.05.2020 11:50 | MR201A | L332A | - | - | - | - | - | - | 74 | 82 | 1,11 | 14,3 | 0,8 | 89 | 1,01 | 47 | 1,01 | 21 | 1,15 | - | -
26.05.2020 12:45 | MS214D | U59D | - | - | - | - | - | 17,47 | 76 | 87 | 1,14 | 14,8 | 0,8 | 95 | 1,02 | 48 | 1,02 | 18 | 1,08 | - | -
26.05.2020 13:15 | MR201E | L280E | - | - | - | - | - | - | 75 | 84 | 1,12 | 14,1 | 1,0 | 91 | 1,01 | 48 | 1,01 | 21 | 1,12 | - | -
26.05.2020 15:10 | MR201C | L336C | - | - | - | - | - | - | 65 | 76 | 1,18 | 20,6 | 1,6 | 86 | 1,01 | 45 | 1,02 | 18 | 1,09 | - | -
26.05.2020 16:25 | MR201B | L338B | - | - | - | - | - | - | 58 | 75 | 1,30 | 25,9 | 2,4 | 89 | 1,02 | 42 | 1,08 | 19 | 1,05 | - | -
26.05.2020 16:55 | MS214C | U60C | - | - | - | - | - | 17,58 | 74 | 85 | 1,15 | 14,9 | 1,1 | 92 | 1,02 | 47 | 1,02 | 18 | 1,06 | - | -
26.05.2020 18:35 | MR201F | L281F | - | - | - | - | - | - | 68 | 81 | 1,19 | 20,8 | 1,9 | 91 | 1,01 | 48 | 1,02 | 19 | 1,05 | - | -
26.05.2020 20:09 | MR201A | L343A | - | - | - | - | - | - | 80 | 100 | 1,25 | 27,8 | 2,0 | 119 | 1,02 | 60 | 1,03 | 22 | 1,05 | - | -
26.05.2020 20:10 | MR201D | L282D | - | - | - | - | - | - | 66 | 80 | 1,21 | 24,4 | 1,5 | 92 | 1,02 | 47 | 1,04 | 18 | 1,07 | - | -
26.05.2020 21:37 | MS214F | U34F | - | - | - | - | - | 17,16 | 70 | 82 | 1,17 | 17,5 | 1,6 | 91 | 1,01 | 48 | 1,02 | 22 | 1,13 | - | -
26.05.2020 22:20 | MR201E | L286E | - | - | - | - | - | - | 66 | 83 | 1,26 | 15,8 | 2,9 | 92 | 1,01 | 48 | 1,02 | 21 | 1,24 | - | -
26.05.2020 22:20 | MS214A | U61A | - | - | - | - | - | 17,53 | 73 | 88 | 1,21 | 17,4 | 1,7 | 98 | 1,03 | 51 | 1,03 | 20 | 1,08 | - | -
26.05.2020 23:33 | MR201C | L348C | - | - | - | - | - | - | 72 | 86 | 1,20 | 13,6 | 2,1 | 94 | 1,01 | 49 | 1,02 | 20 | 1,08 | - | -
27.05.2020 03:36 | MR201B | L353B | - | - | - | - | - | - | 74 | 91 | 1,23 | 12,3 | 2,2 | 98 | 1,02 | 51 | 1,03 | 19 | 1,05 | - | -
27.05.2020 03:37 | MS214D | U62D | - | - | - | - | - | 17,51 | 73 | 89 | 1,21 | 17,3 | 1,8 | 99 | 1,03 | 51 | 1,04 | 20 | 1,08 | - | -
27.05.2020 05:09 | MR201D | L289D | - | - | - | - | - | - | 79 | 92 | 1,16 | 8,9 | 1,6 | 98 | 1,01 | 50 | 1,05 | 20 | 1,06 | - | -
27.05.2020 06:54 | MR201A | L358A | - | - | - | - | - | - | 77 | 93 | 1,21 | 10,4 | 1,8 | 100 | 1,01 | 51 | 1,05 | 18 | 1,13 | - | -
27.05.2020 06:54 | MS214E | U35E | - | - | - | - | - | 16,99 | 71 | 84 | 1,19 | 15,8 | 1,6 | 92 | 1,02 | 48 | 1,04 | 19 | 1,07 | - | -
27.05.2020 08:30 | MR201E | L290E | - | - | - | - | - | - | 68 | 84 | 1,23 | 14,5 | 2,3 | 92 | 1,01 | 47 | 1,04 | 19 | 1,10 | - | -
27.05.2020 08:40 | MS214C | U63C | - | - | - | - | - | 18,18 | 72 | 86 | 1,20 | 15,1 | 1,8 | 95 | 1,02 | 49 | 1,04 | 19 | 1,07 | - | -
27.05.2020 11:30 | MR201C | L363C | - | 30,6 | - | - | - | - | 62 | 77 | 1,25 | 20,1 | 2,4 | 88 | 1,02 | 44 | 1,04 | 18 | 1,08 | - | -
27.05.2020 12:00 | MR201F | L294F | - | 29,3 | - | - | - | - | 79 | 97 | 1,22 | 11,9 | 2,0 | 105 | 1,02 | 52 | 1,07 | 20 | 1,06 | - | -
27.05.2020 13:10 | MR201D | L295D | - | - | - | - | - | - | 66 | 81 | 1,24 | 18,9 | 2,4 | 92 | 1,01 | 47 | 1,04 | 19 | 1,07 | - | -
27.05.2020 13:26 | MR201D | L365B | - | - | - | - | - | - | 62 | 79 | 1,27 | 18,3 | 2,7 | 89 | 1,02 | 46 | 1,04 | 18 | 1,06 | - | -
27.05.2020 17:18 | MS214A | U64A | - | - | - | - | - | 17,37 | 68 | 84 | 1,23 | 15,3 | 2,2 | 92 | 1,02 | 47 | 1,03 | 18 | 1,07 | - | -
27.05.2020 17:45 | MS214F | U36F | - | - | - | - | - | 16,24 | 70 | 86 | 1,23 | 13,8 | 2,7 | 95 | 1,02 | 49 | 1,02 | 22 | 1,13 | - | -
27.05.2020 17:50 | MR201E | L296E | - | - | - | - | - | - | 66 | 84 | 1,28 | 15,5 | 2,8 | 93 | 1,02 | 46 | 1,06 | 20 | 1,08 | - | -
27.05.2020 18:25 | MR201A | L367A | - | - | - | - | - | - | 73 | 93 | 1,27 | 18,7 | 2,5 | 106 | 1,02 | 53 | 1,04 | 20 | 1,04 | - | -
27.05.2020 22:00 | MS214F | U36F/1 | - | - | - | - | - | - | 72 | 87 | 1,21 | 13,6 | 2,2 | 95 | 1,01 | 49 | 1,02 | 21 | 1,11 | - | -
27.05.2020 22:40 | MR201C | L369C | - | - | - | - | - | - | 73 | 92 | 1,26 | 11,7 | 3,0 | 101 | 1,01 | 51 | 1,02 | 22 | 1,10 | - | -
27.05.2020 23:15 | MR201F | L302F | - | - | - | - | - | - | 69 | 83 | 1,20 | 15,2 | 2,2 | 91 | 1,01 | 47 | 1,02 | 21 | 1,12 | - | -
28.05.2020 00:05 | MS214D | U65D | - | - | - | - | - | 17,09 | 75 | 90 | 1,20 | 14,5 | 1,7 | 98 | 1,02 | 50 | 1,03 | 19 | 1,07 | - | -
28.05.2020 00:55 | MR201A | L372A | - | - | - | - | - | - | 72 | 85 | 1,19 | 11,5 | 1,9 | 92 | 1,01 | 47 | 1,03 | 19 | 1,06 | - | -
28.05.2020 00:55 | MS214F | U36F/2 | - | - | - | - | - | - | 72 | 87 | 1,21 | 15,0 | 1,9 | 96 | 1,02 | 49 | 1,04 | 19 | 1,07 | - | -
28.05.2020 01:45 | MR201D | L305D | - | - | - | - | - | - | 77 | 92 | 1,19 | 15,2 | 1,7 | 101 | 1,01 | 52 | 1,03 | 20 | 1,06 | - | -
28.05.2020 03:30 | MS214E | U37E | - | - | - | - | - | 16,92 | 72 | 86 | 1,19 | 15,4 | 1,9 | 94 | 1,01 | 49 | 1,02 | 21 | 1,11 | - | -
28.05.2020 04:35 | MR201B | L373B | - | - | - | - | - | - | 62 | 94 | 1,51 | 25,5 | 5,6 | 116 | 1,04 | 53 | 1,08 | 23 | 1,08 | - | -
28.05.2020 05:30 | MR201E | L307E | - | - | - | - | - | - | 79 | 98 | 1,24 | 18,2 | 2,1 | 111 | 1,02 | 55 | 1,05 | 22 | 1,06 | - | -
28.05.2020 07:00 | MS214C | U66C | - | - | - | - | - | 18,37 | 74 | 92 | 1,25 | 14,6 | 2,5 | 102 | 1,02 | 53 | 1,02 | 20 | 1,05 | - | -
28.05.2020 07:05 | MR201C | L377C | - | - | - | - | - | - | 59 | 72 | 1,22 | 23,8 | 2,2 | 83 | 1,01 | 43 | 1,02 | 19 | 1,11 | - | -
28.05.2020 09:50 | MS214A | U67A | - | - | - | - | - | 17,67 | 69 | 84 | 1,22 | 17,9 | 1,9 | 94 | 1,02 | 47 | 1,03 | 19 | 1,08 | - | -
28.05.2020 10:00 | MR201A | L381A | - | 30,0 | - | - | - | - | 63 | 73 | 1,17 | 20,7 | 1,4 | 83 | 1,01 | 43 | 1,02 | 16 | 1,06 | - | -
28.05.2020 10:59 | MR201D | L311D | - | 28,8 | - | - | - | - | 66 | 81 | 1,22 | 24,3 | 1,8 | 94 | 1,01 | 48 | 1,03 | 18 | 1,06 | - | -
28.05.2020 11:50 | MR201F | L312F | - | - | - | - | - | - | 68 | 83 | 1,24 | 19,4 | 2,6 | 94 | 1,01 | 49 | 1,01 | 21 | 1,12 | - | -
28.05.2020 12:30 | MS214C | U66C/1 | - | - | - | - | - | - | 70 | 89 | 1,26 | 16,0 | 2,5 | 99 | 1,02 | 50 | 1,03 | 20 | 1,09 | - | -
28.05.2020 13:40 | MR201C | L384C | - | - | - | - | - | - | 67 | 84 | 1,24 | 12,7 | 2,6 | 91 | 1,01 | 47 | 1,02 | 18 | 1,08 | - | -
28.05.2020 14:10 | MR201E | L313E | - | - | - | - | - | - | 66 | 85 | 1,28 | 16,1 | 3,2 | 95 | 1,01 | 49 | 1,03 | 20 | 1,10 | - | -
28.05.2020 16:40 | MS214F | U38F | - | - | - | - | - | 16,72 | 72 | 87 | 1,21 | 15,9 | 2,1 | 96 | 1,02 | 49 | 1,02 | 21 | 1,10 | - | -
28.05.2020 17:10 | MS214D | U68D | - | - | - | - | - | 17,35 | 70 | 84 | 1,21 | 16,8 | 2,0 | 94 | 1,02 | 48 | 1,03 | 19 | 1,09 | - | -
28.05.2020 17:15 | MR201B | L386B | - | - | - | - | - | - | 71 | 89 | 1,25 | 13,4 | 2,7 | 98 | 1,02 | 50 | 1,02 | 20 | 1,08 | - | -
28.05.2020 22:40 | MR201F | L318F | - | - | - | - | - | - | 69 | 86 | 1,24 | 17,9 | 2,0 | 96 | 1,02 | 48 | 1,05 | 18 | 1,05 | - | -
29.05.2020 00:23 | MR201A | L390A | - | - | - | - | - | - | 67 | 85 | 1,27 | 15,4 | 2,3 | 94 | 1,03 | 46 | 1,07 | 18 | 1,08 | - | -
29.05.2020 00:30 | MS214A | U69A | - | - | - | - | - | 17,76 | 75 | 90 | 1,22 | 15,9 | 1,9 | 100 | 1,02 | 52 | 1,04 | 19 | 1,05 | - | -
29.05.2020 01:31 | MR201D | L320D | - | - | - | - | - | - | 69 | 85 | 1,23 | 14,6 | 2,2 | 94 | 1,02 | 48 | 1,05 | 19 | 1,08 | - | -
29.05.2020 02:47 | MS214E | U39E | - | - | - | - | - | 16,97 | 67 | 83 | 1,24 | 16,0 | 2,4 | 93 | 1,02 | 47 | 1,04 | 18 | 1,07 | - | -
29.05.2020 02:47 | MR201E | L322E | - | - | - | - | - | - | 67 | 83 | 1,24 | 18,1 | 2,2 | 93 | 1,02 | 47 | 1,05 | 19 | 1,07 | - | -
29.05.2020 02:48 | MR201C | L393C | - | - | - | - | - | - | 70 | 97 | 1,39 | 28,5 | 3,3 | 118 | 1,04 | 55 | 1,07 | 22 | 1,07 | - | -
29.05.2020 05:30 | MS214D | U70D | - | - | - | - | - | 18,14 | 72 | 89 | 1,24 | 16,7 | 2,1 | 98 | 1,02 | 51 | 1,04 | 19 | 1,06 | - | -
29.05.2020 06:32 | MR201C | L400C | - | - | - | - | - | - | 60 | 76 | 1,25 | 22,5 | 2,3 | 87 | 1,02 | 44 | 1,03 | 18 | 1,10 | - | -
29.05.2020 07:04 | MR201B | L398B | - | - | - | - | - | - | 64 | 79 | 1,23 | 19,9 | 2,2 | 89 | 1,02 | 45 | 1,02 | 18 | 1,07 | - | -
29.05.2020 07:50 | MR201A | L404A | - | 29,0 | - | - | - | - | 63 | 77 | 1,22 | 19,8 | 1,7 | 86 | 1,02 | 44 | 1,03 | 17 | 1,12 | - | -
29.05.2020 08:11 | MS214C | U71C | - | - | - | - | - | 17,77 | 69 | 83 | 1,20 | 17,4 | 1,7 | 92 | 1,02 | 47 | 1,02 | 18 | 1,07 | - | -
29.05.2020 08:15 | MR201F | L325F | - | 31,3 | - | - | - | - | 67 | 82 | 1,22 | 18,3 | 2,1 | 91 | 1,01 | 47 | 1,02 | 19 | 1,07 | - | -
29.05.2020 11:07 | MR201E | L327E | - | - | - | - | - | - | 71 | 87 | 1,24 | 11,3 | 2,4 | 95 | 1,01 | 48 | 1,05 | 18 | 1,07 | - | -
29.05.2020 11:08 | MR201B | L408B | - | - | - | - | - | - | 64 | 81 | 1,27 | 34,3 | 1,9 | 100 | 1,04 | 48 | 1,02 | 19 | 1,07 | - | -
29.05.2020 11:34 | MS214A | U72A | - | - | - | - | - | 18,50 | 68 | 82 | 1,20 | 18,3 | 1,6 | 91 | 1,02 | 47 | 1,02 | 18 | 1,07 | - | -
29.05.2020 12:10 | MS214F | U40F | - | - | - | - | - | 17,01 | 70 | 84 | 1,19 | 13,6 | 1,7 | 91 | 1,02 | 45 | 1,02 | 19 | 1,08 | - | -
29.05.2020 13:05 | MR201C | L412C | - | - | - | - | - | - | 69 | 84 | 1,22 | 15,3 | 2,1 | 93 | 1,02 | 47 | 1,02 | 19 | 1,10 | - | -
29.05.2020 13:30 | MR201D | L329D | - | - | - | - | - | - | 66 | 76 | 1,16 | 13,4 | 1,4 | 82 | 1,01 | 43 | 1,02 | 18 | 1,10 | - | -
29.05.2020 14:25 | MS214A | U72/A/1 | - | - | - | - | - | - | 69 | 83 | 1,21 | 17,4 | 1,7 | 92 | 1,02 | 47 | 1,03 | 18 | 1,08 | - | -
29.05.2020 15:48 | MR201A | L416A | - | - | - | - | - | - | 73 | 86 | 1,18 | 11,3 | 1,7 | 92 | 1,01 | 48 | 1,02 | 19 | 1,09 | - | -
29.05.2020 15:50 | MS214D | U73D | - | - | - | - | - | 18,14 | 70 | 86 | 1,20 | 15,5 | 2,2 | 95 | 1,02 | 49 | 1,02 | 20 | 1,09 | - | -
29.05.2020 17:21 | MS214F | U40F/1 | - | - | - | - | - | - | 70 | 85 | 1,20 | 15,3 | 1,8 | 93 | 1,02 | 48 | 1,03 | 19 | 1,08 | - | -
29.05.2020 18:35 | MR201B | L420B | - | - | - | - | - | - | 76 | 92 | 1,22 | 16,6 | 2,1 | 103 | 1,02 | 52 | 1,02 | 21 | 1,07 | - | -
29.05.2020 18:35 | MR201F | L332F | - | - | - | - | - | - | 64 | 77 | 1,22 | 23,4 | 2,0 | 89 | 1,02 | 46 | 1,02 | 19 | 1,09 | - | -
29.05.2020 20:05 | MS214C | U74C | - | - | - | - | - | 17,62 | 73 | 88 | 1,20 | 15,1 | 1,8 | 96 | 1,02 | 49 | 1,03 | 20 | 1,08 | - | -
29.05.2020 21:05 | MR201C | L424C | - | - | - | - | - | - | 63 | 76 | 1,21 | 16,3 | 2,4 | 84 | 1,01 | 44 | 1,02 | 20 | 1,13 | - | -
29.05.2020 23:05 | MR201A | L428A | - | - | - | - | - | - | 69 | 81 | 1,17 | 15,6 | 1,5 | 89 | 1,01 | 46 | 1,02 | 18 | 1,05 | - | -
30.05.2020 00:10 | MS214A | U75A | - | - | - | - | - | 17,87 | 68 | 80 | 1,18 | 16,4 | 1,5 | 89 | 1,01 | 46 | 1,02 | 18 | 1,07 | - | -
30.05.2020 01:45 | MR201B | L432B | - | - | - | - | - | - | 66 | 80 | 1,21 | 19,1 | 2,1 | 90 | 1,01 | 46 | 1,02 | 19 | 1,08 | - | -
30.05.2020 03:45 | MS214A | U75A/1 | - | - | - | - | - | - | 69 | 82 | 1,19 | 16,0 | 1,7 | 91 | 1,01 | 47 | 1,02 | 19 | 1,09 | - | -
30.05.2020 05:10 | MS214D | U76D | - | - | - | - | - | 17,72 | 71 | 86 | 1,21 | 14,4 | 2,0 | 94 | 1,02 | 48 | 1,02 | 19 | 1,08 | - | -
30.05.2020 07:40 | MR201E | L336E | - | - | - | - | - | - | 75 | 89 | 1,19 | 13,0 | 1,7 | 97 | 1,01 | 49 | 1,04 | 19 | 1,06 | - | -
30.05.2020 08:00 | MR201C | L437C | - | 29,0 | - | - | - | - | 75 | 97 | 1,30 | 13,4 | 3,6 | 108 | 1,02 | 55 | 1,02 | 23 | 1,13 | - | -
30.05.2020 09:35 | MR201D | L338D | - | 30,1 | - | - | - | - | 63 | 74 | 1,17 | 20,8 | 1,3 | 84 | 1,01 | 44 | 1,02 | 16 | 1,06 | - | -
30.05.2020 09:40 | MS214E | U41E | - | - | - | - | - | 17,54 | 69 | 83 | 1,20 | 18,0 | 1,6 | 93 | 1,02 | 47 | 1,03 | 19 | 1,08 | - | -
30.05.2020 10:35 | MS214C | U77C | - | - | - | - | - | 17,55 | 74 | 89 | 1,21 | 13,3 | 1,9 | 97 | 1,02 | 50 | 1,02 | 18 | 1,06 | - | -
30.05.2020 11:05 | MR201A | L443A | - | - | - | - | - | - | 83 | 96 | 1,16 | 14,6 | 1,4 | 105 | 1,01 | 54 | 1,02 | 20 | 1,04 | - | -
30.05.2020 13:00 | MR201B | L445B | - | - | - | - | - | - | 66 | 80 | 1,21 | 18,7 | 2,2 | 89 | 1,01 | 47 | 1,01 | 20 | 1,11 | - | -
30.05.2020 15:00 | MS214C | U77C/1 | - | - | - | - | - | - | 71 | 86 | 1,22 | 16,2 | 1,9 | 96 | 1,02 | 48 | 1,03 | 19 | 1,10 | - | -
30.05.2020 15:35 | MS214A | U78A | - | - | - | - | - | 18,18 | 76 | 90 | 1,19 | 17,0 | 1,6 | 99 | 1,02 | 52 | 1,03 | 20 | 1,06 | - | -
30.05.2020 17:50 | MR201C | L452C | - | - | - | - | - | - | 59 | 74 | 1,24 | 23,7 | 2,7 | 85 | 1,01 | 44 | 1,01 | 20 | 1,13 | - | -
30.05.2020 20:05 | MR201A | L456A | - | - | - | - | - | - | 65 | 78 | 1,19 | 18,6 | 1,8 | 87 | 1,01 | 46 | 1,02 | 18 | 1,08 | - | -
30.05.2020 20:15 | MS214D | U79D | - | - | - | - | - | 17,55 | 65 | 78 | 1,19 | 20,1 | 1,6 | 87 | 1,02 | 45 | 1,01 | 18 | 1,08 | - | -
30.05.2020 21:11 | MR201F | L342F | - | - | - | - | - | - | 69 | 82 | 1,20 | 20,7 | 1,8 | 93 | 1,01 | 49 | 1,02 | 20 | 1,10 | - | -
30.05.2020 22:29 | MS214F | U42F | - | - | - | - | - | 17,04 | 68 | 82 | 1,20 | 18,6 | 1,8 | 91 | 1,02 | 47 | 1,02 | 19 | 1,08 | - | -
30.05.2020 23:20 | MR201B | L460B | - | - | - | - | - | - | 72 | 85 | 1,17 | 10,9 | 1,7 | 91 | 1,01 | 48 | 1,02 | 18 | 1,07 | - | -
31.05.2020 00:10 | MS214C | U80C | - | - | - | - | - | 17,34 | 72 | 86 | 1,20 | 17,7 | 1,6 | 96 | 1,03 | 49 | 1,03 | 19 | 1,07 | - | -
31.05.2020 01:33 | MS214D | U79D/1 | - | - | - | - | - | - | 67 | 79 | 1,19 | 18,4 | 1,6 | 89 | 1,02 | 46 | 1,02 | 18 | 1,08 | - | -
31.05.2020 02:37 | MS214F | U42F/1 | - | - | - | - | - | - | 69 | 83 | 1,21 | 17,6 | 1,8 | 93 | 1,02 | 47 | 1,03 | 19 | 1,07 | - | -
31.05.2020 02:47 | MR201C | L465C | - | - | - | - | - | - | 75 | 90 | 1,21 | 14,9 | 1,9 | 99 | 1,02 | 50 | 1,03 | 20 | 1,08 | - | -
31.05.2020 03:55 | MR201D | L347D | - | - | - | - | - | - | 69 | 79 | 1,16 | 17,4 | 1,2 | 87 | 1,01 | 46 | 1,02 | 18 | 1,07 | - | -
31.05.2020 04:40 | MR201E | L348E | - | - | - | - | - | - | 70 | 86 | 1,22 | 10,8 | 2,3 | 93 | 1,01 | 48 | 1,03 | 19 | 1,11 | - | -
31.05.2020 05:25 | MR201A | L469A | - | - | - | - | - | - | 79 | 93 | 1,18 | 8,2 | 1,7 | 98 | 1,01 | 51 | 1,03 | 18 | 1,07 | - | -
31.05.2020 05:58 | MS214D | U79D/2 | - | - | - | - | - | - | 69 | 83 | 1,21 | 17,8 | 1,8 | 93 | 1,02 | 48 | 1,02 | 19 | 1,09 | - | -
31.05.2020 07:03 | MS214E | U43E | - | - | - | - | - | 16,89 | 71 | 83 | 1,18 | 15,1 | 1,5 | 91 | 1,01 | 47 | 1,03 | 18 | 1,07 | - | -
31.05.2020 07:26 | MS214A | U81A | - | - | - | - | - | 17,81 | 70 | 85 | 1,21 | 14,4 | 2,0 | 93 | 1,02 | 49 | 1,03 | 18 | 1,06 | - | -
31.05.2020 09:40 | MR201C | L473B | - | 29,7 | - | - | - | - | 71 | 86 | 1,20 | 13,6 | 1,9 | 94 | 1,02 | 48 | 1,03 | 18 | 1,05 | - | -
31.05.2020 10:47 | MR201D | L352D | - | 29,8 | - | - | - | - | 73 | 88 | 1,20 | 10,1 | 2,0 | 95 | 1,01 | 49 | 1,03 | 18 | 1,06 | - | -
31.05.2020 11:50 | MR201C | L 477C | - | - | - | - | - | - | 58 | 81 | 1,40 | 20,9 | 3,8 | 95 | 1,05 | 44 | 1,07 | 19 | 1,09 | - | -
31.05.2020 13:50 | MS214C | U82C | - | - | - | - | - | 17,49 | 70 | 84 | 1,20 | 15,0 | 1,6 | 92 | 1,02 | 47 | 1,03 | 18 | 1,06 | - | -
31.05.2020 16:30 | MR201A | L 481A | - | - | - | - | - | - | 62 | 77 | 1,24 | 19,2 | 2,2 | 87 | 1,02 | 44 | 1,03 | 18 | 1,08 | - | -
31.05.2020 16:47 | MS214D | U83D | - | - | - | - | - | 17,80 | 69 | 81 | 1,16 | 16,4 | 1,3 | 89 | 1,01 | 46 | 1,02 | 17 | 1,06 | - | -
31.05.2020 16:52 | MR201F | L354F | - | - | - | - | - | - | 71 | 85 | 1,20 | 15,0 | 1,8 | 93 | 1,01 | 48 | 1,04 | 18 | 1,06 | - | -
31.05.2020 17:20 | MS214F | U44F | - | - | - | - | - | 17,07 | 71 | 86 | 1,22 | 15,5 | 2,0 | 95 | 1,02 | 50 | 1,04 | 19 | 1,08 | - | -
31.05.2020 17:26 | MR201E | L356E | - | - | - | - | - | - | 67 | 88 | 1,31 | 12,9 | 2,9 | 97 | 1,02 | 46 | 1,09 | 18 | 1,06 | - | -
31.05.2020 18:30 | MR201B | L488B | - | - | - | - | - | - | 72 | 85 | 1,19 | 13,6 | 1,8 | 92 | 1,01 | 48 | 1,01 | 19 | 1,07 | - | -
31.05.2020 20:10 | MR201A | L490A | - | - | - | - | - | - | 67 | 81 | 1,21 | 16,7 | 1,8 | 90 | 1,01 | 46 | 1,03 | 18 | 1,06 | - | -
31.05.2020 20:40 | MS214A | U84A | - | - | - | - | - | 17,61 | 71 | 85 | 1,21 | 16,1 | 1,9 | 94 | 1,02 | 49 | 1,03 | 19 | 1,08 | - | -
31.05.2020 21:20 | MS214D | U83D/1 | - | - | - | - | - | - | 70 | 82 | 1,17 | 15,7 | 1,4 | 90 | 1,01 | 47 | 1,02 | 18 | 1,08 | - | -
31.05.2020 22:15 | MR201F | L359F | - | - | - | - | - | - | 81 | 95 | 1,18 | 8,1 | 2,1 | 101 | 1,01 | 52 | 1,02 | 25 | 1,15 | - | -
01.06.2020 00:20 | MR201C | L495C | - | - | - | - | - | - | 69 | 83 | 1,20 | 16,1 | 2,0 | 92 | 1,01 | 48 | 1,02 | 19 | 1,08 | - | -
01.06.2020 00:45 | MR201D | L360D | - | - | - | - | - | - | 69 | 82 | 1,18 | 17,2 | 1,4 | 90 | 1,01 | 47 | 1,03 | 18 | 1,09 | - | -
01.06.2020 01:40 | MS214C | U85C | - | - | - | - | - | 17,79 | 73 | 85 | 1,16 | 14,9 | 1,3 | 92 | 1,01 | 48 | 1,02 | 18 | 1,05 | - | -
01.06.2020 01:55 | MR201B | L1B | - | - | - | - | - | - | 79 | 98 | 1,24 | 16,4 | 2,1 | 108 | 1,02 | 55 | 1,03 | 20 | 1,05 | - | -
01.06.2020 05:02 | MR201A | L6A | - | - | - | - | - | - | 78 | 98 | 1,25 | 13,4 | 2,4 | 107 | 1,01 | 55 | 1,04 | 20 | 1,06 | - | -
01.06.2020 05:25 | MR201E | L4E | - | - | - | - | - | - | 65 | 78 | 1,20 | 20,0 | 2,0 | 88 | 1,02 | 46 | 1,02 | 20 | 1,13 | - | -
01.06.2020 06:30 | MS214D | U1D | - | - | - | - | - | 17,77 | 76 | 90 | 1,17 | 13,4 | 1,5 | 97 | 1,02 | 50 | 1,02 | 19 | 1,07 | - | -
01.06.2020 06:50 | MS214E | U1E | - | - | - | - | - | 17,10 | 71 | 87 | 1,22 | 15,1 | 2,2 | 96 | 1,02 | 49 | 1,02 | 20 | 1,10 | - | -
01.06.2020 09:40 | MS214A | U2A | - | - | - | - | - | 17,58 | 77 | 92 | 1,20 | 13,8 | 1,8 | 101 | 1,02 | 52 | 1,02 | 19 | 1,06 | - | -
01.06.2020 10:15 | MR201B | L13B | - | - | - | - | - | - | 64 | 76 | 1,19 | 23,0 | 1,5 | 87 | 1,01 | 45 | 1,01 | 18 | 1,07 | - | -
01.06.2020 10:50 | MS214D | U1D\1 | - | - | - | - | - | - | 74 | 87 | 1,18 | 15,4 | 1,5 | 95 | 1,02 | 49 | 1,02 | 19 | 1,08 | - | -
01.06.2020 10:55 | MR201C | L14C | - | 30,3 | - | - | - | - | 67 | 80 | 1,20 | 13,7 | 2,1 | 87 | 1,01 | 46 | 1,02 | 19 | 1,10 | - | -
01.06.2020 12:00 | MR201D | L9D | - | - | - | - | - | - | 69 | 79 | 1,15 | 17,3 | 1,2 | 87 | 1,01 | 46 | 1,02 | 18 | 1,07 | - | -
01.06.2020 13:40 | MS214F | U2F | - | - | - | - | - | 16,74 | 71 | 84 | 1,17 | 16,3 | 1,6 | 92 | 1,02 | 48 | 1,02 | 21 | 1,11 | - | -
01.06.2020 13:45 | MR201F | L11F | - | 29,7 | - | - | - | - | 79 | 89 | 1,13 | 8,9 | 1,2 | 94 | 1,01 | 49 | 1,02 | 20 | 1,07 | - | -
01.06.2020 15:15 | MR201A | L19A | - | - | - | - | - | - | 89 | 104 | 1,17 | 17,2 | 1,3 | 115 | 1,01 | 59 | 1,02 | 22 | 1,05 | - | -
01.06.2020 15:30 | MS214A | U2A\1 | - | - | - | - | - | - | 77 | 91 | 1,18 | 15,5 | 1,5 | 100 | 1,02 | 51 | 1,02 | 20 | 1,07 | - | -
01.06.2020 16:45 | MS214C | U3C | - | - | - | - | - | 17,65 | 76 | 90 | 1,19 | 15,9 | 1,5 | 99 | 1,02 | 51 | 1,03 | 20 | 1,08 | - | -
01.06.2020 17:15 | MR201C | L21C | - | - | - | - | - | - | 72 | 88 | 1,22 | 13,0 | 2,4 | 96 | 1,02 | 50 | 1,02 | 20 | 1,09 | - | -
01.06.2020 18:20 | MR201B | L23B | - | - | - | - | - | - | 72 | 87 | 1,20 | 12,5 | 2,1 | 94 | 1,01 | 49 | 1,02 | 19 | 1,07 | - | -
01.06.2020 21:20 | MR201A | L25A | - | - | - | - | - | - | 69 | 80 | 1,16 | 18,6 | 1,1 | 89 | 1,01 | 46 | 1,02 | 17 | 1,06 | - | -
01.06.2020 22:53 | MS214D | U4D | - | - | - | - | - | 17,77 | 71 | 84 | 1,18 | 15,9 | 1,5 | 93 | 1,02 | 48 | 1,02 | 18 | 1,07 | - | -
01.06.2020 23:15 | MR201C | L30C | - | 30,0 | - | - | - | - | 65 | 79 | 1,22 | 18,7 | 2,0 | 89 | 1,01 | 46 | 1,02 | 18 | 1,07 | - | -
02.06.2020 02:23 | MS214A | U5A | - | - | - | - | - | 18,00 | 70 | 82 | 1,17 | 17,1 | 1,3 | 90 | 1,01 | 47 | 1,02 | 18 | 1,06 | - | -
02.06.2020 04:05 | MR201B | L35B | - | - | - | - | - | - | 67 | 82 | 1,23 | 14,5 | 2,3 | 91 | 1,01 | 47 | 1,03 | 18 | 1,06 | - | -
02.06.2020 04:17 | MR201F | L13F | - | 29,7 | - | - | - | - | 70 | 82 | 1,17 | 18,6 | 1,3 | 91 | 1,01 | 47 | 1,02 | 18 | 1,05 | - | -
02.06.2020 06:37 | MR201A | L39A | - | - | - | - | - | - | 67 | 76 | 1,15 | 21,3 | 1,0 | 86 | 1,01 | 45 | 1,01 | 17 | 1,05 | - | -
02.06.2020 07:14 | MS214C | U6C | - | - | - | - | - | 17,89 | 70 | 81 | 1,16 | 17,3 | 1,2 | 89 | 1,02 | 46 | 1,02 | 18 | 1,07 | - | -
02.06.2020 09:05 | MR201E | L15E | - | - | - | - | - | - | 75 | 96 | 1,29 | 15,8 | 3,2 | 108 | 1,02 | 55 | 1,03 | 22 | 1,09 | - | -
02.06.2020 09:15 | MR201C | L43C | - | - | - | - | - | - | 61 | 76 | 1,24 | 20,0 | 2,5 | 86 | 1,02 | 45 | 1,02 | 19 | 1,12 | - | -
02.06.2020 11:00 | MR201A | L47A | - | 29,7 | - | - | - | - | 69 | 80 | 1,17 | 17,0 | 1,2 | 88 | 1,02 | 46 | 1,02 | 18 | 1,12 | - | -
02.06.2020 11:00 | MS214E | U3E | - | - | - | - | - | 17,13 | 69 | 82 | 1,19 | 16,1 | 1,7 | 91 | 1,02 | 47 | 1,02 | 19 | 1,12 | - | -
02.06.2020 11:15 | MR201D | L17D | - | - | - | - | - | - | 76 | 89 | 1,17 | 9,4 | 1,6 | 95 | 1,01 | 49 | 1,04 | 18 | 1,06 | - | -
02.06.2020 11:30 | MS214C | U6C/1 | - | - | - | - | - | - | 71 | 83 | 1,18 | 17,5 | 1,3 | 92 | 1,02 | 47 | 1,02 | 19 | 1,08 | - | -
02.06.2020 12:28 | MS214D | U7D | - | - | - | - | - | 17,47 | 68 | 81 | 1,19 | 18,0 | 1,4 | 90 | 1,02 | 46 | 1,02 | 18 | 1,11 | - | -
02.06.2020 14:12 | MR201B | L50B | - | - | - | - | - | - | 69 | 82 | 1,19 | 13,7 | 1,8 | 89 | 1,01 | 46 | 1,02 | 17 | 1,05 | - | -
02.06.2020 16:27 | MR201F | L19F | - | 29,7 | - | - | - | - | 63 | 74 | 1,18 | 22,5 | 1,7 | 85 | 1,01 | 44 | 1,01 | 20 | 1,13 | - | -
02.06.2020 17:03 | MS214A | U8A | - | - | - | - | - | 17,59 | 70 | 82 | 1,17 | 15,5 | 1,4 | 90 | 1,02 | 47 | 1,02 | 18 | 1,07 | - | -
02.06.2020 17:04 | MR201C | L54C | - | - | - | - | - | - | 79 | 98 | 1,24 | 24,8 | 1,9 | 114 | 1,02 | 57 | 1,02 | 22 | 1,06 | - | -
02.06.2020 21:25 | MR201A | L61A | - | - | - | - | - | - | 73 | 90 | 1,22 | 11,3 | 2,3 | 97 | 1,01 | 50 | 1,03 | 19 | 1,07 | - | -
02.06.2020 23:30 | MS214C | U9C | - | - | - | - | - | 17,88 | 73 | 88 | 1,19 | 16,5 | 1,6 | 97 | 1,02 | 50 | 1,03 | 19 | 1,07 | - | -
03.06.2020 00:25 | MR201B | L65B | - | - | - | - | - | - | 68 | 87 | 1,27 | 12,1 | 2,9 | 95 | 1,02 | 48 | 1,03 | 19 | 1,08 | - | -
03.06.2020 00:55 | MR201E | L21E | - | - | - | - | - | - | 67 | 87 | 1,30 | 10,8 | 3,5 | 95 | 1,01 | 48 | 1,04 | 20 | 1,10 | - | -
03.06.2020 02:10 | MR201F | L22F | - | - | - | - | - | - | 66 | 79 | 1,21 | 20,3 | 2,1 | 90 | 1,01 | 46 | 1,02 | 20 | 1,09 | - | -
03.06.2020 02:50 | MS214F | U4F | - | - | - | - | - | 16,70 | 70 | 84 | 1,20 | 16,1 | 1,9 | 93 | 1,02 | 47 | 1,02 | 19 | 1,09 | - | -
03.06.2020 03:45 | MR201C | L69C | - | - | - | - | - | - | 65 | 83 | 1,28 | 14,9 | 3,3 | 92 | 1,01 | 47 | 1,02 | 20 | 1,10 | - | -
03.06.2020 04:40 | MS214D | U10D | - | - | - | - | - | 17,57 | 72 | 87 | 1,20 | 14,2 | 2,0 | 95 | 1,02 | 49 | 1,02 | 20 | 1,09 | - | -
03.06.2020 05:55 | MR201A | L73A | - | - | - | - | - | - | 69 | 81 | 1,17 | 15,2 | 1,6 | 89 | 1,01 | 46 | 1,02 | 18 | 1,07 | - | -
03.06.2020 08:25 | MR201D | L24D | - | 29,8 | - | - | - | - | 56 | 69 | 1,23 | 27,9 | 1,8 | 81 | 1,01 | 42 | 1,03 | 16 | 1,06 | - | -
03.06.2020 09:35 | MS214A | U11A | - | - | - | - | - | 17,76 | 69 | 83 | 1,19 | 16,6 | 1,6 | 91 | 1,01 | 47 | 1,02 | 18 | 1,07 | - | -
03.06.2020 10:25 | MR201B | L78B | - | 30,0 | - | - | - | - | 73 | 90 | 1,22 | 13,1 | 2,1 | 98 | 1,02 | 50 | 1,03 | 18 | 1,05 | - | -
03.06.2020 11:25 | MR201C | L79C | - | - | - | - | - | - | 74 | 95 | 1,28 | 19,6 | 2,8 | 108 | 1,02 | 54 | 1,03 | 21 | 1,08 | - | -
03.06.2020 13:30 | MR201E | L27E | - | - | - | - | - | - | 60 | 77 | 1,29 | 20,7 | 3,1 | 89 | 1,01 | 46 | 1,03 | 18 | 1,08 | - | -
03.06.2020 15:15 | MR201A | L83A | - | - | - | - | - | - | 76 | 89 | 1,18 | 11,8 | 1,7 | 97 | 1,02 | 49 | 1,03 | 19 | 1,05 | - | -
03.06.2020 15:20 | MS214E | U5E | - | - | - | - | - | 16,59 | 66 | 81 | 1,24 | 20,0 | 2,0 | 92 | 1,02 | 46 | 1,03 | 18 | 1,08 | - | -
03.06.2020 17:00 | MR201B | L84B | - | - | - | - | - | - | 76 | 100 | 1,32 | 45,0 | 3,0 | 135 | 1,02 | 66 | 1,02 | 24 | 1,04 | - | -
03.06.2020 17:50 | MS214C | U12C | - | - | - | - | - | 17,35 | 71 | 88 | 1,23 | 17,8 | 2,2 | 98 | 1,02 | 51 | 1,03 | 21 | 1,10 | - | -
03.06.2020 18:50 | MR201F | L31F | - | - | - | - | - | - | 68 | 81 | 1,20 | 16,2 | 1,7 | 89 | 1,01 | 46 | 1,04 | 17 | 1,06 | - | -
03.06.2020 20:35 | MS214E | U5E/1 | - | - | - | - | - | - | 67 | 82 | 1,23 | 18,4 | 2,0 | 92 | 1,02 | 47 | 1,03 | 19 | 1,08 | - | -
03.06.2020 22:00 | MR201D | L33D | - | - | - | - | - | - | 66 | 80 | 1,21 | 17,3 | 1,8 | 89 | 1,01 | 45 | 1,04 | 18 | 1,07 | - | -
03.06.2020 22:45 | MS214D | U13D | - | - | - | - | - | 17,60 | 74 | 90 | 1,22 | 17,1 | 2,0 | 100 | 1,02 | 53 | 1,05 | 20 | 1,07 | - | -
03.06.2020 22:49 | MR201C | L87C | - | - | - | - | - | - | 73 | 98 | 1,33 | 29,1 | 3,2 | 118 | 1,02 | 59 | 1,02 | 22 | 1,06 | - | -
03.06.2020 22:49 | MS214E | U5E/2 | - | - | - | - | - | - | 67 | 82 | 1,22 | 18,4 | 1,9 | 91 | 1,02 | 47 | 1,03 | 18 | 1,08 | - | -
04.06.2020 00:44 | MR201E | L35E | - | - | - | - | - | - | 67 | 94 | 1,40 | 15,4 | 4,6 | 106 | 1,01 | 53 | 1,03 | 20 | 1,08 | - | -
04.06.2020 00:45 | MR201A | L90A | - | - | - | - | - | - | 65 | 79 | 1,21 | 17,6 | 1,9 | 88 | 1,01 | 45 | 1,02 | 18 | 1,09 | - | -
04.06.2020 01:30 | MS214E | U5E/3 | - | - | - | - | - | - | 68 | 84 | 1,25 | 17,9 | 2,3 | 95 | 1,02 | 48 | 1,04 | 19 | 1,07 | - | -
04.06.2020 02:15 | MR201B | L91B | - | - | - | - | - | - | 72 | 100 | 1,39 | 41,8 | 2,5 | 134 | 1,06 | 60 | 1,02 | 20 | 1,06 | - | -
04.06.2020 04:36 | MR201C | L94C | - | - | - | - | - | - | 71 | 93 | 1,32 | 24,0 | 3,1 | 109 | 1,02 | 54 | 1,02 | 21 | 1,10 | - | -
04.06.2020 07:02 | MS214A | U14A | - | - | - | - | - | 17,66 | 72 | 88 | 1,23 | 21,8 | 1,8 | 100 | 1,03 | 51 | 1,04 | 20 | 1,07 | - | -
04.06.2020 07:17 | MS214D | U13D/1 | - | - | - | - | - | - | 71 | 87 | 1,23 | 17,8 | 1,9 | 97 | 1,02 | 51 | 1,05 | 19 | 1,07 | - | -
04.06.2020 07:25 | MR201F | L40F | - | - | - | - | - | - | 69 | 84 | 1,21 | 11,8 | 2,0 | 91 | 1,01 | 45 | 1,05 | 18 | 1,05 | - | -
04.06.2020 07:30 | MS214F | U6F | - | - | - | - | - | 17,00 | 68 | 83 | 1,21 | 17,0 | 1,8 | 92 | 1,02 | 46 | 1,03 | 19 | 1,08 | - | -
04.06.2020 11:00 | MR201A | L99A | - | 30,8 | - | - | - | - | 70 | 84 | 1,20 | 17,9 | 1,7 | 93 | 1,01 | 48 | 1,03 | 19 | 1,07 | - | -
04.06.2020 11:10 | MS214A | U14A/1 | - | - | - | - | - | - | 71 | 86 | 1,22 | 17,5 | 1,7 | 96 | 1,03 | 48 | 1,03 | 19 | 1,06 | - | -
04.06.2020 12:10 | MS214C | U15C | - | - | - | - | - | 17,89 | 68 | 84 | 1,24 | 16,3 | 2,1 | 94 | 1,03 | 47 | 1,03 | 19 | 1,09 | - | -
04.06.2020 14:45 | MR201E | L43E | - | 30,3 | - | - | - | - | 65 | 87 | 1,35 | 10,7 | 4,0 | 96 | 1,01 | 47 | 1,06 | 19 | 1,07 | - | -
04.06.2020 16:00 | MS214E | U7E | - | - | - | - | - | 17,58 | 69 | 85 | 1,23 | 13,3 | 2,1 | 92 | 1,02 | 46 | 1,05 | 18 | 1,08 | - | -
04.06.2020 16:51 | MR201C | L104C | - | - | - | - | - | - | 65 | 80 | 1,24 | 14,7 | 2,4 | 89 | 1,02 | 45 | 1,03 | 18 | 1,09 | - | -
04.06.2020 17:00 | MR201F | L48F | - | - | - | - | - | - | 67 | 83 | 1,24 | 13,9 | 2,4 | 91 | 1,01 | 46 | 1,04 | 18 | 1,07 | - | -
04.06.2020 17:34 | MR201D | L46D | - | - | - | - | - | - | 69 | 84 | 1,22 | 11,8 | 2,1 | 91 | 1,01 | 46 | 1,05 | 18 | 1,07 | - | -
04.06.2020 17:35 | MR201A | L107A | - | - | - | - | - | - | 64 | 78 | 1,22 | 14,2 | 2,4 | 86 | 1,01 | 44 | 1,03 | 18 | 1,06 | - | -
04.06.2020 18:40 | MS214D | U16D | - | - | - | - | - | 18,17 | 70 | 86 | 1,22 | 17,8 | 1,8 | 96 | 1,03 | 50 | 1,04 | 19 | 1,08 | - | -
04.06.2020 19:00 | MS214E | U7E/1 | - | - | - | - | - | - | 69 | 86 | 1,24 | 15,2 | 2,1 | 94 | 1,02 | 48 | 1,05 | 18 | 1,07 | - | -
04.06.2020 20:50 | MR201B | L110B | - | - | - | - | - | - | 63 | 80 | 1,26 | 15,9 | 2,7 | 89 | 1,02 | 45 | 1,03 | 18 | 1,08 | - | -
04.06.2020 23:00 | MR201E | L50E | - | - | - | - | - | - | 67 | 92 | 1,38 | 12,3 | 4,4 | 102 | 1,02 | 50 | 1,04 | 20 | 1,10 | - | -
04.06.2020 23:45 | MS214A | U17A | - | - | - | - | - | 17,49 | 68 | 83 | 1,22 | 18,8 | 1,9 | 93 | 1,03 | 48 | 1,03 | 19 | 1,09 | - | -
04.06.2020 23:50 | MR201C | L113C | - | - | - | - | - | - | 73 | 96 | 1,32 | 14,5 | 3,3 | 107 | 1,02 | 53 | 1,04 | 20 | 1,08 | - | -
05.06.2020 00:20 | MR201D | L52D | - | - | - | - | - | - | 64 | 76 | 1,19 | 20,4 | 1,6 | 86 | 1,01 | 44 | 1,02 | 18 | 1,09 | - | -
05.06.2020 02:35 | MR201A | L117A | - | - | - | - | - | - | 72 | 85 | 1,18 | 16,6 | 1,4 | 94 | 1,01 | 48 | 1,03 | 18 | 1,06 | - | -
05.06.2020 03:25 | MS214A | U17A/1 | - | - | - | - | - | - | 68 | 85 | 1,25 | 19,7 | 2,2 | 96 | 1,03 | 49 | 1,04 | 19 | 1,08 | - | -
05.06.2020 03:30 | MR201F | L54F | - | - | - | - | - | - | 75 | 89 | 1,20 | 11,9 | 2,0 | 97 | 1,01 | 49 | 1,03 | 21 | 1,11 | - | -
05.06.2020 04:20 | MS214F | U8F | - | - | - | - | - | 17,05 | 68 | 84 | 1,23 | 17,4 | 2,1 | 94 | 1,02 | 47 | 1,03 | 19 | 1,08 | - | -
05.06.2020 05:15 | MS214C | U18C | - | - | - | - | - | 17,63 | 73 | 89 | 1,22 | 17,1 | 2,0 | 99 | 1,02 | 51 | 1,03 | 20 | 1,08 | - | -
05.06.2020 06:16 | MS214A | U17A/2 | - | - | - | - | - | - | 70 | 86 | 1,23 | 17,7 | 2,1 | 96 | 1,02 | 49 | 1,03 | 20 | 1,09 | - | -
05.06.2020 06:50 | MR201B | L121B | - | - | - | - | - | - | 71 | 87 | 1,23 | 12,9 | 2,4 | 95 | 1,01 | 48 | 1,03 | 20 | 1,08 | - | -
05.06.2020 09:55 | MR201A | L126A | - | - | - | - | - | - | 64 | 76 | 1,18 | 18,1 | 1,6 | 84 | 1,01 | 44 | 1,02 | 18 | 1,07 | - | -
05.06.2020 11:06 | MS214D | U19D | - | - | - | - | - | 17,58 | 70 | 83 | 1,20 | 18,1 | 1,6 | 93 | 1,02 | 48 | 1,03 | 19 | 1,07 | - | -
05.06.2020 13:10 | MR201B | L130B | - | 30,3 | - | - | - | - | 65 | 79 | 1,22 | 18,4 | 2,1 | 89 | 1,01 | 45 | 1,02 | 19 | 1,08 | - | -
05.06.2020 13:30 | MR201F | L58F | - | 30,0 | - | - | - | - | 62 | 75 | 1,20 | 22,9 | 1,6 | 85 | 1,01 | 44 | 1,03 | 17 | 1,05 | - | -
05.06.2020 15:30 | MR201A | L133A | - | - | - | - | - | - | 62 | 72 | 1,17 | 19,2 | 1,4 | 81 | 1,01 | 42 | 1,02 | 16 | 1,09 | - | -
05.06.2020 15:50 | MS214C | U20C | - | - | - | - | - | 17,23 | 65 | 78 | 1,21 | 18,2 | 1,9 | 88 | 1,02 | 45 | 1,02 | 18 | 1,08 | - | -
05.06.2020 18:15 | MR201F | L60F | - | - | - | - | - | - | 73 | 93 | 1,29 | 23,8 | 2,2 | 109 | 1,03 | 53 | 1,06 | 21 | 1,06 | - | -
05.06.2020 19:18 | MR201A | L138A | - | - | - | - | - | - | 66 | 78 | 1,18 | 15,7 | 1,5 | 85 | 1,01 | 44 | 1,03 | 17 | 1,08 | - | -
05.06.2020 21:47 | MS214C | U20C/1 | - | - | - | - | - | - | 66 | 81 | 1,22 | 18,0 | 1,8 | 90 | 1,02 | 45 | 1,03 | 18 | 1,07 | - | -
05.06.2020 21:57 | MS214A | U21A | - | - | - | - | - | 17,87 | 68 | 83 | 1,22 | 19,2 | 1,8 | 93 | 1,03 | 47 | 1,04 | 19 | 1,07 | - | -
05.06.2020 21:58 | MR201B | L139B | - | - | - | - | - | - | 72 | 89 | 1,24 | 16,1 | 2,2 | 99 | 1,02 | 50 | 1,03 | 19 | 1,06 | - | -
05.06.2020 21:58 | MS214E | U9E | - | - | - | - | - | 17,11 | 65 | 80 | 1,23 | 20,3 | 1,9 | 91 | 1,02 | 46 | 1,03 | 18 | 1,08 | - | -
06.06.2020 03:04 | MR201F | L62F | - | - | - | - | - | - | 76 | 91 | 1,20 | 12,1 | 1,8 | 98 | 1,01 | 49 | 1,04 | 19 | 1,06 | - | -
06.06.2020 03:05 | MR201C | L142C | - | - | - | - | - | - | 67 | 88 | 1,32 | 14,0 | 3,6 | 98 | 1,02 | 49 | 1,05 | 20 | 1,07 | - | -
06.06.2020 03:48 | MS214A | U21A/1 | - | - | - | - | - | - | 71 | 85 | 1,20 | 16,4 | 1,6 | 94 | 1,02 | 48 | 1,04 | 19 | 1,06 | - | -
06.06.2020 04:17 | MR201A | L145A | - | - | - | - | - | - | 65 | 78 | 1,19 | 14,8 | 1,8 | 85 | 1,01 | 44 | 1,03 | 18 | 1,08 | - | -
06.06.2020 04:30 | MS214D | U22D | - | - | - | - | - | 17,60 | 68 | 83 | 1,21 | 17,6 | 1,7 | 93 | 1,02 | 47 | 1,04 | 18 | 1,07 | - | -
06.06.2020 04:45 | MS214F | U10F | - | - | - | - | - | 17,07 | 67 | 81 | 1,22 | 18,8 | 1,8 | 91 | 1,02 | 46 | 1,04 | 18 | 1,08 | - | -
06.06.2020 06:41 | MR201B | L149B | - | - | - | - | - | - | 74 | 89 | 1,22 | 14,6 | 1,9 | 98 | 1,02 | 49 | 1,04 | 19 | 1,05 | - | -
06.06.2020 08:30 | MR201C | L153C | - | 30,0 | - | - | - | - | 61 | 75 | 1,23 | 21,2 | 2,0 | 86 | 1,02 | 44 | 1,03 | 18 | 1,13 | - | -
06.06.2020 08:30 | MR201F | L65F | - | 29,7 | - | - | - | - | 74 | 90 | 1,21 | 12,0 | 2,0 | 97 | 1,02 | 49 | 1,04 | 19 | 1,07 | - | -
06.06.2020 09:47 | MS214E | U9E/1 | - | - | - | - | - | - | 69 | 84 | 1,21 | 18,0 | 1,7 | 93 | 1,02 | 47 | 1,04 | 18 | 1,07 | - | -
06.06.2020 10:24 | MS214C | U23C | - | - | - | - | - | 17,27 | 69 | 83 | 1,20 | 16,4 | 1,7 | 92 | 1,02 | 46 | 1,03 | 18 | 1,08 | - | -
06.06.2020 10:58 | MS214F | U10F/1 | - | - | - | - | - | - | 70 | 84 | 1,21 | 16,4 | 1,7 | 93 | 1,02 | 47 | 1,03 | 18 | 1,07 | - | -
06.06.2020 11:10 | MR201A | L157A | - | - | - | - | - | - | 74 | 88 | 1,19 | 12,0 | 1,7 | 95 | 1,01 | 48 | 1,04 | 19 | 1,05 | - | -
06.06.2020 14:58 | MR201B | L161B | - | - | - | - | - | - | 69 | 86 | 1,24 | 15,5 | 2,3 | 95 | 1,02 | 48 | 1,04 | 19 | 1,06 | - | -
06.06.2020 16:15 | MS214A | U24A | - | - | - | - | - | 17,79 | 71 | 85 | 1,19 | 14,4 | 1,7 | 93 | 1,02 | 47 | 1,02 | 18 | 1,06 | - | -
06.06.2020 17:50 | MR201C | L165C | - | - | - | - | - | - | 56 | 70 | 1,25 | 22,5 | 2,5 | 80 | 1,01 | 41 | 1,02 | 17 | 1,10 | - | -
06.06.2020 19:40 | MS214D | U25D | - | - | - | - | - | 17,26 | 70 | 84 | 1,21 | 15,8 | 1,9 | 93 | 1,02 | 47 | 1,02 | 19 | 1,09 | - | -
06.06.2020 20:25 | MR201F | L69F | - | - | - | - | - | - | 74 | 91 | 1,23 | 11,0 | 2,6 | 98 | 1,01 | 50 | 1,03 | 21 | 1,10 | - | -
06.06.2020 21:40 | MR201A | L170A | - | - | - | - | - | - | 70 | 82 | 1,18 | 13,9 | 1,6 | 89 | 1,01 | 46 | 1,02 | 18 | 1,06 | - | -
06.06.2020 23:55 | MS214C | U26C | - | - | - | - | - | 17,53 | 69 | 82 | 1,20 | 16,1 | 1,6 | 91 | 1,02 | 45 | 1,03 | 18 | 1,07 | - | -
07.06.2020 02:00 | MR201C | L176C | - | - | - | - | - | - | 70 | 89 | 1,28 | 15,3 | 3,1 | 99 | 1,02 | 51 | 1,02 | 20 | 1,10 | - | -
07.06.2020 04:20 | MS214A | U27A | - | - | - | - | - | 17,47 | 68 | 83 | 1,22 | 16,1 | 2,0 | 93 | 1,02 | 46 | 1,03 | 19 | 1,09 | - | -
07.06.2020 04:45 | MR201B | L181B | - | - | - | - | - | - | 57 | 69 | 1,22 | 23,9 | 1,9 | 80 | 1,02 | 41 | 1,02 | 16 | 1,07 | - | -
07.06.2020 05:55 | MS214E | U11E | - | - | - | - | - | 17,31 | 77 | 93 | 1,20 | 13,8 | 1,8 | 101 | 1,02 | 52 | 1,03 | 20 | 1,07 | - | -
07.06.2020 07:00 | MR201A | L185A | - | - | - | - | - | - | 71 | 87 | 1,23 | 10,0 | 2,4 | 94 | 1,01 | 48 | 1,04 | 18 | 1,07 | - | -
07.06.2020 09:00 | MS214D | U28D | - | - | - | - | - | 18,09 | 69 | 82 | 1,20 | 15,3 | 1,7 | 91 | 1,02 | 46 | 1,02 | 18 | 1,06 | - | -
07.06.2020 10:35 | MR201F | L75F | - | 30,3 | - | - | - | - | 61 | 75 | 1,24 | 18,3 | 2,2 | 85 | 1,01 | 44 | 1,02 | 17 | 1,11 | - | -
07.06.2020 10:40 | MR201C | L189C | - | - | - | - | - | - | 75 | 91 | 1,21 | 12,0 | 2,1 | 99 | 1,02 | 50 | 1,03 | 19 | 1,05 | - | -
07.06.2020 10:40 | MS214E | U11E/1 | - | - | - | - | - | - | 74 | 89 | 1,21 | 15,8 | 1,8 | 98 | 1,02 | 50 | 1,03 | 19 | 1,06 | - | -
07.06.2020 11:40 | MR201B | L190B | - | 30,4 | - | - | - | - | 59 | 73 | 1,24 | 22,4 | 2,3 | 84 | 1,01 | 43 | 1,01 | 16 | 1,06 | - | -
07.06.2020 13:25 | MS214C | U29C | - | - | - | - | - | 17,76 | 66 | 80 | 1,22 | 16,8 | 1,9 | 89 | 1,02 | 45 | 1,02 | 17 | 1,07 | - | -
07.06.2020 13:50 | MR201A | L194A | - | - | - | - | - | - | 71 | 84 | 1,19 | 11,0 | 1,8 | 91 | 1,01 | 46 | 1,03 | 17 | 1,05 | - | -
07.06.2020 15:50 | MS214C | U29C/1 | - | - | - | - | - | - | 67 | 81 | 1,21 | 16,5 | 1,9 | 90 | 1,02 | 46 | 1,02 | 17 | 1,06 | - | -
07.06.2020 16:15 | MR201B | L197B | - | - | - | - | - | - | 62 | 76 | 1,23 | 19,0 | 2,2 | 86 | 1,01 | 45 | 1,02 | 17 | 1,06 | - | -
07.06.2020 18:35 | MS214A | U30A | - | - | - | - | - | 18,34 | 67 | 81 | 1,21 | 15,5 | 2,0 | 90 | 1,01 | 46 | 1,02 | 17 | 1,06 | - | -
07.06.2020 19:00 | MR201C | L201C | - | - | - | - | - | - | 63 | 79 | 1,25 | 18,2 | 2,6 | 89 | 1,01 | 46 | 1,02 | 18 | 1,10 | - | -
07.06.2020 21:23 | MR201A | L205A | - | - | - | - | - | - | 71 | 88 | 1,25 | 10,8 | 2,6 | 95 | 1,01 | 49 | 1,03 | 18 | 1,07 | - | -
07.06.2020 22:09 | MR201F | L76F | - | - | - | - | - | - | 77 | 96 | 1,24 | 13,0 | 2,5 | 105 | 1,01 | 54 | 1,03 | 20 | 1,05 | - | -
07.06.2020 22:52 | MR201E | L77E | - | - | - | - | - | - | 56 | 76 | 1,36 | 19,7 | 4,1 | 88 | 1,01 | 45 | 1,02 | 17 | 1,09 | - | -
07.06.2020 23:17 | MS214D | U31D | - | - | - | - | - | 17,71 | 66 | 81 | 1,24 | 16,3 | 2,2 | 90 | 1,02 | 46 | 1,02 | 18 | 1,07 | - | -
07.06.2020 23:34 | MS214F | U12F | - | - | - | - | - | 15,98 | 70 | 87 | 1,25 | 15,2 | 2,3 | 97 | 1,02 | 49 | 1,03 | 18 | 1,06 | - | -
08.06.2020 00:10 | MR201B | L209B | - | - | - | - | - | - | 62 | 78 | 1,25 | 19,7 | 2,4 | 89 | 1,02 | 45 | 1,02 | 17 | 1,07 | - | -
08.06.2020 03:03 | MR201C | L113C | - | - | - | - | - | - | 63 | 78 | 1,24 | 19,0 | 2,5 | 88 | 1,01 | 46 | 1,02 | 18 | 1,09 | - | -
08.06.2020 04:16 | MS214C | U32C | - | - | - | - | - | 17,87 | 70 | 87 | 1,23 | 15,2 | 2,2 | 96 | 1,02 | 49 | 1,02 | 18 | 1,07 | - | -
08.06.2020 04:17 | MR201E | L81E | - | - | - | - | - | - | 72 | 97 | 1,36 | 14,4 | 4,0 | 109 | 1,02 | 55 | 1,03 | 21 | 1,08 | - | -
08.06.2020 04:20 | MR201D | L82D | - | - | - | - | - | - | 74 | 94 | 1,27 | 18,1 | 2,6 | 106 | 1,02 | 54 | 1,03 | 20 | 1,04 | - | -
08.06.2020 05:10 | MR201A | L117A | - | - | - | - | - | - | 70 | 86 | 1,23 | 12,2 | 2,3 | 93 | 1,02 | 48 | 1,03 | 18 | 1,05 | - | -
08.06.2020 07:30 | MS214E | U13E | - | - | - | - | - | 16,49 | 72 | 92 | 1,28 | 15,5 | 2,7 | 102 | 1,02 | 52 | 1,04 | 19 | 1,06 | - | -
08.06.2020 08:10 | MR201F | L87F | - | 28,8 | - | - | - | - | 70 | 87 | 1,24 | 10,8 | 2,6 | 94 | 1,01 | 48 | 1,04 | 18 | 1,05 | - | -
08.06.2020 08:15 | MS214A | U33A | - | - | - | - | - | 18,24 | 67 | 84 | 1,26 | 15,1 | 2,5 | 93 | 1,02 | 48 | 1,02 | 17 | 1,06 | - | -
08.06.2020 08:25 | MR201B | L121B | - | 28,8 | - | - | - | - | 62 | 78 | 1,25 | 16,0 | 2,5 | 87 | 1,02 | 45 | 1,02 | 17 | 1,07 | - | -
08.06.2020 12:28 | MR201C | L125C | - | - | - | - | - | - | 62 | 81 | 1,31 | 12,7 | 3,5 | 89 | 1,02 | 46 | 1,03 | 18 | 1,10 | - | -
08.06.2020 12:28 | MS214E | U13E/1 | - | - | - | - | - | - | 69 | 88 | 1,28 | 14,1 | 2,8 | 98 | 1,02 | 50 | 1,04 | 18 | 1,07 | - | -
08.06.2020 13:00 | MS214D | U34D | - | - | - | - | - | 18,02 | 68 | 87 | 1,27 | 12,6 | 2,7 | 95 | 1,02 | 48 | 1,03 | 18 | 1,06 | - | -
08.06.2020 14:24 | MR201E | L89E | - | - | - | - | - | - | 66 | 90 | 1,36 | 8,8 | 4,0 | 98 | 1,01 | 49 | 1,07 | 18 | 1,06 | - | -
08.06.2020 15:20 | MR201D | L91D | - | - | - | - | - | - | 70 | 86 | 1,24 | 12,6 | 2,6 | 94 | 1,01 | 49 | 1,02 | 18 | 1,05 | - | -
08.06.2020 15:20 | MR201A | L131A | - | - | - | - | - | - | 67 | 89 | 1,33 | 10,0 | 3,6 | 97 | 1,02 | 47 | 1,07 | 19 | 1,06 | - | -
08.06.2020 16:30 | MS214F | U14F | - | - | - | - | - | 17,30 | 71 | 91 | 1,29 | 10,6 | 3,1 | 99 | 1,02 | 50 | 1,04 | 19 | 1,06 | - | -
08.06.2020 16:30 | MS214C | U35C | - | - | - | - | - | 18,53 | 70 | 89 | 1,26 | 12,1 | 2,7 | 97 | 1,02 | 50 | 1,03 | 18 | 1,05 | - | -
08.06.2020 17:30 | MS214D | U34D/1 | - | - | - | - | - | - | 70 | 88 | 1,27 | 14,6 | 2,7 | 98 | 1,02 | 50 | 1,03 | 18 | 1,05 | - | -
08.06.2020 17:40 | MR201B | L236B | - | 30,3 | - | - | - | - | 70 | 92 | 1,31 | 15,5 | 3,4 | 102 | 1,02 | 54 | 1,02 | 19 | 1,05 | - | -
08.06.2020 19:24 | MS214C | U35C/1 | - | - | - | - | - | - | 71 | 90 | 1,27 | 13,8 | 2,8 | 99 | 1,02 | 52 | 1,02 | 19 | 1,06 | - | -
08.06.2020 20:25 | MS214A | U36A | - | - | - | - | - | 18,30 | 69 | 89 | 1,29 | 14,1 | 3,2 | 98 | 1,02 | 51 | 1,02 | 20 | 1,08 | - | -
08.06.2020 21:10 | MR201C | L241C | - | - | - | - | - | - | 78 | 101 | 1,29 | 16,6 | 3,1 | 113 | 1,02 | 58 | 1,02 | 22 | 1,07 | - | -
08.06.2020 21:20 | MS214F | U14F/1 | - | - | - | - | - | - | 71 | 91 | 1,28 | 12,7 | 3,1 | 100 | 1,02 | 52 | 1,02 | 20 | 1,11 | - | -
08.06.2020 21:40 | MR201F | L98F | - | - | - | - | - | - | 68 | 87 | 1,28 | 14,3 | 3,4 | 96 | 1,01 | 50 | 1,02 | 22 | 1,16 | - | -
08.06.2020 23:35 | MR201A | L243A | - | - | - | - | - | - | 72 | 89 | 1,24 | 14,1 | 2,5 | 97 | 1,01 | 51 | 1,02 | 19 | 1,06 | - | -
09.06.2020 00:05 | MS214C | U35C/2 | - | - | - | - | - | - | 71 | 90 | 1,27 | 15,3 | 2,7 | 99 | 1,02 | 50 | 1,02 | 19 | 1,06 | - | -
09.06.2020 01:35 | MS214F | U14F/2 | - | - | - | - | - | - | 73 | 92 | 1,25 | 13,7 | 2,6 | 101 | 1,02 | 52 | 1,02 | 19 | 1,07 | - | -
09.06.2020 02:25 | MR201D | L102D | - | - | - | - | - | - | 78 | 98 | 1,26 | 8,0 | 3,1 | 105 | 1,01 | 54 | 1,04 | 21 | 1,08 | - | -
09.06.2020 03:30 | MS214D | U37D | - | - | - | - | - | 17,77 | 74 | 93 | 1,26 | 14,8 | 2,6 | 102 | 1,02 | 52 | 1,02 | 19 | 1,06 | - | -
09.06.2020 04:45 | MR201C | L249C | - | - | - | - | - | - | 63 | 80 | 1,26 | 20,3 | 2,7 | 91 | 1,01 | 47 | 1,01 | 18 | 1,08 | - | -
09.06.2020 05:05 | MS214F | U14F/3 | - | - | - | - | - | - | 71 | 90 | 1,27 | 15,1 | 2,8 | 99 | 1,02 | 51 | 1,02 | 20 | 1,08 | - | -
09.06.2020 05:45 | MR201B | L251B | - | - | - | - | - | - | 63 | 79 | 1,26 | 22,1 | 2,6 | 91 | 1,02 | 47 | 1,01 | 18 | 1,07 | - | -
09.06.2020 06:05 | MR201E | L103E | - | - | - | - | - | - | 59 | 83 | 1,39 | 18,5 | 4,7 | 95 | 1,01 | 49 | 1,02 | 18 | 1,09 | - | -
09.06.2020 07:20 | MS214D | U37D/1 | - | - | - | - | - | - | 71 | 89 | 1,26 | 16,1 | 2,5 | 99 | 1,02 | 51 | 1,02 | 19 | 1,07 | - | -
09.06.2020 08:05 | MS214A | U38A | - | - | - | - | - | 17,53 | 70 | 88 | 1,26 | 15,6 | 2,6 | 98 | 1,02 | 50 | 1,02 | 19 | 1,07 | - | -
09.06.2020 09:05 | MR201D | L105D | - | 29,7 | - | - | - | - | 78 | 97 | 1,25 | 9,7 | 2,6 | 104 | 1,01 | 53 | 1,03 | 21 | 1,09 | - | -
09.06.2020 09:20 | MR201A | L256A | - | 30,3 | - | - | - | - | 67 | 82 | 1,22 | 17,5 | 2,2 | 91 | 1,01 | 48 | 1,02 | 18 | 1,06 | - | -
09.06.2020 10:05 | MR201F | L107F | - | - | - | - | - | - | 71 | 87 | 1,22 | 15,2 | 2,3 | 96 | 1,03 | 50 | 1,02 | 19 | 1,06 | - | -
09.06.2020 10:40 | MS214E | U15E | - | - | - | - | - | 17,28 | 70 | 89 | 1,29 | 14,4 | 2,9 | 99 | 1,02 | 50 | 1,02 | 19 | 1,07 | - | -
09.06.2020 11:40 | MR201C | L258C | - | - | - | - | - | - | 73 | 97 | 1,32 | 16,5 | 3,5 | 109 | 1,02 | 56 | 1,02 | 21 | 1,03 | - | -
09.06.2020 13:25 | MS214C | U39C | - | - | - | - | - | 17,58 | 65 | 80 | 1,24 | 19,8 | 2,3 | 91 | 1,02 | 47 | 1,01 | 18 | 1,08 | - | -
09.06.2020 15:55 | MR201E | L112E | - | - | - | - | - | - | 61 | 81 | 1,34 | 17,0 | 3,9 | 92 | 1,01 | 48 | 1,02 | 19 | 1,11 | - | -
09.06.2020 17:05 | MS214C | U39C\1 | - | - | - | - | - | - | 67 | 82 | 1,23 | 18,0 | 2,2 | 92 | 1,02 | 47 | 1,01 | 18 | 1,05 | - | -
09.06.2020 17:10 | MR201C | L265C | - | - | - | - | - | - | 69 | 83 | 1,20 | 15,9 | 1,9 | 92 | 1,02 | 47 | 1,02 | 20 | 1,10 | - | -
09.06.2020 18:00 | MS214F | U16F | - | - | - | - | - | 16,89 | 65 | 83 | 1,27 | 16,9 | 2,9 | 93 | 1,02 | 48 | 1,02 | 19 | 1,09 | - | -
09.06.2020 18:15 | MS214D | U40D | - | - | - | - | - | 17,43 | 66 | 81 | 1,24 | 18,5 | 2,3 | 91 | 1,02 | 47 | 1,02 | 18 | 1,07 | - | -
09.06.2020 18:30 | MR201B | L267B | - | - | - | - | - | - | 65 | 81 | 1,24 | 18,4 | 2,3 | 91 | 1,01 | 47 | 1,02 | 17 | 1,05 | - | -
09.06.2020 22:40 | MR201A | L271A | - | - | - | - | - | - | 70 | 85 | 1,22 | 14,5 | 2,2 | 94 | 1,02 | 48 | 1,04 | 19 | 1,05 | - | -
10.06.2020 00:00 | MS214A | U41A | - | - | - | - | - | 18,23 | 67 | 83 | 1,22 | 16,9 | 2,1 | 92 | 1,02 | 47 | 1,03 | 18 | 1,06 | - | -
10.06.2020 00:21 | MS214D | U40D/1 | - | - | - | - | - | - | 66 | 82 | 1,24 | 17,6 | 2,2 | 92 | 1,03 | 47 | 1,02 | 18 | 1,06 | - | -
10.06.2020 01:40 | MR201C | L276C | - | - | - | - | - | - | 61 | 77 | 1,26 | 22,1 | 2,5 | 89 | 1,02 | 45 | 1,04 | 19 | 1,09 | - | -
10.06.2020 02:40 | MR201B | L278B | - | - | - | - | - | - | 65 | 81 | 1,25 | 16,3 | 2,6 | 90 | 1,02 | 47 | 1,02 | 18 | 1,07 | - | -
10.06.2020 02:41 | MR201F | L119F | - | - | - | - | - | - | 69 | 83 | 1,21 | 18,9 | 1,9 | 93 | 1,01 | 48 | 1,03 | 18 | 1,05 | - | -
10.06.2020 03:10 | MR201E | L121E | - | - | - | - | - | - | 61 | 79 | 1,30 | 18,0 | 3,5 | 90 | 1,01 | 47 | 1,02 | 19 | 1,11 | - | -
10.06.2020 03:40 | MS214E | U17E | - | - | - | - | - | 17,11 | 66 | 83 | 1,25 | 17,8 | 2,2 | 93 | 1,02 | 47 | 1,02 | 18 | 1,09 | - | -
10.06.2020 05:30 | MS214C | U42C | - | - | - | - | - | 17,99 | 70 | 85 | 1,20 | 14,3 | 1,9 | 92 | 1,02 | 48 | 1,02 | 18 | 1,09 | - | -
10.06.2020 06:30 | MR201A | L283A | - | - | - | - | - | - | 69 | 82 | 1,19 | 14,8 | 1,9 | 89 | 1,01 | 47 | 1,02 | 19 | 1,07 | - | -
10.06.2020 07:40 | MR201D | L124D | - | 30,3 | - | - | - | - | 75 | 89 | 1,20 | 8,4 | 2,0 | 95 | 1,01 | 48 | 1,05 | 19 | 1,07 | - | -
10.06.2020 09:00 | MR201C | L288C | - | 30,0 | - | - | - | - | 65 | 79 | 1,22 | 17,6 | 2,2 | 88 | 1,01 | 46 | 1,02 | 19 | 1,10 | - | -
10.06.2020 11:10 | MR201A | L292A | - | - | - | - | - | - | 69 | 81 | 1,17 | 15,2 | 1,5 | 88 | 1,01 | 47 | 1,02 | 17 | 1,05 | - | -
10.06.2020 11:52 | MR201E | L125E | - | - | - | - | - | - | 57 | 75 | 1,33 | 18,5 | 4,1 | 86 | 1,01 | 45 | 1,02 | 19 | 1,12 | - | -
10.06.2020 13:49 | MS214A | U44A | - | - | - | - | - | 18,31 | 66 | 81 | 1,24 | 17,3 | 2,1 | 89 | 1,01 | 46 | 1,03 | 18 | 1,06 | - | ВМФ-1,1% Mw-217
10.06.2020 13:50 | MR201F | L126F | - | - | - | - | - | - | 73 | 89 | 1,23 | 15,5 | 2,1 | 98 | 1,01 | 50 | 1,04 | 19 | 1,05 | - | -
10.06.2020 14:33 | MR201B | L296B | - | - | - | - | - | - | 67 | 84 | 1,25 | 16,6 | 2,5 | 94 | 1,02 | 48 | 1,02 | 19 | 1,08 | - | -
10.06.2020 16:04 | MS214F | U18F | - | - | - | - | - | 18,53 | 68 | 84 | 1,24 | 13,8 | 2,4 | 93 | 1,02 | 48 | 1,02 | 18 | 1,08 | - | -
10.06.2020 16:17 | MR201D | L129D | - | - | - | - | - | - | 69 | 88 | 1,27 | 13,9 | 2,8 | 97 | 1,01 | 49 | 1,03 | 19 | 1,07 | - | -
10.06.2020 16:18 | MS214B | U214B | - | - | - | - | - | - | 51 | 95 | 1,88 | 0,0 | 9,8 | 0 | 0,00 | 0 | 0,00 | 22 | 1,24 | - | -
10.06.2020 17:58 | MR201C | L300C | - | - | - | - | - | - | 71 | 92 | 1,29 | 15,1 | 3,0 | 102 | 1,02 | 52 | 1,03 | 20 | 1,06 | - | -
10.06.2020 18:10 | MS214A | U44A/1 | - | - | - | - | - | - | 68 | 82 | 1,21 | 16,5 | 2,0 | 91 | 1,02 | 47 | 1,02 | 18 | 1,06 | - | -
10.06.2020 18:51 | MS214C | U45C | - | - | - | - | - | 18,09 | 60 | 83 | 1,37 | 15,8 | 4,7 | 94 | 1,02 | 48 | 1,02 | 20 | 1,09 | - | -
10.06.2020 19:19 | MS214F | U18F/1 | - | - | - | - | - | - | 67 | 83 | 1,24 | 14,2 | 2,6 | 91 | 1,02 | 48 | 1,02 | 19 | 1,09 | - | -
10.06.2020 20:35 | MS214C | U45C | - | - | - | - | - | - | 68 | 85 | 1,24 | 16,1 | 2,5 | 94 | 1,02 | 48 | 1,02 | 20 | 1,08 | - | переотбор
10.06.2020 21:50 | MR201F | L134F | - | - | - | - | - | - | 68 | 84 | 1,23 | 16,2 | 2,8 | 94 | 1,01 | 49 | 1,02 | 21 | 1,10 | - | -
10.06.2020 22:40 | MR201B | L306B | - | - | - | - | - | - | 66 | 81 | 1,23 | 16,4 | 2,6 | 90 | 1,02 | 47 | 1,02 | 20 | 1,08 | - | -
11.06.2020 00:00 | MS214E | U19E | - | - | - | - | - | 17,18 | 67 | 83 | 1,25 | 15,3 | 2,6 | 92 | 1,02 | 47 | 1,03 | 19 | 1,09 | - | -
11.06.2020 01:20 | MS214D | U46D | - | - | - | - | - | 18,23 | 68 | 84 | 1,23 | 17,8 | 2,3 | 94 | 1,02 | 49 | 1,02 | 19 | 1,07 | - | -
11.06.2020 01:35 | MR201D | L138D | - | - | - | - | - | - | 71 | 85 | 1,19 | 14,8 | 2,0 | 93 | 1,01 | 49 | 1,01 | 19 | 1,07 | - | -
11.06.2020 01:50 | MR201C | L309C | - | - | - | - | - | - | 63 | 79 | 1,25 | 17,3 | 2,8 | 89 | 1,01 | 46 | 1,02 | 19 | 1,09 | - | -
11.06.2020 03:20 | MR201E | L139E | - | - | - | - | - | - | 62 | 81 | 1,31 | 16,6 | 3,7 | 91 | 1,01 | 47 | 1,02 | 19 | 1,11 | - | -
11.06.2020 04:10 | MS214B | U47B | - | - | - | - | - | 18,16 | 71 | 86 | 1,22 | 17,5 | 2,0 | 96 | 1,02 | 51 | 1,02 | 19 | 1,05 | - | -
11.06.2020 04:45 | MR201A | L314A | - | - | - | - | - | - | 70 | 82 | 1,16 | 14,7 | 1,5 | 89 | 1,01 | 47 | 1,01 | 18 | 1,07 | - | -
11.06.2020 06:25 | MR201B | L316B | - | - | - | - | - | - | 69 | 84 | 1,21 | 14,3 | 2,0 | 92 | 1,02 | 47 | 1,01 | 18 | 1,06 | - | -
11.06.2020 07:10 | MS214A | U48A | - | - | - | - | - | 18,14 | 71 | 85 | 1,19 | 15,4 | 1,7 | 93 | 1,02 | 49 | 1,02 | 18 | 1,06 | - | -
11.06.2020 07:45 | MS214F | U20F | - | - | - | - | - | 18,74 | 70 | 83 | 1,20 | 15,4 | 1,9 | 91 | 1,02 | 48 | 1,02 | 19 | 1,07 | - | -
11.06.2020 09:30 | MR201E | L145E | - | - | - | - | - | - | 60 | 78 | 1,30 | 16,4 | 3,5 | 88 | 1,01 | 46 | 1,02 | 19 | 1,12 | - | -
11.06.2020 09:55 | MR201C | L321C | - | - | - | - | - | - | 66 | 78 | 1,19 | 17,3 | 1,7 | 87 | 1,01 | 45 | 1,02 | 18 | 1,08 | - | -
11.06.2020 10:20 | MS214B | U49B | - | - | - | - | - | 18,77 | 72 | 86 | 1,19 | 15,1 | 1,7 | 94 | 1,02 | 49 | 1,02 | 18 | 1,06 | - | -
11.06.2020 12:10 | MR201A | L325A | - | 29,8 | - | - | - | - | 79 | 92 | 1,16 | 9,2 | 1,6 | 97 | 1,01 | 50 | 1,04 | 19 | 1,05 | - | -
11.06.2020 13:20 | MR201F | L148F | - | - | - | - | - | - | 77 | 90 | 1,17 | 9,1 | 1,8 | 95 | 1,01 | 49 | 1,03 | 20 | 1,07 | - | -
11.06.2020 14:20 | MS214E | U21E | - | - | - | - | - | 17,69 | 67 | 82 | 1,22 | 14,4 | 2,4 | 90 | 1,01 | 47 | 1,02 | 19 | 1,10 | - | -
11.06.2020 16:00 | MR201D | L152D | - | 30,3 | - | - | - | - | 66 | 76 | 1,16 | 20,3 | 1,3 | 86 | 1,01 | 45 | 1,02 | 17 | 1,08 | - | -
11.06.2020 16:50 | MS214C | U50C | - | - | - | - | - | 17,90 | 72 | 85 | 1,18 | 14,8 | 1,6 | 93 | 1,02 | 47 | 1,02 | 18 | 1,06 | - | -
11.06.2020 17:10 | MR201B | L329B | - | - | - | - | - | - | 62 | 77 | 1,25 | 18,6 | 2,4 | 87 | 1,02 | 44 | 1,02 | 18 | 1,08 | - | -
11.06.2020 18:00 | MR201C | L330C | - | - | - | - | - | - | 69 | 86 | 1,24 | 15,1 | 2,4 | 95 | 1,01 | 49 | 1,02 | 19 | 1,09 | - | -
11.06.2020 19:10 | MS214D | U22D | - | - | - | - | - | 17,58 | 70 | 86 | 1,23 | 15,4 | 2,2 | 95 | 1,02 | 48 | 1,02 | 19 | 1,09 | - | -
11.06.2020 20:15 | MR201F | L157F | - | - | - | - | - | - | 79 | 95 | 1,20 | 10,6 | 2,0 | 102 | 1,02 | 52 | 1,03 | 20 | 1,05 | - | -
11.06.2020 20:45 | MR201A | L334A | - | - | - | - | - | - | 76 | 89 | 1,16 | 10,1 | 1,5 | 95 | 1,01 | 49 | 1,01 | 18 | 1,04 | - | -
11.06.2020 20:50 | MR201D | L158D | - | - | - | - | - | - | 67 | 82 | 1,22 | 18,2 | 2,0 | 91 | 1,01 | 47 | 1,03 | 18 | 1,07 | - | -
11.06.2020 21:56 | MS214A | U51A | - | - | - | - | - | 17,36 | 69 | 84 | 1,23 | 14,2 | 2,2 | 92 | 1,02 | 48 | 1,02 | 18 | 1,06 | - | -
11.06.2020 22:30 | MR201E | L159E | - | - | - | - | - | - | 65 | 87 | 1,33 | 10,1 | 3,9 | 95 | 1,01 | 48 | 1,03 | 20 | 1,13 | - | -
11.06.2020 23:40 | MR201B | L338B | - | - | - | - | - | - | 65 | 79 | 1,21 | 17,4 | 2,0 | 88 | 1,02 | 45 | 1,02 | 18 | 1,06 | - | -
12.06.2020 01:44 | MS214F | U23F | - | - | - | - | - | 17,18 | 70 | 87 | 1,25 | 13,8 | 2,8 | 96 | 1,02 | 48 | 1,03 | 21 | 1,09 | - | -
12.06.2020 02:50 | MR201C | L342C | - | - | - | - | - | - | 64 | 80 | 1,25 | 15,4 | 2,5 | 89 | 1,03 | 45 | 1,04 | 19 | 1,08 | - | -
12.06.2020 03:10 | MS214B | U52B | - | - | - | - | - | 18,40 | 71 | 86 | 1,21 | 14,4 | 2,0 | 94 | 1,02 | 48 | 1,03 | 19 | 1,06 | - | -
12.06.2020 04:30 | MS214F | U23F/1 | - | - | - | - | - | - | 70 | 85 | 1,23 | 14,5 | 2,3 | 94 | 1,02 | 48 | 1,03 | 20 | 1,07 | - | -
12.06.2020 05:28 | MR201A | L346A | - | - | - | - | - | - | 69 | 82 | 1,20 | 13,7 | 1,9 | 89 | 1,01 | 47 | 1,02 | 19 | 1,10 | - | -
12.06.2020 08:20 | MS214C | U53C | - | - | - | - | - | 18,83 | 69 | 85 | 1,24 | 17,3 | 2,1 | 95 | 1,03 | 49 | 1,03 | 18 | 1,06 | - | -
12.06.2020 08:35 | MR201B | L350B | - | 30,7 | - | - | - | - | 64 | 79 | 1,25 | 18,1 | 2,4 | 89 | 1,02 | 46 | 1,03 | 17 | 1,06 | - | -
12.06.2020 09:25 | MS214E | U24E | - | - | - | - | - | 17,14 | 68 | 84 | 1,23 | 16,5 | 2,2 | 93 | 1,02 | 47 | 1,04 | 19 | 1,07 | - | -
12.06.2020 09:30 | MR201F | L170F | - | 30,3 | - | - | - | - | 66 | 82 | 1,24 | 22,2 | 1,9 | 94 | 1,02 | 47 | 1,05 | 19 | 1,05 | - | -
12.06.2020 14:03 | MS214A | U54A | - | - | - | - | - | 18,43 | 71 | 86 | 1,21 | 16,0 | 1,9 | 95 | 1,02 | 49 | 1,03 | 18 | 1,06 | - | -
12.06.2020 14:03 | MR201D | L174D | - | - | - | - | - | - | 69 | 83 | 1,20 | 14,9 | 1,9 | 91 | 1,01 | 47 | 1,03 | 19 | 1,08 | - | -
12.06.2020 14:04 | MR201C | L354C | - | - | - | - | - | - | 65 | 83 | 1,29 | 16,9 | 2,8 | 94 | 1,02 | 47 | 1,05 | 18 | 1,07 | - | -
12.06.2020 15:13 | MR201A | L358A | - | - | - | - | - | - | 71 | 84 | 1,19 | 11,6 | 1,9 | 91 | 1,01 | 47 | 1,04 | 18 | 1,05 | - | -
12.06.2020 16:30 | MS214D | U25D | - | - | - | - | - | 17,64 | 70 | 85 | 1,22 | 15,3 | 2,2 | 94 | 1,02 | 48 | 1,03 | 19 | 1,07 | - | -
12.06.2020 17:30 | MS214B | U55B | - | - | - | - | - | 18,36 | 67 | 84 | 1,24 | 15,3 | 2,2 | 92 | 1,02 | 47 | 1,03 | 18 | 1,07 | - | -
12.06.2020 18:10 | MR201B | L362B | - | - | - | - | - | - | 71 | 88 | 1,25 | 15,2 | 2,5 | 97 | 1,02 | 50 | 1,02 | 19 | 1,06 | - | -
12.06.2020 19:48 | MR201E | L178E | - | - | - | - | - | - | 57 | 74 | 1,30 | 19,9 | 3,6 | 85 | 1,01 | 44 | 1,02 | 19 | 1,13 | - | -
12.06.2020 21:30 | MS214F | U26F | - | - | - | - | - | 17,31 | 68 | 86 | 1,26 | 17,4 | 2,4 | 96 | 1,03 | 48 | 1,03 | 19 | 1,09 | - | -
12.06.2020 22:15 | MS214C | U56C | - | - | - | - | - | 18,31 | 71 | 88 | 1,24 | 15,2 | 2,4 | 98 | 1,02 | 50 | 1,03 | 19 | 1,08 | - | -
12.06.2020 22:50 | MR201C | L369C | - | - | - | - | - | - | 65 | 82 | 1,26 | 17,2 | 2,7 | 92 | 1,02 | 47 | 1,03 | 20 | 1,10 | - | -
13.06.2020 00:50 | MR201A | L373A | - | - | - | - | - | - | 74 | 92 | 1,24 | 10,3 | 2,5 | 99 | 1,01 | 51 | 1,04 | 19 | 1,08 | - | -
13.06.2020 02:15 | MS214A | U57A | - | - | - | - | - | 18,58 | 73 | 88 | 1,22 | 14,2 | 2,2 | 97 | 1,02 | 50 | 1,02 | 20 | 1,08 | - | -
13.06.2020 02:55 | MR201F | L185F | - | - | - | - | - | - | 78 | 97 | 1,25 | 9,0 | 3,2 | 104 | 1,01 | 54 | 1,02 | 25 | 1,14 | - | -
13.06.2020 03:35 | MR201B | L377B | - | - | - | - | - | - | 73 | 92 | 1,25 | 14,0 | 2,6 | 101 | 1,02 | 51 | 1,04 | 20 | 1,06 | - | -
13.06.2020 04:30 | MR201D | L186D | - | - | - | - | - | - | 72 | 87 | 1,21 | 15,0 | 2,0 | 95 | 1,01 | 49 | 1,04 | 19 | 1,08 | - | -
13.06.2020 05:50 | MS214B | U58B | - | - | - | - | - | 18,09 | 75 | 89 | 1,19 | 13,7 | 1,8 | 97 | 1,02 | 50 | 1,02 | 20 | 1,08 | - | -
13.06.2020 06:10 | MR201C | L381C | - | - | - | - | - | - | 65 | 82 | 1,26 | 16,0 | 3,0 | 91 | 1,01 | 47 | 1,02 | 19 | 1,08 | - | -
13.06.2020 07:10 | MS214E | U27E | - | - | - | - | - | 17,06 | 70 | 88 | 1,26 | 13,2 | 2,7 | 97 | 1,02 | 49 | 1,04 | 19 | 1,06 | - | -
13.06.2020 09:05 | MS214B | U58B/1 | - | - | - | - | - | - | 74 | 88 | 1,19 | 14,0 | 1,7 | 96 | 1,02 | 50 | 1,02 | 19 | 1,07 | - | -
13.06.2020 10:10 | MR201A | L388A | - | 30,3 | - | - | - | - | 70 | 83 | 1,20 | 17,9 | 1,8 | 93 | 1,01 | 48 | 1,02 | 19 | 1,10 | - | -
13.06.2020 10:40 | MS214C | U59C | - | - | - | - | - | 18,19 | 72 | 88 | 1,22 | 14,4 | 2,1 | 96 | 1,02 | 50 | 1,02 | 19 | 1,07 | - | -
13.06.2020 13:10 | MR201B | L392B | - | - | - | - | - | - | 70 | 86 | 1,22 | 15,2 | 2,2 | 95 | 1,02 | 48 | 1,02 | 20 | 1,09 | - | -
13.06.2020 13:20 | MS214E | U27E/1 | - | - | - | - | - | - | 76 | 90 | 1,19 | 13,4 | 1,7 | 98 | 1,01 | 50 | 1,03 | 19 | 1,06 | - | -
13.06.2020 14:10 | MR201D | L192D | - | 30,3 | - | - | - | - | 76 | 90 | 1,19 | 9,5 | 2,2 | 96 | 1,01 | 49 | 1,03 | 21 | 1,09 | - | -
13.06.2020 14:55 | MS214A | U60A | - | - | - | - | - | 18,26 | 73 | 86 | 1,18 | 13,8 | 1,7 | 94 | 1,02 | 49 | 1,02 | 19 | 1,07 | - | -
13.06.2020 15:25 | MR201F | L193F | - | - | - | - | - | - | 68 | 87 | 1,28 | 17,4 | 3,5 | 98 | 1,01 | 50 | 1,02 | 23 | 1,11 | - | -
13.06.2020 15:50 | MR201C | L396C | - | - | - | - | - | - | 70 | 87 | 1,24 | 14,1 | 2,5 | 95 | 1,01 | 49 | 1,02 | 20 | 1,09 | - | -
13.06.2020 17:25 | MS214F | U27E/2 | - | - | - | - | - | - | 71 | 88 | 1,24 | 14,6 | 2,4 | 97 | 1,02 | 50 | 1,03 | 19 | 1,09 | - | -
13.06.2020 17:30 | MS214A | U60A/1 | - | - | - | - | - | - | 72 | 86 | 1,20 | 14,9 | 1,9 | 94 | 1,02 | 49 | 1,02 | 19 | 1,07 | - | -
13.06.2020 18:20 | MR201E | L195E | - | - | - | - | - | - | 61 | 75 | 1,22 | 23,2 | 2,1 | 86 | 1,01 | 44 | 1,02 | 19 | 1,10 | - | -
13.06.2020 19:20 | MS214B | U61B | - | - | - | - | - | 17,20 | 74 | 88 | 1,19 | 15,5 | 1,6 | 96 | 1,02 | 49 | 1,03 | 19 | 1,05 | - | -
13.06.2020 21:30 | MS214D | U28D | - | - | - | - | - | 17,17 | 73 | 88 | 1,22 | 15,2 | 1,9 | 97 | 1,02 | 49 | 1,04 | 19 | 1,07 | - | -
13.06.2020 23:20 | MR201A | L404A | - | - | - | - | - | - | 69 | 82 | 1,19 | 17,9 | 1,7 | 91 | 1,01 | 47 | 1,03 | 18 | 1,07 | - | -
13.06.2020 23:24 | MS214C | U62C | - | - | - | - | - | 17,61 | 70 | 85 | 1,22 | 17,8 | 1,9 | 95 | 1,02 | 48 | 1,03 | 19 | 1,06 | - | -
14.06.2020 00:04 | MR201D | L199D | - | - | - | - | - | - | 80 | 101 | 1,25 | 15,8 | 2,4 | 112 | 1,02 | 56 | 1,06 | 22 | 1,06 | - | -
14.06.2020 01:17 | MR201C | L408C | - | - | - | - | - | - | 69 | 85 | 1,23 | 13,8 | 2,3 | 93 | 1,02 | 48 | 1,03 | 19 | 1,08 | - | -
14.06.2020 01:18 | MR201F | L201F | - | - | - | - | - | - | 73 | 87 | 1,20 | 13,4 | 1,9 | 95 | 1,01 | 48 | 1,04 | 19 | 1,05 | - | -
14.06.2020 04:14 | MR201D | L202D | - | - | - | - | - | - | 63 | 78 | 1,24 | 20,9 | 2,2 | 88 | 1,01 | 45 | 1,02 | 18 | 1,08 | - | -
14.06.2020 04:28 | MS214A | U63A | - | - | - | - | - | 18,39 | 69 | 83 | 1,20 | 16,2 | 1,7 | 92 | 1,02 | 47 | 1,03 | 18 | 1,06 | - | -
14.06.2020 05:32 | MR201B | L413B | - | - | - | - | - | - | 64 | 80 | 1,25 | 18,3 | 2,3 | 90 | 1,01 | 46 | 1,03 | 17 | 1,05 | - | -
14.06.2020 05:49 | MS214F | U29F | - | - | - | - | - | 17,42 | 72 | 88 | 1,22 | 16,1 | 1,9 | 97 | 1,02 | 49 | 1,04 | 20 | 1,07 | - | -
14.06.2020 07:07 | MR201E | L205E | - | - | - | - | - | - | 69 | 86 | 1,24 | 12,5 | 2,5 | 94 | 1,01 | 47 | 1,05 | 19 | 1,08 | - | -
14.06.2020 07:08 | MR201A | L418A | - | - | - | - | - | - | 70 | 85 | 1,23 | 11,4 | 2,5 | 93 | 1,01 | 47 | 1,04 | 19 | 1,06 | - | -
14.06.2020 08:15 | MS214B | U64B | - | - | - | - | - | 18,38 | 69 | 85 | 1,23 | 15,3 | 2,3 | 94 | 1,02 | 48 | 1,03 | 19 | 1,07 | - | -
14.06.2020 09:40 | MR201C | L423C | - | 30,3 | - | - | - | - | 60 | 75 | 1,26 | 22,4 | 2,6 | 87 | 1,02 | 44 | 1,03 | 19 | 1,10 | - | -
14.06.2020 10:28 | MR201D | L207D | - | 29,7 | - | - | - | - | 72 | 90 | 1,26 | 13,3 | 3,2 | 100 | 1,01 | 51 | 1,03 | 23 | 1,11 | - | -
14.06.2020 11:00 | MR201B | L425B | - | - | - | - | - | - | 70 | 88 | 1,27 | 19,7 | 2,5 | 100 | 1,02 | 51 | 1,03 | 20 | 1,06 | - | -
14.06.2020 12:52 | MS214C | U65C | - | - | - | - | - | 18,00 | 69 | 85 | 1,24 | 14,8 | 2,4 | 94 | 1,02 | 47 | 1,03 | 19 | 1,08 | - | -
14.06.2020 13:29 | MR201F | L209F | - | - | - | - | - | - | 68 | 87 | 1,28 | 18,0 | 3,1 | 99 | 1,01 | 51 | 1,03 | 20 | 1,07 | - | -
14.06.2020 16:10 | MR201A | L432A | - | - | - | - | - | - | 68 | 84 | 1,24 | 13,5 | 2,4 | 92 | 1,02 | 46 | 1,05 | 18 | 1,05 | - | -
14.06.2020 16:16 | MS214E | U30E | - | - | - | - | - | 17,16 | 68 | 84 | 1,24 | 15,2 | 2,5 | 93 | 1,02 | 48 | 1,04 | 20 | 1,05 | - | -
14.06.2020 18:33 | MS214A | U66A | - | - | - | - | - | 17,92 | 69 | 86 | 1,25 | 15,2 | 2,5 | 96 | 1,02 | 48 | 1,03 | 19 | 1,06 | - | -
14.06.2020 19:08 | MR201C | L436C | - | - | - | - | - | - | 61 | 78 | 1,28 | 32,3 | 2,4 | 89 | 1,01 | 47 | 1,02 | 20 | 1,10 | - | ВМФ Mw=142, 8.5%
14.06.2020 20:00 | MR201D | L213D | - | - | - | - | - | - | 76 | 96 | 1,26 | 13,6 | 3,0 | 106 | 1,01 | 53 | 1,03 | 23 | 1,10 | - | -
14.06.2020 21:50 | MR201B | L440B | - | - | - | - | - | - | 67 | 83 | 1,25 | 16,4 | 2,6 | 93 | 1,02 | 47 | 1,02 | 19 | 1,07 | - | -
14.06.2020 22:55 | MS214B | U67B | - | - | - | - | - | 18,42 | 65 | 83 | 1,28 | 19,4 | 2,8 | 95 | 1,02 | 47 | 1,03 | 19 | 1,09 | - | -
15.06.2020 01:55 | MR201E | L217E | - | - | - | - | - | - | 65 | 84 | 1,30 | 14,6 | 3,5 | 94 | 1,01 | 48 | 1,03 | 20 | 1,10 | - | -
15.06.2020 02:29 | MS214B | U67B/1 | - | - | - | - | - | - | 66 | 83 | 1,26 | 19,6 | 2,4 | 94 | 1,02 | 47 | 1,03 | 19 | 1,08 | - | -
15.06.2020 03:35 | MS214D | U31D | - | - | - | - | - | 16,99 | 71 | 88 | 1,25 | 15,3 | 2,6 | 98 | 1,02 | 50 | 1,03 | 20 | 1,08 | - | -
15.06.2020 03:35 | MS214C | U68C | - | - | - | - | - | 18,37 | 67 | 83 | 1,23 | 17,7 | 2,1 | 92 | 1,02 | 47 | 1,02 | 19 | 1,07 | - | -
15.06.2020 04:10 | MR201C | L450C | - | - | - | - | - | - | 66 | 82 | 1,24 | 20,2 | 2,4 | 93 | 1,02 | 48 | 1,02 | 20 | 1,11 | - | -
15.06.2020 05:50 | MS214B | U67B/2 | - | - | - | - | - | - | 68 | 83 | 1,23 | 17,1 | 2,1 | 92 | 1,02 | 47 | 1,03 | 19 | 1,08 | - | -
15.06.2020 05:58 | MR201A | L449A | - | - | - | - | - | - | 62 | 90 | 1,44 | 13,9 | 5,3 | 102 | 1,01 | 52 | 1,02 | 19 | 1,09 | - | -
15.06.2020 09:40 | MR201B | L457B | - | 28,8 | - | - | - | - | 67 | 80 | 1,20 | 19,1 | 1,7 | 90 | 1,02 | 46 | 1,02 | 19 | 1,08 | - | -
15.06.2020 09:50 | MS214A | U69A | - | - | - | - | - | 17,77 | 70 | 84 | 1,21 | 15,5 | 1,8 | 93 | 1,02 | 47 | 1,03 | 19 | 1,09 | - | -
15.06.2020 10:40 | MR201F | L223F | - | 29,4 | - | - | - | - | 72 | 93 | 1,29 | 14,5 | 3,6 | 104 | 1,02 | 50 | 1,04 | 25 | 1,13 | - | -
15.06.2020 11:20 | MS214F | U32F | - | - | - | - | - | 17,61 | 71 | 87 | 1,24 | 16,6 | 2,1 | 97 | 1,03 | 48 | 1,03 | 19 | 1,08 | - | -
15.06.2020 11:25 | MR201D | L224D | - | - | - | - | - | - | 73 | 96 | 1,32 | 18,2 | 3,9 | 110 | 1,02 | 52 | 1,05 | 27 | 1,11 | - | -
15.06.2020 13:22 | MR201C | L461C | - | - | - | - | - | - | 61 | 76 | 1,26 | 19,4 | 2,9 | 87 | 1,01 | 45 | 1,02 | 19 | 1,10 | - | -
15.06.2020 14:35 | MS214C | U70C | - | - | - | - | - | 18,05 | 67 | 81 | 1,21 | 17,0 | 2,1 | 90 | 1,02 | 46 | 1,02 | 20 | 1,10 | - | -
15.06.2020 15:00 | MR201A | L465A | - | - | - | - | - | - | 62 | 86 | 1,38 | 19,5 | 2,8 | 99 | 1,06 | 42 | 1,11 | 20 | 1,05 | - | -
15.06.2020 17:20 | MR201E | L228E | - | - | - | - | - | - | 62 | 76 | 1,23 | 19,2 | 2,5 | 85 | 1,01 | 44 | 1,02 | 19 | 1,10 | - | -
15.06.2020 17:55 | MR201B | L468B | - | - | - | - | - | - | 63 | 79 | 1,26 | 19,6 | 3,0 | 90 | 1,01 | 46 | 1,02 | 21 | 1,10 | - | -
15.06.2020 19:00 | MS214B | U71B | - | - | - | - | - | 18,42 | 67 | 81 | 1,21 | 17,0 | 1,9 | 90 | 1,02 | 46 | 1,02 | 18 | 1,07 | - | -
15.06.2020 19:20 | MR201D | L230D | - | - | - | - | - | - | 67 | 79 | 1,18 | 20,1 | 1,4 | 89 | 1,02 | 45 | 1,03 | 19 | 1,04 | - | -
15.06.2020 20:40 | MS214E | U33E | - | - | - | - | - | 17,28 | 74 | 90 | 1,22 | 14,9 | 1,9 | 99 | 1,02 | 49 | 1,04 | 19 | 1,07 | - | -
15.06.2020 21:41 | MR201F | L232F | - | - | - | - | - | - | 75 | 93 | 1,25 | 10,0 | 3,1 | 101 | 1,01 | 52 | 1,02 | 22 | 1,08 | - | -
15.06.2020 22:25 | MR201C | L475C | - | - | - | - | - | - | 64 | 78 | 1,22 | 20,1 | 2,1 | 88 | 1,02 | 45 | 1,02 | 19 | 1,09 | - | -
15.06.2020 23:22 | MS214A | U72A | - | - | - | - | - | 18,11 | 69 | 83 | 1,20 | 15,3 | 1,9 | 91 | 1,02 | 47 | 1,02 | 19 | 1,09 | - | -
16.06.2020 00:15 | MR201A | L478A | - | - | - | - | - | - | 75 | 90 | 1,20 | 12,2 | 2,0 | 97 | 1,01 | 50 | 1,03 | 19 | 1,05 | - | -
16.06.2020 00:45 | MR201E | L234E | - | - | - | - | - | - | 64 | 80 | 1,24 | 20,0 | 2,3 | 90 | 1,01 | 46 | 1,01 | 18 | 1,05 | - | -
16.06.2020 02:50 | MR201B | L480B | - | - | - | - | - | - | 67 | 83 | 1,24 | 15,7 | 2,3 | 92 | 1,02 | 46 | 1,04 | 17 | 1,04 | - | -
16.06.2020 04:58 | MS214C | U73C | - | - | - | - | - | 18,09 | 70 | 85 | 1,21 | 14,8 | 2,0 | 94 | 1,02 | 47 | 1,03 | 19 | 1,08 | - | -
16.06.2020 05:13 | MR201C | L485C | - | - | - | - | - | - | 58 | 72 | 1,25 | 33,1 | 1,7 | 89 | 1,03 | 43 | 1,02 | 19 | 1,06 | - | -
16.06.2020 05:14 | MS214D | U34D | - | - | - | - | - | 16,94 | 69 | 85 | 1,22 | 14,4 | 2,2 | 93 | 1,02 | 47 | 1,03 | 19 | 1,06 | - | -
16.06.2020 06:31 | MR201D | L239D | - | - | - | - | - | - | 65 | 82 | 1,25 | 16,2 | 2,7 | 91 | 1,01 | 46 | 1,05 | 19 | 1,06 | - | -
16.06.2020 08:00 | MS214E | U33E/1 | - | - | - | - | - | - | 71 | 88 | 1,24 | 15,4 | 2,0 | 97 | 1,02 | 48 | 1,05 | 19 | 1,07 | - | -
16.06.2020 08:53 | MS214B | U74B | - | - | - | - | - | 17,93 | 64 | 80 | 1,26 | 17,3 | 2,8 | 91 | 1,02 | 45 | 1,02 | 20 | 1,10 | - | -
16.06.2020 08:54 | MR201A | L489A | - | 30,6 | - | - | - | - | 65 | 80 | 1,23 | 19,0 | 2,0 | 90 | 1,02 | 45 | 1,04 | 18 | 1,05 | - | -
16.06.2020 09:38 | MS214D | U34D/1 | - | - | - | - | - | - | 69 | 85 | 1,23 | 15,0 | 2,1 | 94 | 1,02 | 47 | 1,04 | 18 | 1,09 | - | -
16.06.2020 11:00 | MR201F | L243F | - | 31,4 | - | - | - | - | 71 | 91 | 1,27 | 10,5 | 3,4 | 99 | 1,01 | 50 | 1,02 | 22 | 1,01 | - | -
16.06.2020 11:50 | MR201B | L494B | - | - | - | - | - | - | 62 | 78 | 1,25 | 19,0 | 2,2 | 87 | 1,02 | 43 | 1,05 | 18 | 1,05 | - | -
16.06.2020 12:50 | MR201E | L244E | - | - | - | - | - | - | 64 | 84 | 1,31 | 12,5 | 3,7 | 92 | 1,01 | 47 | 1,03 | 19 | 1,11 | - | -
16.06.2020 14:29 | MS214A | U75A | - | - | - | - | - | 18,88 | 67 | 80 | 1,21 | 16,7 | 1,9 | 90 | 1,02 | 46 | 1,02 | 19 | 1,07 | - | -
16.06.2020 16:02 | MR201C | L499C | - | - | - | - | - | - | 65 | 81 | 1,24 | 17,3 | 2,4 | 91 | 1,02 | 46 | 1,03 | 19 | 1,10 | - | -
16.06.2020 17:39 | MR201A | L503A | - | - | - | - | - | - | 73 | 84 | 1,14 | 10,1 | 1,3 | 89 | 1,01 | 47 | 1,02 | 17 | 1,05 | - | -
16.06.2020 18:35 | MS214C | U76C | - | - | - | - | - | 18,23 | 70 | 82 | 1,17 | 13,5 | 1,5 | 89 | 1,02 | 46 | 1,02 | 18 | 1,07 | - | -
16.06.2020 18:50 | MS214F | U35F | - | - | - | - | - | 17,04 | 57 | 81 | 1,43 | 15,6 | 4,7 | 92 | 1,02 | 46 | 1,04 | 19 | 1,11 | - | -
16.06.2020 19:00 | MR201D | L249D | - | - | - | - | - | - | 75 | 92 | 1,23 | 9,1 | 2,3 | 99 | 1,01 | 51 | 1,01 | 18 | 1,06 | - | -
16.06.2020 21:45 | MS214C | U76C/1 | - | - | - | - | - | - | 70 | 83 | 1,18 | 15,1 | 1,6 | 90 | 1,02 | 47 | 1,02 | 18 | 1,07 | - | -
16.06.2020 21:50 | MR201F | L251F | - | - | - | - | - | - | 70 | 83 | 1,18 | 16,6 | 1,8 | 92 | 1,01 | 48 | 1,01 | 21 | 1,13 | - | -
16.06.2020 22:45 | MR201B | L510B | - | - | - | - | - | - | 70 | 83 | 1,18 | 17,6 | 1,5 | 92 | 1,01 | 47 | 1,01 | 17 | 1,07 | - | -
16.06.2020 23:00 | MS214F | U35F/1 | - | - | - | - | - | - | 69 | 84 | 1,22 | 15,0 | 2,1 | 93 | 1,02 | 47 | 1,03 | 19 | 1,08 | - | -
16.06.2020 23:30 | MS214B | U77B | - | - | - | - | - | 18,11 | 68 | 81 | 1,18 | 17,2 | 1,6 | 90 | 1,02 | 46 | 1,02 | 18 | 1,08 | - | -
17.06.2020 02:00 | MR201A | L514A | - | - | - | - | - | - | 69 | 82 | 1,19 | 15,3 | 1,8 | 90 | 1,01 | 47 | 1,01 | 18 | 1,11 | - | -
17.06.2020 03:30 | MR201E | L253E | - | - | - | - | - | - | 71 | 87 | 1,22 | 7,8 | 2,6 | 92 | 1,01 | 47 | 1,03 | 19 | 1,07 | - | -
17.06.2020 03:45 | MR201C | L516C | - | - | - | - | - | - | 67 | 80 | 1,20 | 17,4 | 1,9 | 89 | 1,02 | 47 | 1,02 | 18 | 1,09 | - | -
17.06.2020 04:30 | MR201D | L255D | - | - | - | - | - | - | 70 | 84 | 1,19 | 15,9 | 1,9 | 93 | 1,01 | 49 | 1,01 | 19 | 1,13 | - | -
17.06.2020 04:40 | MS214A | U78A | - | - | - | - | - | 17,73 | 71 | 83 | 1,16 | 16,8 | 1,3 | 91 | 1,02 | 48 | 1,01 | 18 | 1,07 | - | -
17.06.2020 05:15 | MR201B | L518B | - | - | - | - | - | - | 71 | 86 | 1,20 | 14,0 | 2,2 | 94 | 1,01 | 49 | 1,01 | 21 | 1,12 | - | -
17.06.2020 05:20 | MS214D | U36D | - | - | - | - | - | 16,89 | 72 | 85 | 1,19 | 13,6 | 2,0 | 93 | 1,02 | 48 | 1,01 | 21 | 1,13 | - | -
17.06.2020 09:25 | MS214C | U79C | - | - | - | - | - | 18,23 | 72 | 82 | 1,14 | 15,6 | 1,1 | 90 | 1,01 | 47 | 1,01 | 19 | 1,08 | - | -
17.06.2020 10:00 | MR201A | L526A | - | - | - | - | - | - | 75 | 88 | 1,17 | 11,2 | 1,6 | 94 | 1,01 | 49 | 1,01 | 18 | 1,06 | - | -
17.06.2020 10:30 | MS214D | U36D/1 | - | - | - | - | - | - | 69 | 84 | 1,21 | 16,1 | 2,1 | 93 | 1,02 | 48 | 1,02 | 19 | 1,10 | - | -
17.06.2020 11:20 | MS214E | U37E | - | - | - | - | - | 16,91 | 70 | 83 | 1,19 | 16,7 | 1,8 | 92 | 1,02 | 48 | 1,01 | 20 | 1,10 | - | -
17.06.2020 11:30 | MR201D | L261D | - | 29,7 | - | - | - | - | 73 | 84 | 1,15 | 18,1 | 1,0 | 93 | 1,01 | 48 | 1,01 | 19 | 1,08 | - | -
17.06.2020 13:40 | MR201B | L530B | - | 30,6 | - | - | - | - | 70 | 83 | 1,19 | 17,1 | 1,7 | 92 | 1,01 | 47 | 1,01 | 18 | 1,06 | - | -
17.06.2020 14:25 | MS214B | U80B | - | - | - | - | - | 17,98 | 72 | 85 | 1,17 | 14,0 | 1,5 | 92 | 1,01 | 48 | 1,02 | 18 | 1,06 | - | -
17.06.2020 14:40 | MR201F | L262F | - | - | - | - | - | - | 61 | 72 | 1,18 | 21,8 | 1,8 | 82 | 1,01 | 42 | 1,01 | 20 | 1,12 | - | -
17.06.2020 17:05 | MR201C | L534C | - | - | - | - | - | - | 74 | 94 | 1,28 | 19,6 | 3,1 | 104 | 1,01 | 54 | 1,01 | 23 | 1,10 | - | ВМФ Mw=157, 5.05
17.06.2020 18:05 | MR201E | L266E | - | - | - | - | - | - | 67 | 81 | 1,21 | 14,6 | 2,5 | 89 | 1,01 | 47 | 1,01 | 21 | 1,14 | - | -
17.06.2020 20:00 | MS214A | U81A | - | - | - | - | - | 18,60 | 73 | 87 | 1,19 | 14,8 | 1,6 | 95 | 1,02 | 49 | 1,02 | 18 | 1,06 | - | -
17.06.2020 21:01 | MR201D | L269D | - | - | - | - | - | - | 69 | 79 | 1,15 | 20,0 | 1,1 | 88 | 1,01 | 46 | 1,01 | 18 | 1,05 | - | -
17.06.2020 21:02 | MR201A | L540A | - | - | - | - | - | - | 71 | 85 | 1,19 | 14,4 | 1,8 | 93 | 1,01 | 48 | 1,01 | 18 | 1,08 | - | -
17.06.2020 23:56 | MS214F | U38F | - | - | - | - | - | 17,62 | 67 | 80 | 1,20 | 18,5 | 1,6 | 90 | 1,02 | 45 | 1,03 | 18 | 1,07 | - | -
18.06.2020 00:06 | MS214C | U82C | - | - | - | - | - | 18,48 | 75 | 90 | 1,20 | 13,8 | 1,8 | 98 | 1,02 | 50 | 1,03 | 19 | 1,08 | - | -
18.06.2020 00:06 | MR201C | L544C | - | - | - | - | - | - | 79 | 96 | 1,22 | 14,4 | 2,1 | 106 | 1,02 | 53 | 1,04 | 22 | 1,07 | - | -
18.06.2020 00:07 | MR201F | L273F | - | - | - | - | - | - | 57 | 72 | 1,25 | 24,4 | 1,7 | 84 | 1,03 | 40 | 1,06 | 18 | 1,06 | - | -
18.06.2020 03:07 | MS214D | U39D | - | - | - | - | - | 17,42 | 66 | 79 | 1,19 | 17,4 | 1,6 | 87 | 1,02 | 45 | 1,02 | 18 | 1,13 | - | -
18.06.2020 03:09 | MS214F | U38F/1 | - | - | - | - | - | - | 67 | 81 | 1,20 | 16,6 | 1,7 | 90 | 1,02 | 45 | 1,03 | 19 | 1,07 | - | -
18.06.2020 03:19 | MS214C | U 82C/1 | - | - | - | - | - | - | 67 | 87 | 1,30 | 15,4 | 2,9 | 97 | 1,02 | 49 | 1,02 | 18 | 1,08 | - | -
18.06.2020 06:14 | MR201B | L 550B | - | - | - | - | - | - | 55 | 76 | 1,38 | 28,4 | 3,5 | 94 | 1,05 | 42 | 1,09 | 19 | 1,06 | - | -
18.06.2020 06:14 | MS214B | U83B | - | - | - | - | - | 18,34 | 73 | 87 | 1,19 | 15,9 | 1,5 | 96 | 1,02 | 49 | 1,02 | 19 | 1,06 | - | -
18.06.2020 06:16 | MR201E | L279E | - | - | - | - | - | - | 75 | 95 | 1,27 | 8,5 | 3,2 | 102 | 1,01 | 53 | 1,01 | 21 | 1,09 | - | -
18.06.2020 07:21 | MS214D | U39D/1 | - | - | - | - | - | - | 69 | 83 | 1,19 | 16,0 | 1,8 | 91 | 1,02 | 46 | 1,02 | 21 | 1,10 | - | -
18.06.2020 07:23 | MR201C | L554C | - | - | - | - | - | - | 64 | 78 | 1,22 | 17,7 | 2,2 | 87 | 1,02 | 45 | 1,02 | 19 | 1,12 | - | -
18.06.2020 08:51 | MS214E | U40E | - | - | - | - | - | 17,40 | 68 | 81 | 1,19 | 15,3 | 1,7 | 90 | 1,02 | 46 | 1,02 | 19 | 1,09 | - | -
18.06.2020 09:28 | MR201F | L283F | - | 29,7 | - | - | - | - | 55 | 67 | 1,21 | 26,8 | 2,2 | 78 | 1,01 | 40 | 1,01 | 20 | 1,12 | - | -
18.06.2020 09:36 | MR201A | L557A | - | 29,4 | - | - | - | - | 81 | 95 | 1,19 | 13,9 | 1,6 | 104 | 1,02 | 54 | 1,02 | 19 | 1,06 | - | -
18.06.2020 11:00 | MR201D | L284D | - | - | - | - | - | - | 64 | 80 | 1,24 | 18,3 | 2,9 | 90 | 1,01 | 46 | 1,02 | 21 | 1,12 | - | -
18.06.2020 11:01 | MS214A | U84A | - | - | - | - | - | 17,99 | 72 | 85 | 1,18 | 13,6 | 1,5 | 92 | 1,02 | 48 | 1,02 | 17 | 1,06 | - | -
18.06.2020 11:32 | MR201B | L559B | - | - | - | - | - | - | 74 | 89 | 1,21 | 14,2 | 1,9 | 98 | 1,02 | 51 | 1,02 | 19 | 1,06 | - | -
18.06.2020 14:25 | MS214F | U41F | - | - | - | - | - | 17,52 | 66 | 80 | 1,23 | 18,0 | 2,1 | 90 | 1,02 | 45 | 1,02 | 19 | 1,09 | - | -
18.06.2020 14:25 | MS214A | U84A/1 | - | - | - | - | - | - | 71 | 84 | 1,19 | 15,0 | 1,6 | 92 | 1,02 | 48 | 1,03 | 18 | 1,06 | - | -
18.06.2020 16:26 | MR201A | L566A | - | - | - | - | - | - | 72 | 90 | 1,25 | 9,3 | 2,8 | 97 | 1,02 | 49 | 1,05 | 19 | 1,06 | - | -
18.06.2020 17:36 | MS214C | U85C | - | - | - | - | - | 17,17 | 72 | 89 | 1,25 | 14,7 | 2,3 | 98 | 1,02 | 51 | 1,03 | 19 | 1,07 | - | -
18.06.2020 18:10 | MR201E | L292E | - | - | - | - | - | - | 67 | 93 | 1,38 | 9,2 | 5,0 | 102 | 1,01 | 50 | 1,05 | 22 | 1,10 | - | -
18.06.2020 19:07 | MR201C | L569C | - | - | - | - | - | - | 69 | 86 | 1,24 | 14,8 | 2,4 | 94 | 1,02 | 48 | 1,02 | 18 | 1,07 | - | -
18.06.2020 21:10 | MS214B | U86B | - | - | - | - | - | 17,79 | 68 | 85 | 1,25 | 15,7 | 2,5 | 94 | 1,02 | 48 | 1,03 | 19 | 1,08 | - | -
18.06.2020 21:55 | MR201A | L574A | - | - | - | - | - | - | 63 | 79 | 1,26 | 17,9 | 2,7 | 88 | 1,01 | 46 | 1,01 | 17 | 1,10 | - | -
18.06.2020 22:30 | MS214D | U42D | - | - | - | - | - | 16,97 | 65 | 80 | 1,23 | 16,9 | 2,3 | 89 | 1,02 | 45 | 1,02 | 19 | 1,10 | - | -
18.06.2020 22:50 | MR201D | L297D | - | - | - | - | - | - | 63 | 76 | 1,21 | 16,9 | 2,5 | 85 | 1,01 | 44 | 1,01 | 20 | 1,11 | - | -
19.06.2020 00:30 | MR201F | L299F | - | - | - | - | - | - | 57 | 68 | 1,19 | 24,5 | 1,6 | 78 | 1,01 | 44 | 1,01 | 16 | 1,07 | - | -
19.06.2020 00:55 | MR201B | L577B | - | - | - | - | - | - | 69 | 85 | 1,24 | 11,9 | 2,7 | 93 | 1,02 | 49 | 1,01 | 19 | 1,08 | - | -
19.06.2020 01:25 | MS214A | U87A | - | - | - | - | - | 17,89 | 71 | 86 | 1,22 | 15,2 | 2,0 | 95 | 1,02 | 48 | 1,02 | 19 | 1,08 | - | -
19.06.2020 02:20 | MS214D | U42D/1 | - | - | - | - | - | - | 66 | 81 | 1,22 | 16,3 | 2,1 | 90 | 1,02 | 45 | 1,02 | 19 | 1,10 | - | -
19.06.2020 02:20 | MR201C | L579C | - | - | - | - | - | - | 70 | 86 | 1,23 | 16,3 | 2,4 | 96 | 1,02 | 49 | 1,01 | 19 | 1,07 | - | -
19.06.2020 02:35 | MR201F | L301F | - | - | - | - | - | - | 63 | 73 | 1,17 | 24,1 | 1,2 | 84 | 1,01 | 43 | 1,01 | 17 | 1,06 | - | -
19.06.2020 06:00 | MS214E | U43E | - | - | - | - | - | 17,16 | 67 | 81 | 1,21 | 17,5 | 1,9 | 90 | 1,02 | 45 | 1,02 | 19 | 1,10 | - | -
19.06.2020 06:05 | MS214C | U88C | - | - | - | - | - | 18,00 | 71 | 86 | 1,20 | 14,4 | 1,9 | 94 | 1,02 | 49 | 1,01 | 19 | 1,08 | - | -
19.06.2020 07:40 | MR201E | L306E | - | - | - | - | - | - | 72 | 88 | 1,23 | 9,5 | 3,1 | 95 | 1,01 | 49 | 1,02 | 24 | 1,16 | - | -
19.06.2020 08:45 | MR201A | L589A | - | - | - | - | - | - | 82 | 97 | 1,19 | 15,4 | 1,6 | 107 | 1,02 | 55 | 1,02 | 20 | 1,05 | - | -
19.06.2020 10:30 | MR201D | L309D | - | - | - | - | - | - | 78 | 88 | 1,14 | 12,8 | 1,1 | 95 | 1,01 | 49 | 1,01 | 19 | 1,06 | - | -
19.06.2020 10:40 | MS214B | U89B | - | - | - | - | - | 18,65 | 73 | 88 | 1,21 | 16,2 | 1,8 | 97 | 1,02 | 49 | 1,02 | 20 | 1,09 | - | -
19.06.2020 11:00 | MS214F | U44F | - | - | - | - | - | 16,85 | 66 | 79 | 1,19 | 18,7 | 1,5 | 88 | 1,02 | 44 | 1,02 | 18 | 1,08 | - | -
19.06.2020 12:15 | MR201B | L593B | - | 31,0 | - | - | - | - | 75 | 94 | 1,25 | 14,5 | 2,5 | 103 | 1,02 | 52 | 1,01 | 20 | 1,05 | - | -
19.06.2020 14:30 | MR201A | L596A | - | - | - | - | - | - | 77 | 93 | 1,21 | 8,3 | 2,4 | 99 | 1,01 | 51 | 1,02 | 21 | 1,08 | - | -
19.06.2020 14:30 | MS214D | U45D | - | - | - | - | - | 17,32 | 68 | 83 | 1,22 | 15,8 | 2,0 | 92 | 1,02 | 46 | 1,02 | 20 | 1,12 | - | -
19.06.2020 16:00 | MS214F | U44F/1 | - | - | - | - | - | - | 68 | 80 | 1,19 | 16,9 | 1,6 | 89 | 1,02 | 45 | 1,02 | 19 | 1,10 | - | -
19.06.2020 16:40 | MR201F | L317F | - | 30,4 | - | - | - | - | 62 | 79 | 1,28 | 18,4 | 3,1 | 90 | 1,01 | 47 | 1,01 | 18 | 1,09 | - | -
19.06.2020 17:35 | MR201B | L599B | - | - | - | - | - | - | 70 | 92 | 1,31 | 21,4 | 3,5 | 106 | 1,02 | 53 | 1,02 | 23 | 1,12 | - | -
19.06.2020 17:50 | MS214A | U90A | - | - | - | - | - | 18,54 | 75 | 91 | 1,21 | 15,1 | 1,9 | 100 | 1,02 | 52 | 1,02 | 20 | 1,08 | - | -
19.06.2020 20:00 | MR201D | L321D | - | - | - | - | - | - | 73 | 87 | 1,19 | 13,4 | 1,9 | 94 | 1,01 | 50 | 1,02 | 19 | 1,07 | - | -
19.06.2020 20:50 | MS214F | U44F/2 | - | - | - | - | - | - | 67 | 80 | 1,20 | 17,4 | 1,8 | 90 | 1,02 | 46 | 1,02 | 18 | 1,08 | - | -
19.06.2020 21:49 | MR201A | L605A | - | - | - | - | - | - | 75 | 93 | 1,23 | 9,5 | 2,4 | 100 | 1,01 | 51 | 1,02 | 19 | 1,08 | - | -
19.06.2020 22:02 | MS214C | U91C | - | - | - | - | - | 16,70 | 72 | 88 | 1,22 | 14,3 | 2,2 | 97 | 1,02 | 50 | 1,02 | 19 | 1,06 | - | -
19.06.2020 22:27 | MS214E | U46E | - | - | - | - | - | 17,17 | 71 | 87 | 1,22 | 14,9 | 2,1 | 96 | 1,02 | 49 | 1,03 | 19 | 1,08 | - | -
19.06.2020 22:56 | MR201E | L325E | - | - | - | - | - | - | 71 | 87 | 1,23 | 14,9 | 2,4 | 97 | 1,01 | 50 | 1,02 | 20 | 1,09 | - | -
19.06.2020 23:35 | MR201C | L606C | - | - | - | - | - | - | 73 | 96 | 1,32 | 11,8 | 3,6 | 105 | 1,02 | 53 | 1,03 | 21 | 1,08 | - | -
19.06.2020 23:36 | MR201E | L607B | - | - | - | - | - | - | 65 | 82 | 1,26 | 17,2 | 2,5 | 91 | 1,02 | 47 | 1,02 | 17 | 1,06 | - | -
20.06.2020 00:42 | MR201F | L326F | - | - | - | - | - | - | 71 | 85 | 1,20 | 11,9 | 2,1 | 92 | 1,01 | 48 | 1,03 | 19 | 1,07 | - | -
20.06.2020 04:21 | MS214D | U47D | - | - | - | - | - | 17,71 | 71 | 85 | 1,20 | 15,5 | 1,8 | 94 | 1,02 | 49 | 1,02 | 19 | 1,08 | - | -
20.06.2020 04:21 | MS214B | U92B | - | - | - | - | - | 18,39 | 70 | 87 | 1,25 | 15,7 | 2,5 | 97 | 1,02 | 49 | 1,02 | 20 | 1,08 | - | -
20.06.2020 07:21 | MR201D | L335D | - | - | - | - | - | - | 76 | 92 | 1,21 | 11,6 | 1,8 | 100 | 1,02 | 49 | 1,07 | 21 | 1,07 | - | -
20.06.2020 07:22 | MR201B | L616B | - | - | - | - | - | - | 64 | 80 | 1,25 | 18,6 | 2,4 | 90 | 1,01 | 46 | 1,02 | 18 | 1,06 | - | -
20.06.2020 09:33 | MS214A | U 93A | - | - | - | - | - | 17,85 | 69 | 84 | 1,22 | 15,9 | 2,0 | 92 | 1,02 | 47 | 1,03 | 18 | 1,07 | - | -
20.06.2020 09:34 | MS214F | U 48F | - | - | - | - | - | 17,16 | 70 | 86 | 1,22 | 15,9 | 2,0 | 95 | 1,02 | 48 | 1,03 | 19 | 1,09 | - | -
20.06.2020 09:35 | MR201C | L 618C | - | 30,4 | - | - | - | - | 63 | 78 | 1,24 | 18,8 | 2,6 | 88 | 1,01 | 45 | 1,02 | 18 | 1,06 | - | -
20.06.2020 13:01 | MR201E | L 339E | - | 30,4 | - | - | - | - | 67 | 84 | 1,26 | 16,2 | 2,5 | 94 | 1,01 | 46 | 1,06 | 21 | 1,07 | - | -
20.06.2020 14:35 | MR201A | L 622A | - | - | - | - | - | - | 72 | 89 | 1,24 | 17,1 | 1,7 | 99 | 1,03 | 46 | 1,08 | 20 | 1,05 | - | -
20.06.2020 14:36 | MR201F | L 343F | - | - | - | - | - | - | 62 | 77 | 1,23 | 21,8 | 2,0 | 88 | 1,02 | 45 | 1,03 | 18 | 1,07 | - | -
20.06.2020 16:10 | MS214E | U 49E | - | - | - | - | - | 17,44 | 69 | 84 | 1,22 | 16,8 | 2,0 | 93 | 1,01 | 48 | 1,03 | 18 | 1,09 | - | -
20.06.2020 17:26 | MS214C | U 94C | - | - | - | - | - | 18,88 | 68 | 84 | 1,25 | 15,6 | 2,4 | 94 | 1,02 | 47 | 1,04 | 19 | 1,07 | - | -
20.06.2020 18:09 | MR201D | L 347D | - | - | - | - | - | - | 72 | 85 | 1,18 | 16,7 | 1,6 | 94 | 1,01 | 48 | 1,01 | 19 | 1,05 | - | -
20.06.2020 18:18 | MR201B | L 629B | - | - | - | - | - | - | 69 | 85 | 1,23 | 14,4 | 2,2 | 93 | 1,02 | 48 | 1,01 | 18 | 1,06 | - | -
20.06.2020 19:00 | MR201C | L 630C | - | - | - | - | - | - | 68 | 95 | 1,41 | 16,9 | 4,6 | 109 | 1,02 | 54 | 1,03 | 23 | 1,18 | - | -
20.06.2020 19:30 | MS214D | U 50D | - | - | - | - | - | 17,69 | 69 | 84 | 1,21 | 16,5 | 2,0 | 93 | 1,02 | 47 | 1,02 | 19 | 1,09 | - | -
20.06.2020 20:35 | MS214B | U95B | - | - | - | - | - | 18,60 | 72 | 88 | 1,22 | 15,3 | 2,1 | 97 | 1,02 | 50 | 1,02 | 20 | 1,09 | - | -
20.06.2020 21:30 | MR201A | L634A | - | - | - | - | - | - | 63 | 77 | 1,23 | 18,0 | 2,8 | 87 | 1,01 | 45 | 1,01 | 21 | 1,13 | - | -
20.06.2020 22:40 | MR201E | L354E | - | - | - | - | - | - | 73 | 89 | 1,22 | 15,4 | 2,4 | 99 | 1,01 | 50 | 1,03 | 22 | 1,09 | - | -
20.06.2020 23:30 | MR201F | L355F | - | - | - | - | - | - | 61 | 74 | 1,20 | 23,7 | 1,9 | 85 | 1,01 | 44 | 1,02 | 19 | 1,08 | - | -
21.06.2020 01:05 | MR201B | L638B | - | - | - | - | - | - | 70 | 86 | 1,23 | 17,0 | 2,5 | 96 | 1,01 | 49 | 1,01 | 21 | 1,10 | - | -
21.06.2020 01:24 | MS214F | U51F | - | - | - | - | - | 17,49 | 70 | 84 | 1,20 | 16,9 | 1,8 | 93 | 1,02 | 48 | 1,02 | 20 | 1,09 | - | -
21.06.2020 01:55 | MS214A | U96A | - | - | - | - | - | 18,43 | 72 | 86 | 1,20 | 14,8 | 1,8 | 94 | 1,02 | 49 | 1,02 | 19 | 1,07 | - | -
21.06.2020 04:10 | MR201C | L642C | - | - | - | - | - | - | 66 | 81 | 1,22 | 19,4 | 2,3 | 91 | 1,01 | 47 | 1,01 | 19 | 1,08 | - | -
21.06.2020 05:00 | MR201D | L362D | - | - | - | - | - | - | 67 | 77 | 1,15 | 17,7 | 1,4 | 86 | 1,01 | 44 | 1,02 | 21 | 1,09 | - | -
21.06.2020 06:50 | MR201A | L646A | - | - | - | - | - | - | 74 | 85 | 1,15 | 18,1 | 1,0 | 94 | 1,01 | 48 | 1,01 | 19 | 1,05 | - | -
21.06.2020 07:00 | MS214E | U52E | - | - | - | - | - | 16,98 | 70 | 82 | 1,17 | 17,5 | 1,5 | 91 | 1,02 | 47 | 1,02 | 20 | 1,11 | - | -
21.06.2020 07:25 | MS214C | U97C | - | - | - | - | - | 18,22 | 72 | 85 | 1,18 | 15,5 | 1,6 | 93 | 1,01 | 48 | 1,01 | 19 | 1,08 | - | -
21.06.2020 11:15 | MS214D | U53D | - | - | - | - | - | 17,15 | 76 | 88 | 1,16 | 14,3 | 1,2 | 96 | 1,02 | 48 | 1,02 | 19 | 1,07 | - | -
21.06.2020 11:55 | MS214B | U98B | - | - | - | - | - | 17,75 | 69 | 82 | 1,19 | 16,8 | 1,8 | 91 | 1,02 | 47 | 1,01 | 19 | 1,09 | - | -